## CAPILLA(4)
RESUMEN DE LA CANTERA KM. 88+250 (CAPILLA)
PROYECTO : | : | ESTUDIOS DEFINITIVO DE REHABILITACION Y MEJORAMIENTO DE LA CARRETERA CASMA - HUARAZ
TRAMO | : | PARIACOTO - YUPASH |  |  |  | ING° RESP : |  | S.V.O
CANTERA | : | KM. 88+250 LA CAPILLA |  |  |  | TECNICO : |  | E.A.C
MAT. PARA | : | RELLENO Y AFIRMADO |  |  |  | FECHA : |  | 2005-09-28
IDENTIFICACION |  |  | C1M1 | C2M1/1 | C2M1/2 | C3M1/1 | C3M1/2 | C3M1/3 | C4M1/1 | C4M1/2 | C5M1/1 | C5M1/2
DESCRIPCION
Malla Serie |  | Abertura | % PASA | % PASA | % PASA | % PASA | % PASA | % PASA | % PASA | % PASA | % PASA | % PASA | Promedio | Minimo | Maximo
Americana |  | (mm.)
2" |  | 50.8 | 85.0174 | 87.3808 | 87.4109 | 89.4812 | 89.4849 | 89.4467 | 89.3549 | 89.4191 | 89.5931 | 89.5931 | 88.6182 | 85.0174 | 89.5931 | 89.4849 | 34.9
1 1/2" |  | 38.1 | 77.9284 | 81.5581 | 81.5467 | 84.5207 | 84.5191 | 84.4759 | 84.444 | 84.4837 | 84.7489 | 84.7489 | 83.2974 | 77.9284 | 84.7489 | 84.5191
1" |  | 25.4 | 69.8536 | 75.2921 | 75.2858 | 79.0478 | 79.0552 | 79.0001 | 78.9582 | 78.959 | 79.3072 | 79.3072 | 77.4066 | 69.8536 | 79.3072 | 79.0552
3/4" |  | 19.05 | 63.9823 | 68.7844 | 68.7492 | 71.2191 | 71.2151 | 71.1421 | 71.0241 | 71.0552 | 71.454 | 71.454 | 70.008 | 63.9823 | 71.454 | 71.2151
1/2" |  | 12.7 | 59.307 | 63.3311 | 63.2683 | 67.3475 | 67.352 | 67.3019 | 67.1705 | 67.2135 | 67.6483 | 67.6483 | 65.7589 | 59.307 | 67.6483 | 67.352
3/8" |  | 9.525 | 56.6251 | 58.2404 | 58.191 | 60.7928 | 60.7925 | 60.7595 | 60.6061 | 60.659 | 61.1894 | 61.1894 | 59.9045 | 56.6251 | 61.1894 | 60.7925
Nº 4 |  | 4.76 | 50.0145 | 48.4553 | 48.4196 | 49.1068 | 49.0894 | 49.0684 | 48.9674 | 48.9987 | 49.438 | 49.438 | 49.0996 | 48.4196 | 50.0145 | 49.0894
Nº 8 |  | 2.38 | 50.0145 | 48.4553 | 48.4196 | 49.1068 | 49.0894 | 49.0684 | 48.9674 | 48.9987 | 49.438 | 49.438 | 49.0996 | 48.4196 | 50.0145 | 49.0894
Nº 10 |  | 2 | 41.8747 | 40.0843 | 40.0334 | 40.5922 | 40.5725 | 40.5671 | 40.5308 | 40.5699 | 41.1587 | 41.1587 | 40.7142 | 40.0334 | 41.8747 | 40.5725
Nº 16 |  | 1.19 | 41.8747 | 40.0843 | 40.0334 | 40.5922 | 40.5725 | 40.5671 | 40.5308 | 40.5699 | 41.1587 | 41.1587 | 40.7142 | 40.0334 | 41.8747 | 40.5725
Nº 20 |  | 0.84 | 35.7132 | 33.4274 | 33.4 | 33.7527 | 33.7366 | 33.7434 | 33.7556 | 33.7994 | 34.4786 | 34.4786 | 34.0286 | 33.4 | 35.7132 | 33.7366
Nº 30 |  | 0.59 | 35.7132 | 33.4274 | 33.4 | 33.7527 | 33.7366 | 33.7434 | 33.7556 | 33.7994 | 34.4786 | 34.4786 | 34.0286 | 33.4 | 35.7132 | 33.7366
Nº 40 |  | 0.426 | 31.4041 | 28.9056 | 28.8769 | 28.7493 | 28.7333 | 28.7521 | 28.799 | 28.8498 | 29.3645 | 29.3645 | 29.1799 | 28.7333 | 31.4041 | 28.7333
Nº 50 |  | 0.297 | 29.1201 | 26.3348 | 26.3071 | 26.1412 | 26.1245 | 26.1468 | 26.2173 | 26.2613 | 27.1294 | 27.1294 | 26.6912 | 26.1245 | 29.1201 | 26.1245
Nº 100 |  | 0.149 | 26.4212 | 24.119 | 24.1328 | 23.9039 | 23.8899 | 23.9186 | 24.0117 | 24.0508 | 24.6445 | 24.6445 | 24.3737 | 23.8899 | 26.4212 | 23.8899
Nº 200 |  | 0.074 | 24.4565 | 21.2788 | 21.3336 | 20.6497 | 20.636 | 20.6677 | 20.7905 | 20.8234 | 21.2998 | 21.2998 | 21.3236 | 20.636 | 24.4565 | 20.636
Humedad Natural (%) | [12 empty] | #DIV/0! | 0 | 0
Límite Líquido (%) |  |  | 24.3 | 25.15 | 25.18 | 24.45 | 24.44 | 24.48 | 24.58 | 24.6 | 24.9 | 24.45 | 24.653 | 24.3 | 25.18
Indice Plasticidad (%) |  |  | 6.44 | 7.02 | 7.54 | 7.03 | 7 | 7.1 | 7.08 | 6.92 | 7.37 | 6.99 | 7.049 | 6.44 | 7.54
Clasificacion SUCS |  |  | GC | GC | GC | GC | GC | GC | GC | GC | GC | GC | GC
Clasificacion AASHTO |  |  | A-2-4(0) | A-2-4(0) | A-2-4(0) | A-2-4(0) | A-2-4(0) | A-2-4(0) | A-2-4(0) | A-2-4(0) | A-2-4(0) | A-2-4(0) | A-2-4(0)
Sales Solubles A. Grueso |  |  | 0.11 | 0.17 | 0.17 | 0.18 | 0.18 | 0.13 | 0.17 | 0.17 | 0.17 | 0.17 | 0.162 | 0.11 | 0.18
Sales Solubles A. Fino |  |  | 0.18 | 0.21 | 0.14 | 0.14 | 0.11 | 0.07 | 0.15 | 0.14 | 0.14 | 0.14 | 0.142 | 0.07 | 0.21
Abrasión (%) |  |  | 19.9 | 20 | 18.7 | 19 | 19.4 | 18.6 | 18.9 | 19.1 | 19.2 | 18.96 | 19.176 | 18.6 | 20
Pesos Especificos A. Grueso |  |  | 2.696 | 2.696 | 2.714 | 2.715 | 2.709 | 2.714 | 2.718 | 2.715 | 2.714 | 2.715 | 2.7106 | 2.696 | 2.718
Pesos Especificos A. Fino |  |  | 2.71 | 2.727 | 2.707 | 2.714 | 2.731 | 2.742 | 2.739 | 2.711 | 2.709 | 2.738 | 2.7228 | 2.707 | 2.742
C.B.R |  |  | 35.6 | 44.1 | 42.9 | 44.1 | 45.5 | 36 | 46 | 47 | 47 | 46 | 43.42 | 35.6 | 47
Chata y Alargadas |  |  | 6.24 | 6.59 | 6.7 | 6.67 | 6.4 | 6.16 | 6.28 | 6.38 | 6.49 | 6.5 | 6.441 | 6.16 | 6.7
Proctor Modificado |  |  | 2.12 | 2.154 | 2.144 | 2.14 | 2.15 | 2.135 | 2.162 | 2.164 | 2.164 | 2.158 | 2.1491 | 2.12 | 2.164
Durabilidad con sulfato de sodio A. Grueso |  |  | 3.53 | 3.37 | 3.09 | 3.14 | 3.23 | 3.14 | 3.2 | 3.25 | 3.21 | 3.29 | 3.245 | 3.09 | 3.53
Durabilidad con sulfato de sodio A. Fino |  |  | 1.74 | 1.75 | 1.85 | 1.8 | 1.92 | 1.64 | 1.75 | 1.74 | 1.82 | 1.8 | 1.781 | 1.64 | 1.92
Equivalente de Arena |  |  | 37.16 | 36.67 | 33.5 | 32.6 | 21.7 | 21 | 22.5 | 22.2 | 31.9 | 22.2 | 28.143 | 21 | 37.16