## RC-001
|  | OBRA | : ESTUDIO DEFINITIVO DE REHABILITACION Y MEJORAMIENTO DE LA CARRETERA CASMA - YAUTAN - HUARAZ | [18 empty] | TECNICO : | M.C.G
|  | TRAMO | : PARIACOTO - YUPASH | [18 empty] | INGº RESP. : | S.V.O
|  | CANTERA | : LA CAPILLA
|  | KM. | : 88+250 LADO IZQUIERDO | [18 empty] | FECHA : | 2005-04-27
RESUMEN DE ENSAYOS DE CANTERA LA CAPILLA
MUESTRA INTEGRAL
Nº | Fecha | Cantera | Análisis Granulométrico - % que Pasa Tamiz | [17 empty] | % HUMEDAD | LL | IP | CLASIFICACION
CALICATA |  | KM | 3" | 2 1/2" | 2" | 1 1/2" | 1" | 3/4" | 1/2" | 3/8" | No 4 | No 8 | No 10 | No 16 | Nº 20 | Nº30 | No 40 | Nº 50 | Nº 100 | No 200 | NATURAL |  |  | AASHTO | SUCS
C1M1 | 2005-02-28 | 88250 | 100 | 93.71557 | 85.0174 | 77.92839 | 69.85358 | 63.98231 | 59.30705 | 56.62511 | 50.0145 | 50.0145 | 41.87469 | 41.87469 | 35.7132 | 35.7132 | 31.40407 | 29.12012 | 26.42117 | 24.45652 | 3% | 24.3 | 6.44 | A-2-4 (0) | GC
C2M1/1 | 2005-02-28 | 88250 | 100 | 94.9362 | 87.38079 | 81.55809 | 75.29214 | 68.78442 | 63.33109 | 58.24043 | 48.45534 | 48.45534 | 40.08431 | 40.08431 | 33.42744 | 33.42744 | 28.9056 | 26.33483 | 24.11897 | 21.27876 | 2.88% | 25.15 | 7.02 | A-2-4 (0) | GC
C2M1/2 | 28/02/05/ | 88250 | 100 | 94.95629 | 87.41089 | 81.54674 | 75.28581 | 68.74916 | 63.26833 | 58.19099 | 48.41964 | 48.41964 | 40.03342 | 40.03342 | 33.40002 | 33.40002 | 28.87687 | 26.30707 | 24.13276 | 21.33364 | 2.86% | 25.18 | 7.54 | A-2-4 (0) | GC
C3M1/1 | 2005-02-28 | 88250 | 100 | 96.20668 | 89.48118 | 84.52067 | 79.04775 | 71.21913 | 67.34752 | 60.79283 | 49.10683 | 49.10683 | 40.59215 | 40.59215 | 33.75268 | 33.75268 | 28.74927 | 26.14125 | 23.90395 | 20.6497 | 3.12% | 24.45 | 7.03 | A-2-4 (0) | GC
C3M1/2 | 2005-02-28 | 88250 | 100 | 96.1938 | 89.48492 | 84.51907 | 79.05521 | 71.21514 | 67.35202 | 60.79254 | 49.08936 | 49.08936 | 40.57249 | 40.57249 | 33.73663 | 33.73663 | 28.73334 | 26.12449 | 23.88993 | 20.63603 | 3.11% | 24.44 | 7 | A-2-4 (0) | GC
C3M1/3 | 2005-02-28 | 88250 | 100 | 96.16697 | 89.44674 | 84.47589 | 79.00014 | 71.14209 | 67.30195 | 60.75949 | 49.06841 | 49.06841 | 40.56709 | 40.56709 | 33.74335 | 33.74335 | 28.75212 | 26.14676 | 23.9186 | 20.66766 | 3.11% | 24.48 | 7.1 | A-2-4 (0) | GC
C4M1/1 | 2005-02-28 | 88250 | 100 | 96.13228 | 89.35491 | 84.44397 | 78.9582 | 71.02406 | 67.17053 | 60.60606 | 48.96743 | 48.96743 | 40.53082 | 40.53082 | 33.75556 | 33.75556 | 28.79899 | 26.21732 | 24.01166 | 20.79053 | 3.15% | 24.58 | 7.08 | A-2-4 (0) | GC
C4M1/2 | 2005-02-28 | 88250 | 100 | 96.15111 | 89.41912 | 84.48374 | 78.95895 | 71.05525 | 67.21346 | 60.659 | 48.99872 | 48.99872 | 40.56986 | 40.56986 | 33.7994 | 33.7994 | 28.84978 | 26.26134 | 24.05076 | 20.82343 | 3.08% | 24.6 | 6.92 | A-2-4 (0) | GC
C5M1/1 | 2005-02-28 | 88250 | 100 | 96.22279 | 89.59311 | 84.7489 | 79.30716 | 71.45398 | 67.64831 | 61.18936 | 49.43804 | 49.43804 | 41.15873 | 41.15873 | 34.47864 | 34.47864 | 29.36445 | 27.12943 | 24.64452 | 21.29985 | 3.023% | 24.9 | 7.37 | A-2-4 (0) | GC
C5M1/2 | 2005-02-28 | 88250 | 100 | 96.22279 | 89.59311 | 84.7489 | 79.30716 | 71.45398 | 67.64831 | 61.18936 | 49.43804 | 49.43804 | 41.15873 | 41.15873 | 34.47864 | 34.47864 | 29.36445 | 27.12943 | 24.64452 | 21.29985 | 3.02% | 24.45 | 6.99 | A-2-4 (0) | GC
|  | PROMEDIO |  |  | 88.61822 | 83.29744 | 77.40661 | 70.00795 | 65.75886 | 59.90452 | 49.09963 | 49.09963 | 40.71423 | 40.71423 | 34.02856 | 34.02856 | 29.17989 | 26.6912 | 24.37368 | 21.3236
|  | Afirmado |  | 1.125873 | 100 | 93.7823 | 87.14998 | 78.82003 | 74.03609 | 67.44485 | 55.27993 | 55.27993 | 45.83903 | 45.83903 | 38.31182 | 38.31182 | 32.85284 | 30.05089 | 27.44166 | 24.00765
[5 empty] | 88.61822 | 83.29744 | 77.40661 | 70.00795 | 65.75886 | 59.90452 | 49.09963 | 49.09963 | 40.71423 | 40.71423 | 34.02856 | 34.02856 | 29.17989 | 26.6912 | 24.37368 | 21.3236
95.69045
AGREGADO GRUESO |  |  | 1.058425 | 100 | 93.79574 | 88.16409 | 81.9291 | 74.09817 | 69.60082 | 63.40444 | 51.96828 | 51.96828
%ACUM. DE INTG. |  |  |  |  | 6.204259 | 5.631648 | 6.234997 | 7.830927 | 4.497346 | 6.196382 | 11.43616 | 0 | 48.03172
% ACUMULADO |  |  |  |  | 12.917 | 11.72485 | 12.981 | 16.30366 | 9.363283 | 12.9006 | 23.8096 | 0
% QUE PASA |  |  |  |  | 100 | 87.083 | 75.35815 | 62.37715 | 46.07349 | 36.71021 | 23.8096 | 0
AGREGADO FINO
% QUE PASA PARA A.F | [9 empty] | 100 | 81.96315 | 81.96315 | 67.96521 | 67.96521 | 56.80466 | 56.80466 | 48.71067 | 44.55625 | 40.68756 | 35.59598
| Nº |  |  |  | 17 | 17 | 17 | 17 | 17 | 18 | 18 | 18 | 15 | 14 | 14 | 14 | 14 | 14 | 14 | 14 | 10 | 10 | 10 | 10 | 10
| SUMA |  |  |  | 886.1822 | 832.9744 | 774.0661 | 700.0795 | 657.5886 | 599.0452 | 490.9963 | 490.9963 | 407.1423 | 407.1423 | 340.2856 | 340.2856 | 291.7989 | 266.912 | 243.7368 | 213.236 | 0.30353 | 246.53 | 70.49 | 0 | -
| ESPECIFICACION |  |  |  | 100 | 97 - 100 | 79 - 90 | 67 - 81 | 68 - 81 | 48 - 65 | 28 - 47 | 29 - 47 | 20 - 34 | 21 - 34 | 22 - 34 | 23 - 34 | 8 - 16 | 9 - 16 | 10 - 16 | 0 - 6 |  | <25% | N.P. | - | -
| PROMEDIO |  |  |  | 88.61822 | 83.29744 | 77.40661 | 70.00795 | 65.75886 | 59.90452 | 49.09963 | 49.09963 | 40.71423 | 40.71423 | 34.02856 | 34.02856 | 29.17989 | 26.6912 | 24.37368 | 21.3236 | 0.030353 | 24.653 | 7.049 | #DIV/0! | #DIV/0!
| MIN |  |  |  | 85.0174 | 77.92839 | 69.85358 | 63.98231 | 59.30705 | 56.62511 | 48.41964 | 48.41964 | 40.03342 | 40.03342 | 33.40002 | 33.40002 | 28.73334 | 26.12449 | 23.88993 | 20.63603 | 0.0286 | 24.3 | 6.44 | 0 | 0
| MAX |  |  |  | 89.59311 | 84.7489 | 79.30716 | 71.45398 | 67.64831 | 61.18936 | 50.0145 | 50.0145 | 41.87469 | 41.87469 | 35.7132 | 35.7132 | 31.40407 | 29.12012 | 26.42117 | 24.45652 | 0.0315 | 25.18 | 7.54 | 0 | 0
| DESV. ESTANDAR |  |  |  | 1.535581 | 2.266416 | 3.091367 | 2.35494 | 2.836559 | 1.603177 | 0.4681312 | 0.4681312 | 0.5490643 | 0.5490643 | 0.6967609 | 0.6967609 | 0.8167702 | 0.9361638 | 0.7716457 | 1.140659 | 0.0009998228 | 0.3120203 | 0.2871875 | #DIV/0! | #DIV/0!
| VARIANZA |  |  |  | 2.358008 | 5.13664 | 9.55655 | 5.545744 | 8.046068 | 2.570177 | 0.2191468 | 0.2191468 | 0.3014716 | 0.3014716 | 0.4854757 | 0.4854757 | 0.6671135 | 0.8764026 | 0.5954371 | 1.301103 | 9.996456e-07 | 0.09735667 | 0.08247667 | #DIV/0! | #DIV/0!
| COEF. DE VARIACION |  |  |  | 1.732805 | 2.720871 | 3.993673 | 3.363818 | 4.313577 | 2.676221 | 0.9534312 | 0.9534312 | 1.348581 | 1.348581 | 2.047577 | 2.047577 | 2.799085 | 3.507387 | 3.165897 | 5.34928 |  | - | - | - | -
OBSERVACIONES
[10 empty] | INTERPOLACION | [6 empty] | INTERPOLACION
[10 empty] | X | Y | [5 empty] | X |  |  | Y
[10 empty] | 1.15 | 12 | [5 empty] | 28 |  |  | 0.97
[10 empty] | 1.11 | 13 | [5 empty] | 30 |  |  | 0.96
[10 empty] | m | b | [5 empty] | m |  |  | b
[10 empty] | -25 | 40.75 | [5 empty] | -0.005 |  |  | 1.11
[10 empty] | y = mx+b | [6 empty] | y = mx+b
[10 empty] | X | 1.12 | [5 empty] | X |  |  | 28.67
[10 empty] | Y | 12.75 | [5 empty] | Y |  |  | 0.96665
87.25

## SUB BASE (hidden)
LABORATORIO DE MECANICA DE SUELOS, CONCRETOS Y PAVIMENTOS
| OBRA | : ESTUDIO DEFINITIVO DE REHABILITACION Y MEJORAMIENTO DE LA CARRETERA | [6 empty] | TECNICO : | M.C.G
: CASMA - YAUTAN - HUARAZ
| TRAMO | : PARIACOTO - YUPASH | [6 empty] | INGo RESPONSABLE : | S.V.O
| CANTERA | : CASA BLANCA
| KM. | : 21+400 LADO DERECHO | [6 empty] | FECHA : | 2005-02-27
CURVA GRANULOMETRICA - ESTADISTICA
CANTERA CASA BLANCA
| ESTADISTICAS | Análisis Granulométrico - % que Pasa Tamiz
|  | 2" | 1 1/2" | 1" | 3/4" | 3/8" | No 4 | No 10 | No 40 | No 200 |  |  | min | máx
| ABERTURA (mm) | 50.8 | 38.1 | 25.4 | 19 | 9.5 | 4.75 | 2 | 0.425 | 0.075 | 2 | 50.8 | 100 | 100
| MAX - ESPECIFICACION | 100 |  |  |  | 65 | 55 | 40 | 20 | 8 | 1.5 | 38.1
| MIN - ESTADISTICO | 100 |  |  |  | 30 | 25 | 15 | 8 | 2 | 1 | 25.4
| PROMEDIO | 100 | 93.7823 | 87.14998 | 78.82003 | 67.44485 | 55.27993 | 45.83903 | 32.85284 | 24.00765 | 3/4 | 19
[11 empty] | 3/8 | 9.5 | 30 | 65
[11 empty] | 4 | 4.75 | 25 | 55
[11 empty] | 10 | 2 | 15 | 40
[11 empty] | 40 | 0.425 | 8 | 20
[11 empty] | 200 | 0.075 | 2 | 8
------------------------------------------ | [6 empty] | ---------------------------------------
Técnico de Laboratorio | [6 empty] | Ing. Responsable
[14 empty] | 76.2 | 100 | 2.36 | 100
[14 empty] | 76.2 | 0 | 2.36 | 0
[14 empty] | 63.5 | 100 | 2 | 100 | 2" | 50.8
[14 empty] | 63.5 | 0 | 2 | 0 | 1 1/2" | 38.1 | 100 | 100
[14 empty] | 50.8 | 100 | 1.19 | 100 | 1" | 25.4
[14 empty] | 50.8 | 0 | 1.19 | 0 | 3/4" | 19.05
[14 empty] | 38.1 | 100 | 0.6 | 100 | 1/2" | 12.5
[14 empty] | 38.1 | 0 | 0.6 | 0 | 3/8" | 9.5 | 30 | 65
[14 empty] | 25.4 | 100 | 0.42 | 100 | 1/4" | 6.35
[14 empty] | 25.4 | 0 | 0.42 | 0 | # 4 | 4.75 | 25 | 55
[14 empty] | 19.05 | 100 | 0.3 | 100 | # 8 | 2.36
[14 empty] | 19.05 | 0 | 0.3 | 0 | # 10 | 2 | 15 | 40
[14 empty] | 12.5 | 100 | 0.149 | 100 | # 16 | 1.19
[14 empty] | 12.5 | 0 | 0.149 | 0 | # 30 | 0.6
[14 empty] | 9.5 | 100 | 0.075 | 100 | # 40 | 0.42 | 8 | 20
[14 empty] | 9.5 | 0 | 0.075 | 0 | # 50 | 0.3
[14 empty] | 6.35 | 100 |  |  | # 100 | 0.15
[14 empty] | 6.35 | 0 |  |  | # 200 | 0.075 | 2 | 5
[14 empty] | 4.75 | 100
[14 empty] | 4.75 | 0

## BASE (hidden)
LABORATORIO DE MECANICA DE SUELOS, CONCRETOS Y PAVIMENTOS
| OBRA | : ESTUDIO DEFINITIVO DE REHABILITACION Y MEJORAMIENTO DE LA CARRETERA | [6 empty] | TECNICO : | M.C.G
: CASMA - YAUTAN - HUARAZ
| TRAMO | : PARIACOTO - YUPASH | [6 empty] | INGo RESPONSABLE : | S.V.O
| CANTERA | : CASA BLANCA
| KM. | : 21+400 LADO DERECHO | [6 empty] | FECHA : | 2005-02-27
CURVA GRANULOMETRICA - ESTADISTICA
CANTERA CASA BLANCA
| ESTADISTICAS | Análisis Granulométrico - % que Pasa Tamiz
|  | 2" | 1 1/2" | 1" | 3/4" | 3/8" | No 4 | No 10 | No 40 | No 200 |  |  | min | máx
| ABERTURA (mm) | 50.8 | 38.1 | 25.4 | 19 | 9.5 | 4.75 | 2 | 0.425 | 0.075 | 2 | 50.8 | 100 | 100
| MAX - ESPECIFICACION | 100 |  |  |  | 65 | 55 | 40 | 20 | 8 | 1.5 | 38.1
| MIN - ESTADISTICO | 100 |  |  |  | 30 | 25 | 15 | 8 | 2 | 1 | 25.4
| PROMEDIO | 100 | 93.7823 | 87.14998 | 78.82003 | 67.44485 | 55.27993 | 45.83903 | 32.85284 | 24.00765 | 3/4 | 19
[11 empty] | 3/8 | 9.5 | 30 | 65
[11 empty] | 4 | 4.75 | 25 | 55
[11 empty] | 10 | 2 | 15 | 40
[11 empty] | 40 | 0.425 | 8 | 20
[11 empty] | 200 | 0.075 | 2 | 8
------------------------------------------ | [6 empty] | ---------------------------------------
Técnico de Laboratorio | [6 empty] | Ing. Responsable
[14 empty] | 76.2 | 100 | 2.36 | 100
[14 empty] | 76.2 | 0 | 2.36 | 0
[14 empty] | 63.5 | 100 | 2 | 100 | 2" | 50.8
[14 empty] | 63.5 | 0 | 2 | 0 | 1 1/2" | 38.1 | 100 | 100
[14 empty] | 50.8 | 100 | 1.19 | 100 | 1" | 25.4
[14 empty] | 50.8 | 0 | 1.19 | 0 | 3/4" | 19.05
[14 empty] | 38.1 | 100 | 0.6 | 100 | 1/2" | 12.5
[14 empty] | 38.1 | 0 | 0.6 | 0 | 3/8" | 9.5 | 30 | 65
[14 empty] | 25.4 | 100 | 0.42 | 100 | 1/4" | 6.35
[14 empty] | 25.4 | 0 | 0.42 | 0 | # 4 | 4.75 | 25 | 55
[14 empty] | 19.05 | 100 | 0.3 | 100 | # 8 | 2.36
[14 empty] | 19.05 | 0 | 0.3 | 0 | # 10 | 2 | 15 | 40
[14 empty] | 12.5 | 100 | 0.149 | 100 | # 16 | 1.19
[14 empty] | 12.5 | 0 | 0.149 | 0 | # 30 | 0.6
[14 empty] | 9.5 | 100 | 0.075 | 100 | # 40 | 0.42 | 8 | 20
[14 empty] | 9.5 | 0 | 0.075 | 0 | # 50 | 0.3
[14 empty] | 6.35 | 100 |  |  | # 100 | 0.15
[14 empty] | 6.35 | 0 |  |  | # 200 | 0.075 | 2 | 5
[14 empty] | 4.75 | 100
[14 empty] | 4.75 | 0

## CONCRETO A.G (hidden)
LABORATORIO DE MECANICA DE SUELOS, CONCRETOS Y PAVIMENTOS
| OBRA | : ESTUDIO DEFINITIVO DE REHABILITACION Y MEJORAMIENTO DE LA CARRETERA | [6 empty] | TECNICO: | M.C.G
: CASMA - YAUTAN - HUARAZ
| TRAMO | : PARIACOTO - YUPASH | [6 empty] | INGo RESPONSABLE : | S.V.O
| CANTERA | : CASA BLANCA
| KM. | : 21+400 LADO IZQUIERDO | [6 empty] | FECHA : | 2005-03-27
CURVA GRANULOMETRICA - ESTADISTICA ( AGREGADO GRUESO )
CANTERA CASA BLANCA
| ESTADISTICAS | Análisis Granulométrico - % que Pasa Tamiz
|  | 2" | 1 1/2" | 1" | 3/4" | 3/8" | No 4 | No 8 | No 40 | No 200 |  |  | min | máx
| ABERTURA (mm) | 50.8 | 38.1 | 25.4 | 19 | 9.5 | 4.75 | 2 | 0.425 | 0.075 | 2 | 50.8 | 100 | 100
| MIN - ESPECIFICACION | 100 | 97 | 79 | 67 | 48 | 28 | 20 | 8 | 0 | 1.5 | 38.1 | 97 | 100
| MIN - ESTADISTICO | 85.0174 | 77.92839 | 69.85358 | 63.98231 | 56.62511 | 48.41964 | 40.03342 | 28.73334 | 20.63603 | 1 | 25.4 | 79 | 90
| Xp ( Media ) | 100 | 87.083 | 75.35815 | 62.37715 | 36.71021 | 23.8096 |  |  |  | 3/4 | 19 | 67 | 81
| MAX - ESTADISTICO | 89.59311 | 84.7489 | 79.30716 | 71.45398 | 61.18936 | 50.0145 | 41.87469 | 31.40407 | 24.45652 | 3/8 | 9.5 | 48 | 65
| MAX - ESPECIFICACION | 100 | 100 | 90 | 81 | 65 | 47 | 34 | 16 | 6 | 4 | 4.75 | 28 | 47
[11 empty] | 10 | 2 | 20 | 34
[11 empty] | 40 | 0.425 | 8 | 16
[11 empty] | 200 | 0.075 | 0 | 6
------------------------------------------ | [6 empty] | ---------------------------------------
Técnico de Laboratorio | [6 empty] | Ing. Responsable
[14 empty] | 76.2 | 100 | 2.36 | 100
[14 empty] | 76.2 | 0 | 2.36 | 0
[14 empty] | 63.5 | 100 | 2 | 100 | 2" | 50.8
[14 empty] | 63.5 | 0 | 2 | 0 | 1 1/2" | 38.1 | 100 | 100
[14 empty] | 50.8 | 100 | 1.19 | 100 | 1" | 25.4
[14 empty] | 50.8 | 0 | 1.19 | 0 | 3/4" | 19.05
[14 empty] | 38.1 | 100 | 0.6 | 100 | 1/2" | 12.5
[14 empty] | 38.1 | 0 | 0.6 | 0 | 3/8" | 9.5 | 30 | 65
[14 empty] | 25.4 | 100 | 0.42 | 100 | 1/4" | 6.35
[14 empty] | 25.4 | 0 | 0.42 | 0 | # 4 | 4.75 | 25 | 55
[14 empty] | 19.05 | 100 | 0.3 | 100 | # 8 | 2.36
[14 empty] | 19.05 | 0 | 0.3 | 0 | # 10 | 2 | 15 | 40
[14 empty] | 12.5 | 100 | 0.149 | 100 | # 16 | 1.19
[14 empty] | 12.5 | 0 | 0.149 | 0 | # 30 | 0.6
[14 empty] | 9.5 | 100 | 0.075 | 100 | # 40 | 0.42 | 8 | 20
[14 empty] | 9.5 | 0 | 0.075 | 0 | # 50 | 0.3
[14 empty] | 6.35 | 100 |  |  | # 100 | 0.15
[14 empty] | 6.35 | 0 |  |  | # 200 | 0.075 | 2 | 5
[14 empty] | 4.75 | 100
[14 empty] | 4.75 | 0

## CONCRETO A.F (hidden)
LABORATORIO DE MECANICA DE SUELOS, CONCRETOS Y PAVIMENTOS
| OBRA | : ESTUDIO DEFINITIVO DE REHABILITACION Y MEJORAMIENTO DE LA CARRETERA | [6 empty] | TECNICO: | M.C.G
: CASMA - YAUTAN - HUARAZ
| TRAMO | : PARIACOTO - YUPASH | [6 empty] | INGo RESPONSABLE : | S.V.O
| CANTERA | : CASA BLANCA
| KM. | : 21+400 LADO IZQUIERDO | [6 empty] | FECHA : | 2005-02-27
CURVA GRANULOMETRICA - ESTADISTICA ( AGREGADO FINO)
CANTERA CASA BLANCA
| ESTADISTICAS | Análisis Granulométrico - % que Pasa Tamiz
|  | 3/8" | Nº 4 | Nº8 | Nº 10 | Nº 16 | Nº 20 | Nº 30 | No 40 | Nº 50 | Nº 100 | No 200 |  |  | min | máx
| ABERTURA (mm) | 9.5 | 4.75 | 2.36 | 2 | 1.19 | 0.84 | 0.6 | 0.425 | 0.3 | 0.15 | 0.075 | 2 | 50.8 | 100 | 100
| MIN - ESPECIFICACION | 100 | 95 | 80 |  | 50 |  | 25 |  | 10 | 2 | 0 | 1.5 | 38.1 | 97 | 100
| MIN - ESTADISTICO | 85.0174 | 77.92839 | 69.85358 | 63.98231 | 56.62511 | 48.41964 | 40.03342 | 28.73334 | 26.12449 | 23.88993 | 20.63603 | 1 | 25.4 | 79 | 90
| Xp ( Media ) | 100 | 81.96315 | 81.96315 | 67.96521 | 50.5 | 56.80466 | 56.80466 | 48.71067 | 44.55625 | 40.68756 | 35.59598 | 3/4 | 19 | 67 | 81
| MAX - ESTADISTICO | 89.59311 | 84.7489 | 79.30716 | 71.45398 | 61.18936 | 50.0145 | 41.87469 | 31.40407 | 29.12012 | 26.42117 | 24.45652 | 3/8 | 9.5 | 48 | 65
| MAX - ESPECIFICACION | 100 | 100 | 100 |  | 85 |  | 60 |  | 30 | 10 | 0 | 4 | 4.75 | 28 | 47
[13 empty] | 10 | 2 | 20 | 34
[13 empty] | 40 | 0.425 | 8 | 16
[13 empty] | 200 | 0.075 | 0 | 6
------------------------------------------ | [6 empty] | ---------------------------------------
Técnico de Laboratorio | [6 empty] | Ing. Responsable
[16 empty] | 76.2 | 100 | 2.36 | 100
[16 empty] | 76.2 | 0 | 2.36 | 0
[16 empty] | 63.5 | 100 | 2 | 100 | 2" | 50.8
[16 empty] | 63.5 | 0 | 2 | 0 | 1 1/2" | 38.1 | 100 | 100
[16 empty] | 50.8 | 100 | 1.19 | 100 | 1" | 25.4
[16 empty] | 50.8 | 0 | 1.19 | 0 | 3/4" | 19.05
[16 empty] | 38.1 | 100 | 0.6 | 100 | 1/2" | 12.5
[16 empty] | 38.1 | 0 | 0.6 | 0 | 3/8" | 9.5 | 30 | 65
[16 empty] | 25.4 | 100 | 0.42 | 100 | 1/4" | 6.35
[16 empty] | 25.4 | 0 | 0.42 | 0 | # 4 | 4.75 | 25 | 55
[16 empty] | 19.05 | 100 | 0.3 | 100 | # 8 | 2.36
[16 empty] | 19.05 | 0 | 0.3 | 0 | # 10 | 2 | 15 | 40
[16 empty] | 12.5 | 100 | 0.149 | 100 | # 16 | 1.19
[16 empty] | 12.5 | 0 | 0.149 | 0 | # 30 | 0.6
[16 empty] | 9.5 | 100 | 0.075 | 100 | # 40 | 0.42 | 8 | 20
[16 empty] | 9.5 | 0 | 0.075 | 0 | # 50 | 0.3
[16 empty] | 6.35 | 100 |  |  | # 100 | 0.15
[16 empty] | 6.35 | 0 |  |  | # 200 | 0.075 | 2 | 5
[16 empty] | 4.75 | 100
[16 empty] | 4.75 | 0

## RC-003 (hidden)
MINISTERIO DE TRANSPORTES, COMUNICACIONES, VIVIENDA Y CONSTRUCCION
PROYECTO ESPECIAL REHABILITACION INFRAESTRUCTURA DE TRANSPORTES
PROGRAMA REHABILITACION DE TRANSPORTES - JBIC
|  | SUPERVISION | [7 empty] | CONTRATISTA
LABORATORIO MECANICA DE SUELOS CONCRETOS Y PAVIMENTOS
| OBRA : | LA OROYA - HUANCAYO Y JAUJA - TARMA | [11 empty] | REALIZADO : | W.G.A.
| TRAMO : | 1, LA OROYA - PUENTE MATACHICO | [11 empty] | INGº RESP. : | C.CH.A.
| CANTERA : | HUARI, KM 22+600 | [11 empty] | FECHA : | 29-01-02
RESUMEN DE ENSAYOS DE CONTROL DE CALIDAD
ARENA CHANCADA PARA CONCRETO HIDRAULICO
| No de Registro | Fecha | Análisis Granulométrico - % que Pasa Tamiz | [7 empty] | MODULO | EQUIVALENTE | PESO UNIT | ABSORCION | DURABILIDAD
|  |  | 3/8" | No 4 | No 8 | No 16 | No 30 | No 50 | No 100 | No 200 | FINEZA | DE ARENA | SUELTO
| 1 | 2002-01-13 | 100 | 94.8 | 70.8 | 52.6 | 38.3 | 23.6 | 15.9 | 13.2 | 3.04 | 58
| 2 | 2002-01-15 | 100 | 93.1 | 65.2 | 45 | 30.9 | 18.7 | 13.2 | 11.3 | 3.339 | 59
| 3 | 2002-01-17 | 100 | 93 | 65 | 44.8 | 30.6 | 18.6 | 13 | 11.1 | 3.35
| 4 | 2002-01-25 | 100 | 93 | 65 | 45.1 | 30.7 | 18.7 | 13.1 | 11.2 | 3.344
| n |  | 4 | 4 | 4 | 4 | 4 | 4 | 4 | 4 | 4 | 2
| S |  | 400 | 373.9 | 266 | 187.5 | 130.5 | 79.6 | 55.2 | 46.8 | 13.073 | 117
| Xp |  | 100 | 93.475 | 66.5 | 46.875 | 32.625 | 19.9 | 13.8 | 11.7 | 3.26825 | 58.5
| MIN |  | 100 | 93 | 65 | 44.8 | 30.6 | 18.6 | 13 | 11.1 | 3.04 | 58
| MAX |  | 100 | 94.8 | 70.8 | 52.6 | 38.3 | 23.6 | 15.9 | 13.2 | 3.35 | 59
| DESV. ESTANDAR |  | 0 | 0.8845903 | 2.868217 | 3.818704 | 3.785389 | 2.467117 | 1.402379 | 1.003328 | 0.1522331 | 0.7071068
| VARIANZA |  | 0 | 0.7825 | 8.226667 | 14.5825 | 14.32917 | 6.086667 | 1.966667 | 1.006667 | 0.02317492 | 0.5
| COEF. DE VARIACION |  | 0 | 0.009463389 | 0.04313108 | 0.08146568 | 0.1160272 | 0.1239757 | 0.1016217 | 0.08575451 | 0.04657939 | 0.0120873
|  |  | ------------------------------------------------ | [5 empty] | ----------------------------------------------------------
|  |  | Técnico de Laboratorio | [5 empty] | Ingo Jefe de Laboratorio

## RC-004 (hidden)
MINISTERIO DE TRANSPORTES, COMUNICACIONES, VIVIENDA Y CONSTRUCCION
PROYECTO ESPECIAL REHABILITACION INFRAESTRUCTURA DE TRANSPORTES
PROGRAMA REHABILITACION DE TRANSPORTES - JBIC
| SUPERVISION | [5 empty] | CONTRATISTA
LABORATORIO DE MECANICA DE SUELOS, CONCRETOS Y PAVIMENTOS
| OBRA : | LA OROYA - HUANCAYO Y JAUJA - TARMA | [5 empty] | REALIZADO : | W.G.A.
| TRAMO : | 1, LA OROYA - PUENTE MATACHICO | [5 empty] | INGo RESPONSABLE : | C.CH.A.
| MATERIAL : | PROCESADO, CANTERA HUARI, KM 22+600 | [5 empty] | Fecha: | 29/01/02
CURVA GRANULOMETRICA - ESTADISTICA
ARENA CHANCADA PARA CONCRETO HIDRAULICO
Análisis Granulométrico - % que Pasa Tamiz
|  |  | 3/8" | No 4 | No 8 | No 16 | No 30 | No 50 | No 100 | No 200 |  |  | min | max
|  |  | 9.52 | 4.75 | 2.38 | 1.19 | 0.59 | 0.297 | 0.149 | 0.075 |  | 9.52 | 100 | 100
| MIN - ESPECIFICACION |  | 100 | 95 |  | 45 |  | 10 | 2 |  |  | 4.75 | 95 | 100
| MIN - ESTADISTICO |  | 100 | 93 | 65 | 44.8 | 30.6 | 18.6 | 13 | 11.1 |  | 1.19 | 45 | 80
| Xp ( Media ) |  | 100 | 93.475 | 66.5 | 46.875 | 32.625 | 19.9 | 13.8 | 11.7 |  | 0.297 | 10 | 30
| MAX - ESTADISTICO |  | 100 | 94.8 | 70.8 | 52.6 | 38.3 | 23.6 | 15.9 | 13.2 |  | 0.149 | 2 | 10
| MAX - ESPECIFICACION |  | 100 | 100 |  | 80 |  | 30 | 10
| ------------------------------------------ |  |  |  |  | ---------------------------------------
| Técnico de Laboratorio |  |  |  |  | Ingo Responsable
| 76.2 | 100 | 2.36 | 100
| 76.2 | 0 | 2.36 | 0
| 63.5 | 100 | 2 | 100 |  | 2" | 50.8
| 63.5 | 0 | 2 | 0 |  | 1 1/2" | 38.1 |  | 100 |  | 100
| 50.8 | 100 | 1.19 | 100 |  | 1" | 25.4
| 50.8 | 0 | 1.19 | 0 |  | 3/4" | 19.05
| 38.1 | 100 | 0.6 | 100 | 30 | 1/2" | 12.5
| 38.1 | 0 | 0.6 | 0 |  | 3/8" | 9.5 |  | 30 |  | 65
| 25.4 | 100 | 0.42 | 100 |  | 1/4" | 6.35
| 25.4 | 0 | 0.42 | 0 |  | # 4 | 4.75 |  | 25 |  | 55
| 19.05 | 100 | 0.3 | 100 | 50 | # 8 | 2.36
| 19.05 | 0 | 0.3 | 0 |  | # 10 | 2 |  | 15 |  | 40
| 12.5 | 100 | 0.149 | 100 |  | # 16 | 1.19
| 12.5 | 0 | 0.149 | 0 |  | # 30 | 0.6
| 9.5 | 100 | 0.075 | 100 |  | # 40 | 0.42 |  | 8 |  | 20
| 9.5 | 0 | 0.075 | 0 | 100 | # 50 | 0.3
| 6.35 | 100 |  |  |  | # 100 | 0.15
| 6.35 | 0 |  |  |  | # 200 | 0.075 |  | 2 |  | 5
| 4.75 | 100
| 4.75 | 0

## RC-005 (hidden)
MINISTERIO DE TRANSPORTES, COMUNICACIONES, VIVIENDA Y CONSTRUCCION
PROYECTO ESPECIAL REHABILITACION INFRAESTRUCTURA DE TRANSPORTES
PROGRAMA REHABILITACION DE TRANSPORTES - JBIC
SUPERVISION |  |  |  | CONTRATISTA
PROMEDIO DE LOS MODULOS DE FINEZA
Nombre del Tramo: | ZONA 2. TRAMO 1: LA OROYA - PTE. MATACHICO |  |  | Fecha :_________ | _________________
Ensayo Nº. | Modulo de Fineza | Promedio de 10 | Ensayo Nº. | Modulo de Fineza | Promedio de 10
Observaciones :
Fecha / Firmas :

## RC-006 (hidden)
MINISTERIO DE TRANSPORTES, COMUNICACIONES, VIVIENDA Y CONSTRUCCION
PROYECTO ESPECIAL REHABILITACION INFRAESTRUCTURA DE TRANSPORTES
PROGRAMA REHABILITACION DE TRANSPORTES - JBIC
SUPERVISION | [8 empty] | CONTRATISTA
CLASE DE MEZCLA PARA EL CONCRETO DE CEMENTO PORTLAND
Nombre del Tramo: |  | ZONA 2. TRAMO 1: LA OROYA - PTE. MATACHICO
[7 empty] | Muestra Nº. | __________________________________
Descripcion: | ________________________________________________________ | [5 empty] | Fecha de muestreo ________________________________
| ________________________________________________________ | [5 empty] | Firma ____________________________________________
Clase de concreto |  | _____ | Resist. Especificada |  | ____________ | Kg/cm2
Cantidad |  |  | m3 | Tipo de Estructura |  | ________
Posibilidad de Ataques de Sulfatos Si / No |  | _____ | [7 empty] | Tipo de Cemento Usado |  | ___
Máxima relación A/C permisible |  | _____
Temperatura Mezcla |  | _____ | ºC | Tiempo de Asentamiento Inicial |  | ________ | min
Distancia de Acarreo |  | _____ |  | Tiempo de Acarreo |  | ________ | min |  |  | Se uso bomba -Si/No |  | ____
Diseño de Mezcla por m3
Cemento Mínimo Especificado |  | __________ |  | Kg
Valor Especificado de Revenimiento |  | __________ |  | mm
Tamaño Máximo Agregado Especificado |  | __________ |  | mm
3/4 de Separación Mínima de varillas |  | __________ |  | mm | 3/4 de Recubrumiento Mínimo |  |  | ________ | mm
Tamaño Máximo Nominal Usado |  | __________ |  | mm | 1/5 de la Dimensión Mínima del miembro |  |  | ________ | mm
Revenimiento esperado |  | __________ |  | mm | Contenido de agua Calculada |  |  | ________ | gm3
Resistencia de Diseño de la Mezcla |  | __________ |  | Kg/cm2
Relación Agua/Cemento Calculada |  | __________ |  |  | Relación Agua - Cemento usada |  |  | ________
Peso Cemento Calculado |  | __________ |  | Kg | Factor de cemento usado |  |  | ________ | Kg
% Aire calculado |  | __________
Modulo de Fineza del Agregado Fino |  | __________
Peso Unitario Seco Agregado Grueso |  |  | ____ | Kg/m3
Volumen Seco Agregado Grueso/ Volumen Concreto Calculado |  |  |  |  | ____________
Peso de Agregado Grueso |  | __________ |  | Kg | Gravedad Específica Agreg. Grueso (Seco en Horno)
Volumen de Agua |  | __________ |  | m3 | Volumen de Cemento |  |  | ________ | m3
Volumen de Agua |  | __________ |  | m3 | Volumen de Aire |  |  | ________ | m3
Uso de Aditivo si/no |  | __________
Nombre de la Marca de Cemento |  | __________ |  |  | Tipo de Aditivo |  |  | ________
Peso del Aditivo |  | __________ |  | Kg | Dosificación / 100 Kg Cemento |  |  | ________
Volumen del aditivo |  | __________ |  | m3 | Gravedad Específica del Aditivo |  |  | ________
Volumen Total de cemento, Agua, Agregado Grueso, Aire y Aditivo |  |  |  |  | __________ | m3
Volumen de Agregado Fino |  | __________ |  | m3 | Peso de Agregado fino |  |  | ________ | Kg
Diseño de Mezcla (Antes del Ajuste por Humedad y Absorción)
| Cemento | ___________ |  | Kg | Agua | ___________ |  | Kg
| Agregado Grueso | _________ |  | Kg | Agreg. Fino | ___________ |  | Kg
Mezcla Despues del Ajuste por Humedad y Absorción
% Absorción Agreg. Grueso |  | _______ | % | Agreg. Fino | _______
% Humedad Agreg. Grueso |  | _______ | % | Agreg. Fino | _______
Cemento |  | _______ | Kg | Agua | _______ | Kg | Agreg. Grueso | _______ | Kg | Agreg. Fino | _______ | Kg
Mezcla de Prueba: Cantidad Colada |  | _______ | m3
Cemento |  | _______ | Kg | Agua | _______ | Kg | Agreg. Grueso | _______ | Kg | Agreg. Fino | _______ | Kg
Peso Unitario |  | _______ | Kg/m3 | % Contenido Aire | _______
Tiempo ( Minutos) |  |  |  | Revenimiento |  |  | Resist. 7 dias (Kg/cm2) |  |  | Resist. 28 dias (Kg/cm2)
| ______________________________ |  |  | ______________________ |  |  | _______________________ |  |  | _____________________
| ______________________________ |  |  | ______________________ |  |  | _______________________ |  |  | _____________________
| ______________________________ |  |  | ______________________ |  |  | _______________________ |  |  | _____________________
Cantidad de Cemento Usado |  | ____________________________ |  |  | Kg |  | Cemento Mínimo Especificado |  |  | ______________________
Relación Agua/Cemento Usado |  | ____________________________ |  |  |  |  | Relación Agua Cemento Máxima Permisible |  |  | ______________________
Recomendado - Si / No |  | ____________________________
Observaciones :
Ensayado por : ___________________________________ | [6 empty] | Revisado por : ________________________________
Firma: __________________________________________ | [6 empty] | Firma : ______________________________________
|  | Representante Contratista | [6 empty] | Representante Supervisor

## RC-007 (hidden)
MINISTERIO DE TRANSPORTES, COMUNICACIONES, VIVIENDA Y CONSTRUCCION
PROYECTO ESPECIAL REHABILITACION INFRAESTRUCTURA DE TRANSPORTES
PROGRAMA REHABILITACION DE TRANSPORTES - JBIC
SUPERVISION | [7 empty] | CONTRATISTA
DISEÑO DE MEZCLA DEL CONCRETO DE CEMENTO PORTLAND
Tramo : | ZONA 2. TRAMO 1: LA OROYA - PTE. MATACHICO
Muestra Nº. _________________________________
Descripción : __________________________________________________________________ | [5 empty] | Fecha de Muestreo : __________________________
___________________________________________________________________
Datos de los Ensayos Preliminares
Agregado Fino (AF) Muestra Nº. |  | _________________________ |  | Agregado grueso (AG) Muestra Nº. |  |  | _________________________
Tipo de Agregado : |  | _________________________ |  | Tipo de Agregado : |  |  | _________________________
Modulo de Fineza |  | _________________________ |  | Tamaño Máximo de Agregado : |  |  | _________________________
Gravedad Específica (O.D.) |  | _________________________ |  | Gravedad Específica (O.D.) |  |  | _________________________
Absorción % : |  | _________________________ |  | Absorción % : |  |  | _________________________
Contenido de Humedad : |  | _________________________ |  | Contenido de Humedad : |  |  | _________________________
Fuente de agua : |  | _________________________ |  | Peso Unitario (Kg/m3) |  |  | _________________________
Cemento | ___________________ |  | __________________ | _________________________ |  |  | _______________________
| Tipo |  | Marca | Gravedad Específica |  |  | Peso / Bolsa en Kg
Requisitos de Diseño
Factor de Bolsa de Cemento / m3 |  |  | _________________________ |  | Clase de Concreto : |  |  | ________________________
Tamaño Máximo del Agregado |  |  | _________________________ |  | Revenimiento Límite (mm) : |  |  | ________________________
Máxima Agua / Cemento (litro / bolsa) |  |  | _________________________ |  | Resistencia a Compresión a los 28 días (Kg/cm2) |  |  | ________________________
Marca del Aditivo (Si existe) |  |  | _________________________
Diseño de Mezcla por m3 de Concreto
Volumen Absoluto de Cemento m3 |  |  | _____________________ |  | Aire Atrapado |  |  | _____________________
Volumen Absoluto de Cemento m3 |  |  | _____________________ |  | Volumen Absoluto de Agregados |  |  | _____________________
Volumen Absoluto de Agua m3 |  |  | _____________________ |  | Volumen Absoluto de Agregado Grueso |  |  | _____________________
Volumen Absoluto de Cemento + Agua m3 |  |  | _____________________ |  | Volumen Absoluto de Agregado Fino |  |  | _____________________
|  | Volumen Absoluto m3 |  | Peso No Corregido Kg |  |  | Peso Corregido Kg
Cemento
Agregado Fino (AF)
Agregado Grueso (AG)
Agua
Tamaño Nominal de los Agregados
Colado Prueba (Kg) | ______________ |  |  | 19 mm (3/4") | 25 mm (1") | 37.5 mm (1½") | 50 mm (2") | 63 mm ( 2½")
Cemento (Kg) | ______________ | Agreg. Fino (Kg) | ______________ | Concreto sin Aire Incluido
Agreg. Grueso (Kg) | ______________ | Agua (Kg) | ______________ | 2 | 1.5 | 1 | 0.5 | 0.3
Concreto con Aire Incluido
|  |  |  | 6 | 5 | 4.5 | 4 | 3.5
Resultado del Ensayo |  | ______________________ |  | Peso Total de la Colada |  |  | ______________________ |  | Kg
Relación A / C |  | ______________________ |  | Resistencia Compresión a los 7 dias |  |  | ______________________ |  | Kg/cm2
Revenimiento mm |  | ______________________ |  | Resistencia Compresión a los 28 dias |  |  | ______________________ |  | Kg/cm2
Masa Unitaria kg/m3 (De Colado Prueba) |  | ______________________ |  | Contenido de Aire |  |  | ______________________
Observaciones :
Ensayado por :___________________________________________ |  |  |  | Revisado por : ______________________________________________________
Firma : _________________________________________________ |  |  |  | Firma : ____________________________________________________________
| Representante Contratista |  |  |  | Representante Supervisor

## RC-008 (hidden)
MINISTERIO DE TRANSPORTES, COMUNICACIONES, VIVIENDA Y CONSTRUCCION
PROYECOT ESPECIAL REHABILITACION INFRAESTRUCTURA DE TRANSPORTES
PROGRAMA REHABILITACION DE TRANSPORTES - JBIC
|  | SUPERVISION | [6 empty] | CONTRATISTA
LABORATORIO MECANICA DE SUELOS CONCRETOS Y PAVIMENTOS
|  | OBRA | : LA OROYA - HUANCAYO Y JAUJA - TARMA |  |  |  |  | REVISADO | :
|  | TRAMO | : 1, LA OROYA - PUENTE MATACHICO |  |  |  |  | INGº RESP. | :
|  | CANTERA | : |  |  |  |  | FECHA | : | 0
|  | AVANCE | : |  |  |  |  | REG. No | : | IC-005
CUADRO ESTADISTICO DE RESISTENCIA A LA COMPRESION DEL CONCRETO HIDRAULICO
OBRAS DE ARTE Y DRENAJE
A 7 días, 14 días y 28 días
DISEÑO : | f'c = 175 kg/cm2
ORDEN | ESTRUCTURA | ELEMENTO | FECHA |  | UBICACIÓN | RESISTENCIA | SLUMP | RESISTENCIA | % | PROMEDIO | INTERVALO | RESISTENCIA
|  |  | MODELO | ROTURA | PROGRESIVA | TESTIGO | ( pulg ) | DISEÑO | RESISTENCIA | 2 VALORES | R | REQUERIDA
[6 empty] | ( kg/ cm2 ) |  |  | OBTENIDA |  |  | %
|  |  | n |  | 0 |  |  | Nº DATOS
|  |  | S |  | 0 |  |  | SUMATORIA
|  |  | Xp |  | #DIV/0! |  |  | DESVIACION STANDARD
|  |  | MIN |  | 0 |  |  | PROMEDIO
|  |  | MAX |  | 0 |  |  | D.STANDARD INTERVALO
|  |  | DESV. ESTANDAR |  | #DIV/0! |  |  | COEF. VARIACION PRODUCCION
|  |  | VARIANZA |  | #DIV/0! |  |  | COEF. VARIACION LAB.
|  |  | COEF. VARIACION |  | #DIV/0!

## RC-009 (hidden)
MINISTERIO DE TRANSPORTES, COMUNICACIONES, VIVIENDA Y CONSTRUCCION
PROYECTO ESPECIAL REHABILITACION INFRAESTRUCTURA DE TRANSPORTES
PROGRAMA REHABILITACION DE TRANSPORTES - JBIC
SUPERVISION | [5 empty] | CONTRATISTA
RESUMEN DE LAS RESISTENCIAS DE LOS CILINDROS DE CONCRETO
Nombre del Tramo : | ZONA 2. TRAMO 1: LA OROYA - PTE. MATACHICO
Ubicación : | _________________________________ |  |  | Mezcla : | _________________________________
Fecha | Colada Nº. | Cilindro Nº. | Resistencia a Diferentes Edades (Kg / cm2) |  |  |  | Observaciones
|  |  | 7 Dias | 28 Dias | 90 Dias | 180 Dias
Revisado por : | _____________________________________________ |  |  |  | Firma : | _________________________________
Aprobado por : | _______________________________________________ |  |  |  | Firma : | _________________________________
Representante de Control de Calidad : |  |  | _______________________ |  | Firma : | _________________________________

## RC-010 (hidden)
MINISTERIO DE TRANSPORTES, COMUNICACIONES, VIVIENDA Y CONSTRUCCION
PROYECTO ESPECIAL REHABILITACION INFRAESTRUCTURA DE TRANSPORTES
PROGRAMA REHABILITACION DE TRANSPORTES - JBIC
SUPERVISION | [7 empty] | CONTRATISTA
REPORTE DE LOS CILINDROS DE CONCRETO
Nombre del tramo : | ZONA 2. TRAMO 1: LA OROYA - PTE. MATACHICO
Nombre Especificación : |  | AASHTO | _____________________ |  | ASTM | _____________________ |  | MTC | _____________________
Fecha de Fabricación : |  | _________________________________ |  |  |  | Laboratorio : | ______________________________________________
Ubicación de la Colada : |  | _________________________________ |  |  |  | Mezcla : | _________________________________________ ____
Tamaño Cilindro : | _________________________ |  | Asentamiento : | _______________________________________ |  |  | Contenido de Aire : |  | _______________________
Temperatura de Concreto: |  | ___________ | Temperatura Aire : |  | ____________ | Resistencia Diseño (fy) : |  | __________________________ |  | Kg/cm2
Cilindro Nº |  | Fecha de Ensayo |  | Edad (Dias) |  | Carga Total (Kg) |  | Esfuerzo (Kg/cm2)
Observaciones :
Cilindro Nº. | __________
Peso en Aire : | __________ | Gramos |  |  | Peso en Agua : |  | __________ | Gramos
Diferencia : | __________ | Gramos
Peso del Cilindro en Aire / Diferencia : S.G. = |  |  |  | ___________ | / | ___________ | = | ___________
Revisado por : | __________________________________________________________________ | [5 empty] | Firma : | ________________________________
Aprobado por : | __________________________________________________________________ | [5 empty] | Firma : | ________________________________
Representante de Control de Calidad : |  |  | ___________________________________________ |  |  |  | Firma : | ________________________________