## RC-001
| OBRA |  | : ESTUDIO DEFINITIVO DE REHABILITACION Y MEJORAMIENTO DE LA CARRETERA CASMA - YAUTAN - HUARAZ | [18 empty] | TECNICO: | M.C.G
| TRAMO |  | : PARIACOTO - YUPASH | [18 empty] | INGº RESP. : | S.V.O
| CANTERA |  | : PAMPA COLORADA
| KM. |  | : 23+400 | [18 empty] | FECHA : | 2005-02-28
RESUMEN DE ENSAYOS CANTERA PAMPA COLORADA
MUESTRA INTEGRAL I
Nº | Fecha | Cantera | Análisis Granulométrico - % que Pasa Tamiz | [17 empty] | % HUMEDAD | LL | IP | CLASIFICACION
CALICATA |  | KM | 3" | 2 1/2" | 2" | 1 1/2" | 1" | 3/4" | 1/2" | 3/8" | No 4 | No 8 | No 10 | No 16 | Nº 20 | Nº30 | No 40 | Nº 50 | Nº 100 | No 200 | NATURAL |  |  | AASHTO | SUCS
C01 M1 | 2005-02-28 | 23400 | 97.5 | 86.3 | 80.7 | 71.5 | 67.7 | 55.9 | 47.1 | 40.5 | 37.3 | 35.1 | 32.1 | 29.1 | 26.5 | 23.4 | 17.3 | 16.7 | 13.8 | 8.9 | 0.4% | 18 | N.P | A-1-a (0) | GW-GM
C02 M1 | 2005-02-28 | 23,+400 | 100 | 98.5 | 97.7 | 95.9 | 83.1 | 75.3 | 62.6 | 57.3 | 44.9 | 37.9 | 35.8 | 31.1 | 26.7 | 22 | 19.4 | 16.5 | 9.1 | 5.5 | 0.8% | 18.1 | N.P | A-1-a (0) | GW
C03 M1 | 2005-02-28 | 23400 | 97.9 | 94.3 | 87.2 | 80.4 | 76.8 | 71 | 56.3 | 48.6 | 38.2 | 35.2 | 33.6 | 31.7 | 29.5 | 24.2 | 21.5 | 15.8 | 11.5 | 5.6 | 0.8% | 18.7 | N.P | A-1-a (0) | GP
C04 M1 | 2005-02-28 | 23400 | 96.5 | 89.6 | 80.1 | 78.5 | 70.7 | 59.2 | 53.4 | 43.8 | 37.6 | 34.8 | 32.1 | 29.3 | 26.7 | 22.4 | 19.5 | 13.5 | 10 | 4.9 | 0.9% | 18.5 | N.P | A-1-a (0) | GP-GM
C05 M1 | 28/02/05/ | 23400 | 100 | 98.6 | 97.8 | 96.3 | 83.7 | 76.1 | 63.9 | 57.6 | 43.6 | 36.7 | 34.4 | 30 | 25.7 | 21.4 | 18.6 | 15.9 | 9 | 5.3 | 1% | 17.6 | N.P | A-1-a (0) | GW
C06 M1 | 2005-03-28 | 23400 | 96.7 | 91.8 | 86.4 | 81.8 | 77.6 | 65.4 | 60.2 | 47.9 | 41.9 | 38.4 | 34.7 | 32.3 | 29.2 | 24.2 | 20.5 | 13.3 | 9.4 | 3.4 | 0.3% | 19.1 | N.P | A-1-a (0) | GP
C07 M1 | 2005-03-28 | 23400 | 98.8 | 96.5 | 90 | 84.7 | 79.6 | 75.4 | 64.6 | 56.3 | 47.5 | 43.1 | 39.7 | 37.1 | 33.9 | 28.5 | 25.3 | 17.5 | 13 | 4.8 | 0.7% | 18.2 | N.P | A-1-a (0) | GP
C08 M1 | 2005-02-28 | 23400 | 98.3 | 93.8 | 87.5 | 81.8 | 79 | 75.2 | 65.9 | 58.5 | 48.4 | 44.8 | 42.2 | 39 | 36.5 | 30.8 | 27.5 | 19.4 | 14.1 | 5.3 | 0.5% | 18.2 | N.P | A-1-a (0) | G.P
C09 M1 | 2005-02-28 | 23400 | 99.4 | 96.9 | 90.5 | 76.8 | 64.9 | 58.6 | 49.5 | 45.5 | 29.9 | 26.8 | 25.8 | 24.1 | 22 | 18.1 | 16.4 | 13 | 9.9 | 6 | 0.7% | 18.4 | N.P | A-1-a (0) | GP
C10 M1 | 2005-02-28 | 23400 | 98.0829 | 87.37175 | 84.72768 | 81.63217 | 76.07434 | 70.07387 | 60.52354 | 53.57918 | 37.52125 | 32.23076 | 27.33048 | 23.6609 | 17.86762 | 13.12493 | 10.90368 | 8.014539 | 6.221024 | 4.450021 | 0.6% | 18.15 | N.P | A-1-a (0) | GP
C11 M1 | 2005-02-28 | 23400 | 91.1549 | 87.94684 | 82.18951 | 74.45864 | 64.65972 | 58.90238 | 50.28071 | 45.58318 | 34.82757 | 28.61245 | 26.34968 | 24.07328 | 18.81847 | 13.82947 | 10.63434 | 8.582848 | 3.689268 | 2.183027 | 0.2% | 18.55 | N.P | A-1-a (0) | GW
C11 M2 | 2005-02-28 | 23400 | 93.01105 | 90.24123 | 84.44394 | 76.71423 | 67.05208 | 60.90051 | 54.23363 | 49.49918 | 39.16068 | 33.04183 | 31.5733 | 28.54267 | 22.67576 | 17.72309 | 14.74284 | 11.71941 | 6.075665 | 3.282587 | 0.5% | 18.5 | N.P | A-1-a (0) | GP
C12 M1 | 2005-02-28 | 23400 | 98.2 | 97.1 | 90.7 | 82.8 | 77.8 | 72.3 | 56.9 | 48.3 | 35.6 | 32 | 30.9 | 28.8 | 26.6 | 20.6 | 18.3 | 13.4 | 9.1 | 3.5 | 1% | 19.2 | N.P | A-1-a (0) | GW
C13 M1 | 2005-02-28 | 23400 | 96.09238 | 93.86894 | 90.74284 | 84.50627 | 74.7802 | 62.22109 | 59.13798 | 53.97991 | 44.93767 | 37.72068 | 35.15924 | 32.45399 | 26.59412 | 20.37474 | 17.48974 | 13.42738 | 8.007893 | 6.228362 | 0.5% | 18.55 | N.P | A-1-a (0) | GW
C14 M1 | 2005-02-28 | 23400 | 100 | 100 | 94.39758 | 91.9286 | 84.39139 | 80.8801 | 72.23543 | 65.43109 | 49.55539 | 40.38602 | 37.75295 | 33.6921 | 25.13464 | 18.53344 | 14.54675 | 11.57065 | 5.896581 | 3.689999 | 0.8% | 16.89 | N.P | A-1-a (0) | GW
C15 M1 | 2005-02-28 | 23400 | 100 | 100 | 94.31449 | 91.72962 | 83.96287 | 79.98847 | 71.28121 | 64.47013 | 49.14899 | 39.80618 | 37.46145 | 32.98123 | 24.78191 | 18.57742 | 14.97015 | 11.6695 | 5.807698 | 3.318684 | 0.4% | 17.5 | N.P | A-1-a (0) | GW
C16 M1 | 2005-02-28 | 23400 | 94.8504 | 87.72546 | 82.80297 | 80.31531 | 72.78897 | 69.59358 | 59.41321 | 52.57876 | 36.70742 | 30.60903 | 25.78128 | 21.91082 | 16.73184 | 12.17956 | 9.968855 | 7.145207 | 5.681042 | 3.608071 | 0.2% | 18.5 | N.P | A-1-a (0) | GW
C16 M2 | 2005-02-28 | 23400 | 93.35038 | 93.35038 | 88.4058 | 85.9193 | 78.6445 | 74.92185 | 66.76613 | 60.38647 | 46.03581 | 37.28478 | 35.08858 | 30.89214 | 23.21218 | 17.40069 | 14.02192 | 10.93034 | 5.439827 | 3.108473 | 0.4% | 17.5 | N.P | A-1-a (0) | GW
C17 M1 | 2005-02-28 | 23400 | 100 | 97.45854 | 90.60957 | 81.95699 | 74.06617 | 69.18991 | 62.31533 | 57.26827 | 49.61656 | 41.54243 | 34.8506 | 32.73594 | 27.04743 | 20.66685 | 15.98898 | 13.46696 | 7.402205 | 3.905244 | 0.6% | 18.3 | N.P | A-1-a (0) | GP
C17 M2 | 2005-02-28 | 23400 | 100 | 96.01902 | 87.61593 | 76.74894 | 66.36612 | 61.3092 | 53.61623 | 49.08653 | 39.53218 | 33.92743 | 32.34315 | 27.4304 | 22.74782 | 17.90531 | 14.91611 | 12.07637 | 6.39689 | 3.303067 | 1% | 18.05 | N.P | A-1-a (0) | GP
C17 M2/2 | 2005-02-28 | 23400 | 100 | 95.74459 | 89.00576 | 77.90241 | 67.27697 | 61.93043 | 56.25655 | 51.329 | 41.50663 | 35.19365 | 33.36272 | 27.9768 | 22.74912 | 17.93567 | 14.44779 | 11.20016 | 4.738881 | 2.253454 | 1% | 18.5 | N.P | A-1-a (0) | GP
C18 M1 | 2005-02-28 | 23400 | 94.8 | 90.5 | 80.7 | 77.7 | 72.5 | 61.7 | 57.6 | 48.9 | 43.7 | 40.8 | 37.5 | 34.5 | 30.6 | 26.2 | 23.3 | 16.9 | 12.6 | 6.2 | 0.9% | 17.4 | N.P | A-1-a (0) | GP-GM
C19 M1 | 2005-02-28 | 23400 | 96.1 | 86.3 | 75 | 71.3 | 66.1 | 57.3 | 53.2 | 44.6 | 39.5 | 37.5 | 33.9 | 30.8 | 26.7 | 21.9 | 15.2 | 14.5 | 10.6 | 4.7 | 0.6% | 18.3 | N.P | A-1-a (0) | GP-GM
C20 M1 | 2005-02-28 | 23400 | 98.1488 | 95.19125 | 93.23051 | 78.94668 | 67.07269 | 60.66468 | 51.22245 | 45.83753 | 32.91636 | 29.07611 | 27.61682 | 25.46629 | 22.98659 | 18.59226 | 16.12353 | 12.17302 | 8.29547 | 2.803925 | 0.4% | 18.2 | N.P | A-1-a (0) | GP
C20 M2 | 2005-02-28 | 23400 | 100 | 98.28739 | 97.46741 | 82.58324 | 71.71593 | 65.18725 | 53.23009 | 48.73578 | 37.46367 | 31.53286 | 30.04665 | 26.45732 | 22.74179 | 18.71782 | 16.03984 | 13.43196 | 7.571251 | 4.304396 | 0.6% | 18.4 | N.P | A-1-a (0) | GW
C20 M2/2 | 2005-02-28 | 23400 | 100 | 98.34298 | 97.52446 | 83.37393 | 72.92474 | 66.51627 | 54.51787 | 48.35296 | 37.95169 | 31.62641 | 29.97249 | 26.4138 | 22.23768 | 18.6258 | 15.78301 | 13.86027 | 7.808128 | 3.000915 | 0.7% | 18.5 | N.P | A-1-a (0) | GW
C21 M1 | 2005-02-28 | 23400 | 97.8 | 89.2 | 81.3 | 70.5 | 65.6 | 55.5 | 47.7 | 43.3 | 35 | 33 | 30 | 26.4 | 23.7 | 20.8 | 16.2 | 13.4 | 9.8 | 3.7 | 0.8% | 17.8 | N.P | A-1-a (0) | GW
C22 M1 | 2005-02-28 | 23400 | 98.1 | 88.2 | 80.5 | 71.2 | 64.9 | 54.3 | 48 | 42.6 | 34.9 | 32.8 | 29.7 | 25.6 | 22.9 | 21 | 16.5 | 12.9 | 10.1 | 3.6 | 0.6% | 18.1 | N.P | A-1-a (0) | GW
|  | PROMEDIO |  |  | 87.98494 | 81.06844 | 73.27774 | 66.26713 | 57.56894 | 51.06493 | 40.5315 | 35.41038 | 32.75319 | 29.44599 | 25.12596 | 20.34597 | 17.00277 | 13.28459 | 8.608279 | 4.315722
|  | Base y Sub Base |  | 1.136622 | 100 | 92.14417 | 83.28909 | 75.32067 | 65.43412 | 58.04152 | 46.06899 | 40.24821 | 37.228 | 33.46896 | 28.55872 | 23.12567 | 19.32572 | 15.09956 | 9.784359 | 4.905345
[5 empty] | 87.98494 | 81.06844 | 73.27774 | 66.26713 | 57.56894 | 51.06493 | 40.5315 | 35.41038 | 32.75319 | 29.44599 | 25.12596 | 20.34597 | 17.00277 | 13.28459 | 8.608279 | 4.315722
|  | Afirmado |  | 1.251721 | 100 | 101.4751 | 91.72329 | 82.94796 | 72.06026 | 63.91905 | 50.73413 | 44.32392 | 40.99786 | 36.85817 | 31.4507 | 25.46748 | 21.28273 | 16.62861 | 10.77517 | 5.402081
AGREGADO GRUESO |  |  |  | 93.54101
AGREGADO GRUESO |  |  | 1.063603 | 100 | 93.58109 | 86.22468 | 77.93846 | 70.48195 | 61.23053 | 54.31284 | 43.10944 | 37.6626
%ACUM. DE INTG. |  |  |  |  | 6.418906 | 7.356418 | 8.286218 | 7.456509 | 9.251423 | 6.917691 | 11.2034 | 5.446838 | 62.3374
% ACUMULADO |  |  |  |  | 10.29704 | 11.80097 | 13.29253 | 11.96153 | 14.84089 | 11.09718 | 17.97219 | 8.737673
% QUE PASA A.G |  |  |  |  | 100 | 89.70296 | 77.90199 | 64.60946 | 52.64793 | 37.80704 | 26.70986 | 8.737673
AGREGADO FINO
% QUE PASA PARA A.F | [9 empty] | 100 | 92.49602 | 87.36509 | 80.80924 | 72.64965 | 61.99121 | 50.19792 | 41.94952 | 32.77598 | 21.23849 | 10.64782
Nº |  |  | 28 | 28 | 28 | 28 | 28 | 28 | 28 | 28 | 28 | 28 | 28 | 28 | 28 | 28 | 28 | 28 | 28 | 28 | 28 | 28 | 0 | 0 | 0
SUMA |  |  | 2734.791 | 2619.148 | 2463.578 | 2269.916 | 2051.777 | 1855.48 | 1611.93 | 1429.818 | 1134.882 | 991.4906 | 917.0894 | 824.4877 | 703.527 | 569.6871 | 476.0775 | 371.9686 | 241.0318 | 120.8402 | 0.179 | 509.69 | 0 | 0 | -
ESPECIFICACION |  |  | 100 | 100 | 100 | 97 - 100 | 79 - 90 | 67 - 81 | 68 - 81 | 48 - 65 | 28 - 47 | 29 - 47 | 20 - 34 | 21 - 34 | 22 - 34 | 23 - 34 | 8 - 16 | 9 - 16 | 10 - 16 | 0 - 6 |  | <25% | N.P. | - | -
PROMEDIO |  |  | 97.6711 | 93.54101 | 87.98494 | 81.06844 | 73.27774 | 66.26713 | 57.56894 | 51.06493 | 40.5315 | 35.41038 | 32.75319 | 29.44599 | 25.12596 | 20.34597 | 17.00277 | 13.28459 | 8.608279 | 4.315722 | 0.006392857 | 18.20321 | #DIV/0! | #DIV/0! | #DIV/0!
MIN |  |  | 91.1549 | 86.3 | 75 | 70.5 | 64.65972 | 54.3 | 47.1 | 40.5 | 29.9 | 26.8 | 25.78128 | 21.91082 | 16.73184 | 12.17956 | 9.968855 | 7.145207 | 3.689268 | 2.183027 | 0.002 | 16.89 | 0 | 0 | 0
MAX |  |  | 100 | 100 | 97.8 | 96.3 | 84.39139 | 80.8801 | 72.23543 | 65.43109 | 49.61656 | 44.8 | 42.2 | 39 | 36.5 | 30.8 | 27.5 | 19.4 | 14.1 | 8.9 | 0.01 | 19.2 | 0 | 0 | 0
DESV. ESTANDAR |  |  | 2.440044 | 4.45503 | 6.201948 | 6.86906 | 6.480334 | 7.850173 | 6.853481 | 6.574257 | 5.436941 | 4.487249 | 4.183672 | 4.124541 | 4.342299 | 4.168326 | 4.030833 | 2.813639 | 2.767423 | 1.4607 | 0.002408923 | 0.5016938 | #DIV/0! | #DIV/0! | #DIV/0!
VARIANZA |  |  | 5.953817 | 19.84729 | 38.46416 | 47.18399 | 41.99472 | 61.62521 | 46.9702 | 43.22085 | 29.56033 | 20.1354 | 17.50311 | 17.01184 | 18.85556 | 17.37494 | 16.24762 | 7.916566 | 7.658628 | 2.133644 | 5.80291e-06 | 0.2516967 | #DIV/0! | #DIV/0! | #DIV/0!
COEF. DE VARIACION |  |  | 2.498226 | 4.762649 | 7.048874 | 8.473162 | 8.843523 | 11.84625 | 11.90482 | 12.87431 | 13.41411 | 12.67213 | 12.77333 | 14.00714 | 17.28212 | 20.48724 | 23.70692 | 21.17972 | 32.14838 | 33.84601 |  | - | - | - | -
OBSERVACIONES
[10 empty] | INTERPOLACION | [6 empty] | INTERPOLACION
[10 empty] | X | Y | [5 empty] | X |  |  | Y
[10 empty] | 1.15 | 12 | [5 empty] | 28 |  |  | 0.97
[10 empty] | 1.11 | 13 | [5 empty] | 30 |  |  | 0.96
[10 empty] | m | b | [5 empty] | m |  |  | b
[10 empty] | -25 | 40.75 | [5 empty] | -0.005 |  |  | 1.11
[10 empty] | y = mx+b | [6 empty] | y = mx+b
[10 empty] | X | 1.12 | [5 empty] | X |  |  | 28.67
[10 empty] | Y | 12.75 | [5 empty] | Y |  |  | 0.96665
87.25

## Sub Base
LABORATORIO DE MECANICA DE SUELOS, CONCRETOS Y PAVIMENTOS
| OBRA | : ESTUDIO DEFINITIVO DE REHABILITACION Y MEJORAMIENTO DE LA CARRETERA
|  | : CASMA - YAUTAN - HUARAZ | [5 empty] | TECNICO: | M.C.G
| TRAMO | : PARIACOTO - YUPASH | [5 empty] | INGº RESP. : | S.V.O
| CANTERA | : PAMPA COLORADA
| KM. | : 23+400 LADO IZQUIERDO | [5 empty] | FECHA : | 2005-02-28
CURVA GRANULOMETRICA - ESTADISTICA
CANTERA CANTERA PAMPA COLORADA
| ESTADISTICAS |  | Análisis Granulométrico - % que Pasa Tamiz
|  |  | 2" | 1 1/2" | 1" | 3/4" | 3/8" | No 4 | No 10 | No 40 | No 200 |  |  | min | max
| ABERTURA (mm) |  | 50.8 | 38.1 | 25.4 | 19 | 9.5 | 4.75 | 2 | 0.425 | 0.075 | 2 | 50.8 | 100 | 100
| MAX - ESPECIFICACION |  | 100 |  |  |  | 65 | 55 | 40 | 20 | 8 | 1.5 | 38.1
| MIN - ESTADISTICO |  | 100 |  |  |  | 30 | 25 | 15 | 8 | 2 | 1 | 25.4
| PROMEDIO |  | 100 | 92.14417 | 83.28909 | 75.32067 | 58.04152 | 46.06899 | 37.228 | 19.32572 | 4.905345 | 3/4 | 19
[12 empty] | 3/8 | 9.5 | 30 | 65
[12 empty] | 4 | 4.75 | 25 | 55
[12 empty] | 10 | 2 | 15 | 40
[12 empty] | 40 | 0.425 | 8 | 20
[12 empty] | 200 | 0.075 | 2 | 8
------------------------------------------ | [9 empty] | ---------------------------------------
Técnico de Laboratorio | [9 empty] | Ingo Responsable
[15 empty] | 76.2 | 100 | 2.36 | 100
[15 empty] | 76.2 | 0 | 2.36 | 0
[15 empty] | 63.5 | 100 | 2 | 100 | 2" | 50.8
[15 empty] | 63.5 | 0 | 2 | 0 | 1 1/2" | 38.1 | 100 | 100
[15 empty] | 50.8 | 100 | 1.19 | 100 | 1" | 25.4
[15 empty] | 50.8 | 0 | 1.19 | 0 | 3/4" | 19.05
[15 empty] | 38.1 | 100 | 0.6 | 100 | 1/2" | 12.5
[15 empty] | 38.1 | 0 | 0.6 | 0 | 3/8" | 9.5 | 30 | 65
[15 empty] | 25.4 | 100 | 0.42 | 100 | 1/4" | 6.35
[15 empty] | 25.4 | 0 | 0.42 | 0 | # 4 | 4.75 | 25 | 55
[15 empty] | 19.05 | 100 | 0.3 | 100 | # 8 | 2.36
[15 empty] | 19.05 | 0 | 0.3 | 0 | # 10 | 2 | 15 | 40
[15 empty] | 12.5 | 100 | 0.149 | 100 | # 16 | 1.19
[15 empty] | 12.5 | 0 | 0.149 | 0 | # 30 | 0.6
[15 empty] | 9.5 | 100 | 0.075 | 100 | # 40 | 0.42 | 8 | 20
[15 empty] | 9.5 | 0 | 0.075 | 0 | # 50 | 0.3
[15 empty] | 6.35 | 100 |  |  | # 100 | 0.15
[15 empty] | 6.35 | 0 |  |  | # 200 | 0.075 | 2 | 5
[15 empty] | 4.75 | 100
[15 empty] | 4.75 | 0
Graduación A (1) Superior a 3,000 m.s.n.m

## Base Granular
LABORATORIO DE MECANICA DE SUELOS, CONCRETOS Y PAVIMENTOS
| OBRA | : ESTUDIO DEFINITIVO DE REHABILITACION Y MEJORAMIENTO DE LA CARRETERA
|  | : CASMA - YAUTAN - HUARAZ | [5 empty] | TECNICO: | M.C.G
| TRAMO | : PARIACOTO - YUPASH | [5 empty] | INGº RESP. : | S.V.O
| CANTERA | : PAMPA COLORADA
| KM. | : 23+400 LADO IZQUIERDO | [5 empty] | FECHA : | 2005-02-28
CURVA GRANULOMETRICA - ESTADISTICA
CANTERA CANTERA PAMPA COLORADA
| ESTADISTICAS |  | Análisis Granulométrico - % que Pasa Tamiz
|  |  | 2" | 1 1/2" | 1" | 3/4" | 3/8" | No 4 | No 10 | No 40 | No 200 |  |  | min | max
| ABERTURA (mm) |  | 50.8 | 38.1 | 25.4 | 19 | 9.5 | 4.75 | 2 | 0.425 | 0.075 | 2 | 50.8 | 100 | 100
| MAX - ESPECIFICACION |  | 100 |  |  |  | 65 | 55 | 40 | 20 | 8 | 1.5 | 38.1
| MIN - ESTADISTICO |  | 100 |  |  |  | 30 | 25 | 15 | 8 | 2 | 1 | 25.4
| PROMEDIO |  | 100 | 92.14417 | 83.28909 | 75.32067 | 58.04152 | 46.06899 | 37.228 | 19.32572 | 4.905345 | 3/4 | 19
[12 empty] | 3/8 | 9.5 | 30 | 65
[12 empty] | 4 | 4.75 | 25 | 55
[12 empty] | 10 | 2 | 15 | 40
[12 empty] | 40 | 0.425 | 8 | 20
[12 empty] | 200 | 0.075 | 2 | 8
------------------------------------------ | [9 empty] | ---------------------------------------
Técnico de Laboratorio | [9 empty] | Ingo Responsable
[15 empty] | 76.2 | 100 | 2.36 | 100
[15 empty] | 76.2 | 0 | 2.36 | 0
[15 empty] | 63.5 | 100 | 2 | 100 | 2" | 50.8
[15 empty] | 63.5 | 0 | 2 | 0 | 1 1/2" | 38.1 | 100 | 100
[15 empty] | 50.8 | 100 | 1.19 | 100 | 1" | 25.4
[15 empty] | 50.8 | 0 | 1.19 | 0 | 3/4" | 19.05
[15 empty] | 38.1 | 100 | 0.6 | 100 | 1/2" | 12.5
[15 empty] | 38.1 | 0 | 0.6 | 0 | 3/8" | 9.5 | 30 | 65
[15 empty] | 25.4 | 100 | 0.42 | 100 | 1/4" | 6.35
[15 empty] | 25.4 | 0 | 0.42 | 0 | # 4 | 4.75 | 25 | 55
[15 empty] | 19.05 | 100 | 0.3 | 100 | # 8 | 2.36
[15 empty] | 19.05 | 0 | 0.3 | 0 | # 10 | 2 | 15 | 40
[15 empty] | 12.5 | 100 | 0.149 | 100 | # 16 | 1.19
[15 empty] | 12.5 | 0 | 0.149 | 0 | # 30 | 0.6
[15 empty] | 9.5 | 100 | 0.075 | 100 | # 40 | 0.42 | 8 | 20
[15 empty] | 9.5 | 0 | 0.075 | 0 | # 50 | 0.3
[15 empty] | 6.35 | 100 |  |  | # 100 | 0.15
[15 empty] | 6.35 | 0 |  |  | # 200 | 0.075 | 2 | 5
[15 empty] | 4.75 | 100
[15 empty] | 4.75 | 0
Graduación *A* para las zonas con altitud de 3,000 m.s.n.m

## A. grueso
LABORATORIO DE MECANICA DE SUELOS, CONCRETOS Y PAVIMENTOS
| OBRA | : ESTUDIO DEFINITIVO DE REHABILITACION Y MEJORAMIENTO DE LA CARRETERA
|  | : CASMA - YAUTAN - HUARAZ | [5 empty] | TECNICO: | M.C.G
| TRAMO | : PARIACOTO - YUPASH | [5 empty] | INGº RESP. : | S.V.O
| CANTERA | : PAMPA COLORADA
| KM. | : 23+400 LADO IZQUIERDO | [5 empty] | FECHA : | 2005-02-28
CURVA GRANULOMETRICA - ESTADISTICA
CANTERA CANTERA PAMPA COLORADA
| ESTADISTICAS |  | Análisis Granulométrico - % que Pasa Tamiz
|  |  | 2" | 1 1/2" | 1" | 3/4" | 3/8" | No 4 | No 8 | No 40 | No 200 |  |  | min | max
| ABERTURA (mm) |  | 50.8 | 38.1 | 25.4 | 19 | 9.5 | 4.75 | 2.36 | 0.425 | 0.075 | 2 | 50.8 | 100 | 100
| MAX - ESPECIFICACION | [10 empty] | 1.5 | 38.1
| MIN - ESTADISTICO | [10 empty] | 1 | 25.4
| PROMEDIO |  | 100 | 89.70296 | 77.90199 | 66.5 | 52.64793 | 26.70986 | 8.737673 |  |  | 3/4 | 19
[12 empty] | 3/8 | 9.5 | 30 | 65
[12 empty] | 4 | 4.75 | 25 | 55
[12 empty] | 10 | 2 | 15 | 40
[12 empty] | 40 | 0.425 | 8 | 20
[12 empty] | 200 | 0.075 | 2 | 8
------------------------------------------ | [9 empty] | ---------------------------------------
Técnico de Laboratorio | [9 empty] | Ingo Responsable
[15 empty] | 76.2 | 100 | 2.36 | 100
[15 empty] | 76.2 | 0 | 2.36 | 0
[15 empty] | 63.5 | 100 | 2 | 100 | 2" | 50.8
[15 empty] | 63.5 | 0 | 2 | 0 | 1 1/2" | 38.1 | 100 | 100
[15 empty] | 50.8 | 100 | 1.19 | 100 | 1" | 25.4
[15 empty] | 50.8 | 0 | 1.19 | 0 | 3/4" | 19.05
[15 empty] | 38.1 | 100 | 0.6 | 100 | 1/2" | 12.5
[15 empty] | 38.1 | 0 | 0.6 | 0 | 3/8" | 9.5 | 30 | 65
[15 empty] | 25.4 | 100 | 0.42 | 100 | 1/4" | 6.35
[15 empty] | 25.4 | 0 | 0.42 | 0 | # 4 | 4.75 | 25 | 55
[15 empty] | 19.05 | 100 | 0.3 | 100 | # 8 | 2.36
[15 empty] | 19.05 | 0 | 0.3 | 0 | # 10 | 2 | 15 | 40
[15 empty] | 12.5 | 100 | 0.149 | 100 | # 16 | 1.19
[15 empty] | 12.5 | 0 | 0.149 | 0 | # 30 | 0.6
[15 empty] | 9.5 | 100 | 0.075 | 100 | # 40 | 0.42 | 8 | 20
[15 empty] | 9.5 | 0 | 0.075 | 0 | # 50 | 0.3
[15 empty] | 6.35 | 100 |  |  | # 100 | 0.15
[15 empty] | 6.35 | 0 |  |  | # 200 | 0.075 | 2 | 5
[15 empty] | 4.75 | 100
[15 empty] | 4.75 | 0

## A. fino
LABORATORIO DE MECANICA DE SUELOS, CONCRETOS Y PAVIMENTOS
| OBRA | : ESTUDIO DEFINITIVO DE REHABILITACION Y MEJORAMIENTO DE LA CARRETERA
|  | : CASMA - YAUTAN - HUARAZ | [5 empty] | TECNICO: | M.C.G
| TRAMO | : PARIACOTO - YUPASH | [5 empty] | INGº RESP. : | S.V.O
| CANTERA | : PAMPA COLORADA
| KM. | : 23+400 LADO IZQUIERDO | [5 empty] | FECHA : | 2005-02-28
CURVA GRANULOMETRICA - ESTADISTICA
CANTERA CANTERA PAMPA COLORADA
| ESTADISTICAS |  | Análisis Granulométrico - % que Pasa Tamiz
|  |  | 2" | 1 1/2" | 1" | 3/4" | 3/8" | No 4 | No 10 | No 40 | No 100 |  |  | min | max
| ABERTURA (mm) |  | 50.8 | 38.1 | 25.4 | 19 | 9.5 | 4.75 | 2 | 0.425 | 0.15
| MAX - ESPECIFICACION | [10 empty] | 0.375 | 12.7 | 100 | 100
| MIN - ESTADISTICO | [10 empty] | 4 | 4.75 | 95 | 100
| PROMEDIO | [5 empty] | 100 | 92.49602 | 80.80924 | 41.94952 | 21.23849 | 8 | 2.36 | 80 | 100
[12 empty] | 16 | 1.19 | 50 | 85
[12 empty] | 30 | 0.6 | 25 | 60
[12 empty] | 50 | 0.3 | 10 | 30
[12 empty] | 100 | 0.15 | 2 | 10
------------------------------------------ | [9 empty] | ---------------------------------------
Técnico de Laboratorio | [9 empty] | Ingo Responsable
[15 empty] | 76.2 | 100 | 2.36 | 100
[15 empty] | 76.2 | 0 | 2.36 | 0
[15 empty] | 63.5 | 100 | 2 | 100 | 2" | 50.8
[15 empty] | 63.5 | 0 | 2 | 0 | 1 1/2" | 38.1 | 100 | 100
[15 empty] | 50.8 | 100 | 1.19 | 100 | 1" | 25.4
[15 empty] | 50.8 | 0 | 1.19 | 0 | 3/4" | 19.05
[15 empty] | 38.1 | 100 | 0.6 | 100 | 1/2" | 12.5
[15 empty] | 38.1 | 0 | 0.6 | 0 | 3/8" | 9.5 | 30 | 65
[15 empty] | 25.4 | 100 | 0.42 | 100 | 1/4" | 6.35
[15 empty] | 25.4 | 0 | 0.42 | 0 | # 4 | 4.75 | 25 | 55
[15 empty] | 19.05 | 100 | 0.3 | 100 | # 8 | 2.36
[15 empty] | 19.05 | 0 | 0.3 | 0 | # 10 | 2 | 15 | 40
[15 empty] | 12.5 | 100 | 0.149 | 100 | # 16 | 1.19
[15 empty] | 12.5 | 0 | 0.149 | 0 | # 30 | 0.6
[15 empty] | 9.5 | 100 | 0.075 | 100 | # 40 | 0.42 | 8 | 20
[15 empty] | 9.5 | 0 | 0.075 | 0 | # 50 | 0.3
[15 empty] | 6.35 | 100 |  |  | # 100 | 0.15
[15 empty] | 6.35 | 0 |  |  | # 200 | 0.075 | 2 | 5
[15 empty] | 4.75 | 100
[15 empty] | 4.75 | 0

## RC-003 (hidden)
MINISTERIO DE TRANSPORTES, COMUNICACIONES, VIVIENDA Y CONSTRUCCION
PROYECTO ESPECIAL REHABILITACION INFRAESTRUCTURA DE TRANSPORTES
PROGRAMA REHABILITACION DE TRANSPORTES - JBIC
|  | SUPERVISION | [7 empty] | CONTRATISTA
LABORATORIO MECANICA DE SUELOS CONCRETOS Y PAVIMENTOS
| OBRA : | LA OROYA - HUANCAYO Y JAUJA - TARMA | [11 empty] | REALIZADO : | W.G.A.
| TRAMO : | 1, LA OROYA - PUENTE MATACHICO | [11 empty] | INGº RESP. : | C.CH.A.
| CANTERA : | HUARI, KM 22+600 | [11 empty] | FECHA : | 29-01-02
RESUMEN DE ENSAYOS DE CONTROL DE CALIDAD
ARENA CHANCADA PARA CONCRETO HIDRAULICO
| No de Registro | Fecha | Análisis Granulométrico - % que Pasa Tamiz | [7 empty] | MODULO | EQUIVALENTE | PESO UNIT | ABSORCION | DURABILIDAD
|  |  | 3/8" | No 4 | No 8 | No 16 | No 30 | No 50 | No 100 | No 200 | FINEZA | DE ARENA | SUELTO
| 1 | 2002-01-13 | 100 | 94.8 | 70.8 | 52.6 | 38.3 | 23.6 | 15.9 | 13.2 | 3.04 | 58
| 2 | 2002-01-15 | 100 | 93.1 | 65.2 | 45 | 30.9 | 18.7 | 13.2 | 11.3 | 3.339 | 59
| 3 | 2002-01-17 | 100 | 93 | 65 | 44.8 | 30.6 | 18.6 | 13 | 11.1 | 3.35
| 4 | 2002-01-25 | 100 | 93 | 65 | 45.1 | 30.7 | 18.7 | 13.1 | 11.2 | 3.344
| n |  | 4 | 4 | 4 | 4 | 4 | 4 | 4 | 4 | 4 | 2
| S |  | 400 | 373.9 | 266 | 187.5 | 130.5 | 79.6 | 55.2 | 46.8 | 13.073 | 117
| Xp |  | 100 | 93.475 | 66.5 | 46.875 | 32.625 | 19.9 | 13.8 | 11.7 | 3.26825 | 58.5
| MIN |  | 100 | 93 | 65 | 44.8 | 30.6 | 18.6 | 13 | 11.1 | 3.04 | 58
| MAX |  | 100 | 94.8 | 70.8 | 52.6 | 38.3 | 23.6 | 15.9 | 13.2 | 3.35 | 59
| DESV. ESTANDAR |  | 0 | 0.8845903 | 2.868217 | 3.818704 | 3.785389 | 2.467117 | 1.402379 | 1.003328 | 0.1522331 | 0.7071068
| VARIANZA |  | 0 | 0.7825 | 8.226667 | 14.5825 | 14.32917 | 6.086667 | 1.966667 | 1.006667 | 0.02317492 | 0.5
| COEF. DE VARIACION |  | 0 | 0.009463389 | 0.04313108 | 0.08146568 | 0.1160272 | 0.1239757 | 0.1016217 | 0.08575451 | 0.04657939 | 0.0120873
|  |  | ------------------------------------------------ | [5 empty] | ----------------------------------------------------------
|  |  | Técnico de Laboratorio | [5 empty] | Ingo Jefe de Laboratorio

## RC-004 (hidden)
MINISTERIO DE TRANSPORTES, COMUNICACIONES, VIVIENDA Y CONSTRUCCION
PROYECTO ESPECIAL REHABILITACION INFRAESTRUCTURA DE TRANSPORTES
PROGRAMA REHABILITACION DE TRANSPORTES - JBIC
| SUPERVISION | [5 empty] | CONTRATISTA
LABORATORIO DE MECANICA DE SUELOS, CONCRETOS Y PAVIMENTOS
| OBRA : | LA OROYA - HUANCAYO Y JAUJA - TARMA | [5 empty] | REALIZADO : | W.G.A.
| TRAMO : | 1, LA OROYA - PUENTE MATACHICO | [5 empty] | INGo RESPONSABLE : | C.CH.A.
| MATERIAL : | PROCESADO, CANTERA HUARI, KM 22+600 | [5 empty] | Fecha: | 29/01/02
CURVA GRANULOMETRICA - ESTADISTICA
ARENA CHANCADA PARA CONCRETO HIDRAULICO
Análisis Granulométrico - % que Pasa Tamiz
|  |  | 3/8" | No 4 | No 8 | No 16 | No 30 | No 50 | No 100 | No 200 |  |  | min | max
|  |  | 9.52 | 4.75 | 2.38 | 1.19 | 0.59 | 0.297 | 0.149 | 0.075 |  | 9.52 | 100 | 100
| MIN - ESPECIFICACION |  | 100 | 95 |  | 45 |  | 10 | 2 |  |  | 4.75 | 95 | 100
| MIN - ESTADISTICO |  | 100 | 93 | 65 | 44.8 | 30.6 | 18.6 | 13 | 11.1 |  | 1.19 | 45 | 80
| Xp ( Media ) |  | 100 | 93.475 | 66.5 | 46.875 | 32.625 | 19.9 | 13.8 | 11.7 |  | 0.297 | 10 | 30
| MAX - ESTADISTICO |  | 100 | 94.8 | 70.8 | 52.6 | 38.3 | 23.6 | 15.9 | 13.2 |  | 0.149 | 2 | 10
| MAX - ESPECIFICACION |  | 100 | 100 |  | 80 |  | 30 | 10
| ------------------------------------------ |  |  |  |  | ---------------------------------------
| Técnico de Laboratorio |  |  |  |  | Ingo Responsable
| 76.2 | 100 | 2.36 | 100
| 76.2 | 0 | 2.36 | 0
| 63.5 | 100 | 2 | 100 |  | 2" | 50.8
| 63.5 | 0 | 2 | 0 |  | 1 1/2" | 38.1 |  | 100 |  | 100
| 50.8 | 100 | 1.19 | 100 |  | 1" | 25.4
| 50.8 | 0 | 1.19 | 0 |  | 3/4" | 19.05
| 38.1 | 100 | 0.6 | 100 | 30 | 1/2" | 12.5
| 38.1 | 0 | 0.6 | 0 |  | 3/8" | 9.5 |  | 30 |  | 65
| 25.4 | 100 | 0.42 | 100 |  | 1/4" | 6.35
| 25.4 | 0 | 0.42 | 0 |  | # 4 | 4.75 |  | 25 |  | 55
| 19.05 | 100 | 0.3 | 100 | 50 | # 8 | 2.36
| 19.05 | 0 | 0.3 | 0 |  | # 10 | 2 |  | 15 |  | 40
| 12.5 | 100 | 0.149 | 100 |  | # 16 | 1.19
| 12.5 | 0 | 0.149 | 0 |  | # 30 | 0.6
| 9.5 | 100 | 0.075 | 100 |  | # 40 | 0.42 |  | 8 |  | 20
| 9.5 | 0 | 0.075 | 0 | 100 | # 50 | 0.3
| 6.35 | 100 |  |  |  | # 100 | 0.15
| 6.35 | 0 |  |  |  | # 200 | 0.075 |  | 2 |  | 5
| 4.75 | 100
| 4.75 | 0

## RC-005 (hidden)
MINISTERIO DE TRANSPORTES, COMUNICACIONES, VIVIENDA Y CONSTRUCCION
PROYECTO ESPECIAL REHABILITACION INFRAESTRUCTURA DE TRANSPORTES
PROGRAMA REHABILITACION DE TRANSPORTES - JBIC
SUPERVISION |  |  |  | CONTRATISTA
PROMEDIO DE LOS MODULOS DE FINEZA
Nombre del Tramo: | ZONA 2. TRAMO 1: LA OROYA - PTE. MATACHICO |  |  | Fecha :_________ | _________________
Ensayo Nº. | Modulo de Fineza | Promedio de 10 | Ensayo Nº. | Modulo de Fineza | Promedio de 10
Observaciones :
Fecha / Firmas :

## RC-006 (hidden)
MINISTERIO DE TRANSPORTES, COMUNICACIONES, VIVIENDA Y CONSTRUCCION
PROYECTO ESPECIAL REHABILITACION INFRAESTRUCTURA DE TRANSPORTES
PROGRAMA REHABILITACION DE TRANSPORTES - JBIC
SUPERVISION | [8 empty] | CONTRATISTA
CLASE DE MEZCLA PARA EL CONCRETO DE CEMENTO PORTLAND
Nombre del Tramo: |  | ZONA 2. TRAMO 1: LA OROYA - PTE. MATACHICO
[7 empty] | Muestra Nº. | __________________________________
Descripcion: | ________________________________________________________ | [5 empty] | Fecha de muestreo ________________________________
| ________________________________________________________ | [5 empty] | Firma ____________________________________________
Clase de concreto |  | _____ | Resist. Especificada |  | ____________ | Kg/cm2
Cantidad |  |  | m3 | Tipo de Estructura |  | ________
Posibilidad de Ataques de Sulfatos Si / No |  | _____ | [7 empty] | Tipo de Cemento Usado |  | ___
Máxima relación A/C permisible |  | _____
Temperatura Mezcla |  | _____ | ºC | Tiempo de Asentamiento Inicial |  | ________ | min
Distancia de Acarreo |  | _____ |  | Tiempo de Acarreo |  | ________ | min |  |  | Se uso bomba -Si/No |  | ____
Diseño de Mezcla por m3
Cemento Mínimo Especificado |  | __________ |  | Kg
Valor Especificado de Revenimiento |  | __________ |  | mm
Tamaño Máximo Agregado Especificado |  | __________ |  | mm
3/4 de Separación Mínima de varillas |  | __________ |  | mm | 3/4 de Recubrumiento Mínimo |  |  | ________ | mm
Tamaño Máximo Nominal Usado |  | __________ |  | mm | 1/5 de la Dimensión Mínima del miembro |  |  | ________ | mm
Revenimiento esperado |  | __________ |  | mm | Contenido de agua Calculada |  |  | ________ | gm3
Resistencia de Diseño de la Mezcla |  | __________ |  | Kg/cm2
Relación Agua/Cemento Calculada |  | __________ |  |  | Relación Agua - Cemento usada |  |  | ________
Peso Cemento Calculado |  | __________ |  | Kg | Factor de cemento usado |  |  | ________ | Kg
% Aire calculado |  | __________
Modulo de Fineza del Agregado Fino |  | __________
Peso Unitario Seco Agregado Grueso |  |  | ____ | Kg/m3
Volumen Seco Agregado Grueso/ Volumen Concreto Calculado |  |  |  |  | ____________
Peso de Agregado Grueso |  | __________ |  | Kg | Gravedad Específica Agreg. Grueso (Seco en Horno)
Volumen de Agua |  | __________ |  | m3 | Volumen de Cemento |  |  | ________ | m3
Volumen de Agua |  | __________ |  | m3 | Volumen de Aire |  |  | ________ | m3
Uso de Aditivo si/no |  | __________
Nombre de la Marca de Cemento |  | __________ |  |  | Tipo de Aditivo |  |  | ________
Peso del Aditivo |  | __________ |  | Kg | Dosificación / 100 Kg Cemento |  |  | ________
Volumen del aditivo |  | __________ |  | m3 | Gravedad Específica del Aditivo |  |  | ________
Volumen Total de cemento, Agua, Agregado Grueso, Aire y Aditivo |  |  |  |  | __________ | m3
Volumen de Agregado Fino |  | __________ |  | m3 | Peso de Agregado fino |  |  | ________ | Kg
Diseño de Mezcla (Antes del Ajuste por Humedad y Absorción)
| Cemento | ___________ |  | Kg | Agua | ___________ |  | Kg
| Agregado Grueso | _________ |  | Kg | Agreg. Fino | ___________ |  | Kg
Mezcla Despues del Ajuste por Humedad y Absorción
% Absorción Agreg. Grueso |  | _______ | % | Agreg. Fino | _______
% Humedad Agreg. Grueso |  | _______ | % | Agreg. Fino | _______
Cemento |  | _______ | Kg | Agua | _______ | Kg | Agreg. Grueso | _______ | Kg | Agreg. Fino | _______ | Kg
Mezcla de Prueba: Cantidad Colada |  | _______ | m3
Cemento |  | _______ | Kg | Agua | _______ | Kg | Agreg. Grueso | _______ | Kg | Agreg. Fino | _______ | Kg
Peso Unitario |  | _______ | Kg/m3 | % Contenido Aire | _______
Tiempo ( Minutos) |  |  |  | Revenimiento |  |  | Resist. 7 dias (Kg/cm2) |  |  | Resist. 28 dias (Kg/cm2)
| ______________________________ |  |  | ______________________ |  |  | _______________________ |  |  | _____________________
| ______________________________ |  |  | ______________________ |  |  | _______________________ |  |  | _____________________
| ______________________________ |  |  | ______________________ |  |  | _______________________ |  |  | _____________________
Cantidad de Cemento Usado |  | ____________________________ |  |  | Kg |  | Cemento Mínimo Especificado |  |  | ______________________
Relación Agua/Cemento Usado |  | ____________________________ |  |  |  |  | Relación Agua Cemento Máxima Permisible |  |  | ______________________
Recomendado - Si / No |  | ____________________________
Observaciones :
Ensayado por : ___________________________________ | [6 empty] | Revisado por : ________________________________
Firma: __________________________________________ | [6 empty] | Firma : ______________________________________
|  | Representante Contratista | [6 empty] | Representante Supervisor

## RC-007 (hidden)
MINISTERIO DE TRANSPORTES, COMUNICACIONES, VIVIENDA Y CONSTRUCCION
PROYECTO ESPECIAL REHABILITACION INFRAESTRUCTURA DE TRANSPORTES
PROGRAMA REHABILITACION DE TRANSPORTES - JBIC
SUPERVISION | [7 empty] | CONTRATISTA
DISEÑO DE MEZCLA DEL CONCRETO DE CEMENTO PORTLAND
Tramo : | ZONA 2. TRAMO 1: LA OROYA - PTE. MATACHICO
Muestra Nº. _________________________________
Descripción : __________________________________________________________________ | [5 empty] | Fecha de Muestreo : __________________________
___________________________________________________________________
Datos de los Ensayos Preliminares
Agregado Fino (AF) Muestra Nº. |  | _________________________ |  | Agregado grueso (AG) Muestra Nº. |  |  | _________________________
Tipo de Agregado : |  | _________________________ |  | Tipo de Agregado : |  |  | _________________________
Modulo de Fineza |  | _________________________ |  | Tamaño Máximo de Agregado : |  |  | _________________________
Gravedad Específica (O.D.) |  | _________________________ |  | Gravedad Específica (O.D.) |  |  | _________________________
Absorción % : |  | _________________________ |  | Absorción % : |  |  | _________________________
Contenido de Humedad : |  | _________________________ |  | Contenido de Humedad : |  |  | _________________________
Fuente de agua : |  | _________________________ |  | Peso Unitario (Kg/m3) |  |  | _________________________
Cemento | ___________________ |  | __________________ | _________________________ |  |  | _______________________
| Tipo |  | Marca | Gravedad Específica |  |  | Peso / Bolsa en Kg
Requisitos de Diseño
Factor de Bolsa de Cemento / m3 |  |  | _________________________ |  | Clase de Concreto : |  |  | ________________________
Tamaño Máximo del Agregado |  |  | _________________________ |  | Revenimiento Límite (mm) : |  |  | ________________________
Máxima Agua / Cemento (litro / bolsa) |  |  | _________________________ |  | Resistencia a Compresión a los 28 días (Kg/cm2) |  |  | ________________________
Marca del Aditivo (Si existe) |  |  | _________________________
Diseño de Mezcla por m3 de Concreto
Volumen Absoluto de Cemento m3 |  |  | _____________________ |  | Aire Atrapado |  |  | _____________________
Volumen Absoluto de Cemento m3 |  |  | _____________________ |  | Volumen Absoluto de Agregados |  |  | _____________________
Volumen Absoluto de Agua m3 |  |  | _____________________ |  | Volumen Absoluto de Agregado Grueso |  |  | _____________________
Volumen Absoluto de Cemento + Agua m3 |  |  | _____________________ |  | Volumen Absoluto de Agregado Fino |  |  | _____________________
|  | Volumen Absoluto m3 |  | Peso No Corregido Kg |  |  | Peso Corregido Kg
Cemento
Agregado Fino (AF)
Agregado Grueso (AG)
Agua
Tamaño Nominal de los Agregados
Colado Prueba (Kg) | ______________ |  |  | 19 mm (3/4") | 25 mm (1") | 37.5 mm (1½") | 50 mm (2") | 63 mm ( 2½")
Cemento (Kg) | ______________ | Agreg. Fino (Kg) | ______________ | Concreto sin Aire Incluido
Agreg. Grueso (Kg) | ______________ | Agua (Kg) | ______________ | 2 | 1.5 | 1 | 0.5 | 0.3
Concreto con Aire Incluido
|  |  |  | 6 | 5 | 4.5 | 4 | 3.5
Resultado del Ensayo |  | ______________________ |  | Peso Total de la Colada |  |  | ______________________ |  | Kg
Relación A / C |  | ______________________ |  | Resistencia Compresión a los 7 dias |  |  | ______________________ |  | Kg/cm2
Revenimiento mm |  | ______________________ |  | Resistencia Compresión a los 28 dias |  |  | ______________________ |  | Kg/cm2
Masa Unitaria kg/m3 (De Colado Prueba) |  | ______________________ |  | Contenido de Aire |  |  | ______________________
Observaciones :
Ensayado por :___________________________________________ |  |  |  | Revisado por : ______________________________________________________
Firma : _________________________________________________ |  |  |  | Firma : ____________________________________________________________
| Representante Contratista |  |  |  | Representante Supervisor

## RC-008 (hidden)
MINISTERIO DE TRANSPORTES, COMUNICACIONES, VIVIENDA Y CONSTRUCCION
PROYECOT ESPECIAL REHABILITACION INFRAESTRUCTURA DE TRANSPORTES
PROGRAMA REHABILITACION DE TRANSPORTES - JBIC
|  | SUPERVISION | [6 empty] | CONTRATISTA
LABORATORIO MECANICA DE SUELOS CONCRETOS Y PAVIMENTOS
|  | OBRA | : LA OROYA - HUANCAYO Y JAUJA - TARMA |  |  |  |  | REVISADO | :
|  | TRAMO | : 1, LA OROYA - PUENTE MATACHICO |  |  |  |  | INGº RESP. | :
|  | CANTERA | : |  |  |  |  | FECHA | : | 0
|  | AVANCE | : |  |  |  |  | REG. No | : | IC-005
CUADRO ESTADISTICO DE RESISTENCIA A LA COMPRESION DEL CONCRETO HIDRAULICO
OBRAS DE ARTE Y DRENAJE
A 7 días, 14 días y 28 días
DISEÑO : | f'c = 175 kg/cm2
ORDEN | ESTRUCTURA | ELEMENTO | FECHA |  | UBICACIÓN | RESISTENCIA | SLUMP | RESISTENCIA | % | PROMEDIO | INTERVALO | RESISTENCIA
|  |  | MODELO | ROTURA | PROGRESIVA | TESTIGO | ( pulg ) | DISEÑO | RESISTENCIA | 2 VALORES | R | REQUERIDA
[6 empty] | ( kg/ cm2 ) |  |  | OBTENIDA |  |  | %
|  |  | n |  | 0 |  |  | Nº DATOS
|  |  | S |  | 0 |  |  | SUMATORIA
|  |  | Xp |  | #DIV/0! |  |  | DESVIACION STANDARD
|  |  | MIN |  | 0 |  |  | PROMEDIO
|  |  | MAX |  | 0 |  |  | D.STANDARD INTERVALO
|  |  | DESV. ESTANDAR |  | #DIV/0! |  |  | COEF. VARIACION PRODUCCION
|  |  | VARIANZA |  | #DIV/0! |  |  | COEF. VARIACION LAB.
|  |  | COEF. VARIACION |  | #DIV/0!

## RC-009 (hidden)
MINISTERIO DE TRANSPORTES, COMUNICACIONES, VIVIENDA Y CONSTRUCCION
PROYECTO ESPECIAL REHABILITACION INFRAESTRUCTURA DE TRANSPORTES
PROGRAMA REHABILITACION DE TRANSPORTES - JBIC
SUPERVISION | [5 empty] | CONTRATISTA
RESUMEN DE LAS RESISTENCIAS DE LOS CILINDROS DE CONCRETO
Nombre del Tramo : | ZONA 2. TRAMO 1: LA OROYA - PTE. MATACHICO
Ubicación : | _________________________________ |  |  | Mezcla : | _________________________________
Fecha | Colada Nº. | Cilindro Nº. | Resistencia a Diferentes Edades (Kg / cm2) |  |  |  | Observaciones
|  |  | 7 Dias | 28 Dias | 90 Dias | 180 Dias
Revisado por : | _____________________________________________ |  |  |  | Firma : | _________________________________
Aprobado por : | _______________________________________________ |  |  |  | Firma : | _________________________________
Representante de Control de Calidad : |  |  | _______________________ |  | Firma : | _________________________________

## RC-010 (hidden)
MINISTERIO DE TRANSPORTES, COMUNICACIONES, VIVIENDA Y CONSTRUCCION
PROYECTO ESPECIAL REHABILITACION INFRAESTRUCTURA DE TRANSPORTES
PROGRAMA REHABILITACION DE TRANSPORTES - JBIC
SUPERVISION | [7 empty] | CONTRATISTA
REPORTE DE LOS CILINDROS DE CONCRETO
Nombre del tramo : | ZONA 2. TRAMO 1: LA OROYA - PTE. MATACHICO
Nombre Especificación : |  | AASHTO | _____________________ |  | ASTM | _____________________ |  | MTC | _____________________
Fecha de Fabricación : |  | _________________________________ |  |  |  | Laboratorio : | ______________________________________________
Ubicación de la Colada : |  | _________________________________ |  |  |  | Mezcla : | _________________________________________ ____
Tamaño Cilindro : | _________________________ |  | Asentamiento : | _______________________________________ |  |  | Contenido de Aire : |  | _______________________
Temperatura de Concreto: |  | ___________ | Temperatura Aire : |  | ____________ | Resistencia Diseño (fy) : |  | __________________________ |  | Kg/cm2
Cilindro Nº |  | Fecha de Ensayo |  | Edad (Dias) |  | Carga Total (Kg) |  | Esfuerzo (Kg/cm2)
Observaciones :
Cilindro Nº. | __________
Peso en Aire : | __________ | Gramos |  |  | Peso en Agua : |  | __________ | Gramos
Diferencia : | __________ | Gramos
Peso del Cilindro en Aire / Diferencia : S.G. = |  |  |  | ___________ | / | ___________ | = | ___________
Revisado por : | __________________________________________________________________ | [5 empty] | Firma : | ________________________________
Aprobado por : | __________________________________________________________________ | [5 empty] | Firma : | ________________________________
Representante de Control de Calidad : |  |  | ___________________________________________ |  |  |  | Firma : | ________________________________