## PIRA
RESUMEN DE LA CANTERA PIRA
PROYECTO : | : | ESTUDIOS DEFINITIVO DE REHABILITACION Y MEJORAMIENTO DE LA CARRETERA CASMA - HUARAZ
TRAMO | : | PARIACOTO - YUPASH |  |  |  | ING° RESP : |  | S.V.O
CANTERA | : | : KM 2.5, Km. 10.2, Km. 12.5 de la carretera Yupash - Pampa Grande |  |  |  | TECNICO : |  | E.A.C
MAT. PARA | : | RELLENO | [5 empty] | FECHA : | 25 - Setiembre - 2005
IDENTIFICACION |  |  | C1M1 | C2M1 | C3M1 | C4M1 | C5M1 | C6M1 | C7M1 | C8M1 | C9M1/1 | C9M1/2
DESCRIPCION
Malla Serie |  | Abertura | % PASA | % PASA | % PASA | % PASA | % PASA | % PASA | % PASA | % PASA | % PASA | % PASA | Promedio | Promedios
Americana |  | (mm.) | [11 empty] | Min. | Max.
2" |  | 50.8 | 87.1 | 80 | 81.6 | 80.8 | 96.4 | 93.3 | 90.3 | 93 | 90.2 | 93.9 | 88.66 | 80 | 96.4
1 1/2" |  | 38.1 | 78.5 | 75.1 | 75.5 | 73.3 | 82.9 | 81 | 79.4 | 89.1 | 85.5 | 91.6 | 81.19 | 73.3 | 91.6
1" |  | 25.4 | 68.4 | 68.8 | 68.9 | 64.4 | 73.6 | 73.3 | 71.8 | 77.9 | 76.1 | 84.2 | 72.74 | 64.4 | 84.2
3/4" |  | 19.05 | 63.3 | 62.9 | 63.1 | 58.3 | 61.2 | 69.2 | 66.3 | 61.7 | 60.2 | 76.7 | 64.29 | 58.3 | 76.7
1/2" |  | 12.7 | 51 | 49.5 | 50.5 | 46.8 | 51.5 | 57.8 | 56.6 | 50.7 | 51.3 | 72.2 | 53.79 | 46.8 | 72.2
3/8" |  | 9.525 | 39.3 | 42.2 | 42.9 | 39.2 | 43.3 | 48.9 | 48 | 43.5 | 45.3 | 69.2 | 46.18 | 39.2 | 69.2
Nº 4 |  | 4.76 | 24.1 | 34.1 | 35.2 | 31.2 | 37.9 | 35.6 | 38.1 | 32.2 | 34.2 | 17.3 | 31.99 | 17.3 | 38.1
Nº 8 |  | 2.38 | 22.1 | 30.5 | 32.5 | 28.8 | 35.9 | 34.3 | 36.6 | 30.6 | 32.3 | 16.4 | 30 | 16.4 | 36.6
Nº 10 |  | 2 | 19.1 | 26.7 | 29 | 25.7 | 33.3 | 31.7 | 34.5 | 29.9 | 31.2 | 15.9 | 27.7 | 15.9 | 34.5
Nº 16 |  | 1.19 | 17.8 | 25.1 | 27.4 | 24 | 31.2 | 9.7 | 32.7 | 27.9 | 29.9 | 15.3 | 24.1 | 9.7 | 32.7
Nº 20 |  | 0.84 | 14.8 | 21.1 | 23.3 | 19.9 | 26.8 | 25.8 | 28.5 | 26.2 | 28.4 | 14.5 | 22.93 | 14.5 | 28.5
Nº 30 |  | 0.59 | 13.6 | 19.3 | 21.6 | 18 | 24.4 | 24 | 26.7 | 24.3 | 26.6 | 13.6 | 21.21 | 13.6 | 26.7
Nº 40 |  | 0.426 | 13.2 | 18.5 | 20.8 | 17.1 | 23.3 | 22.8 | 25.5 | 23 | 25.3 | 13 | 20.25 | 13 | 25.5
Nº 50 |  | 0.297 | 12.5 | 17.3 | 19.8 | 16 | 22.5 | 21.9 | 24.2 | 22.3 | 23.2 | 12 | 19.17 | 12 | 24.2
Nº 100 |  | 0.149 | 11.5 | 16 | 18.3 | 14.5 | 20.9 | 19.8 | 21.9 | 21 | 21.6 | 11.2 | 17.67 | 11.2 | 21.9
Nº 200 |  | 0.074 | 10 | 15.1 | 17.5 | 13.9 | 19.4 | 18.2 | 20.2 | 19.8 | 20.1 | 10.4 | 16.46 | 10 | 20.2
Límite Líquido (%) |  |  | 24.5 | 25.1 | 25.8 | 25.6 | 29.4 | 28.4 | 32.1 | 30.2 | 31.2 | 30.3 | 28.26 | 24.5 | 32.1
Indice Plasticidad (%) |  |  | 5.3 | 4.72 | 4.6 | 4.3 | 7.1 | 6.55 | 7.6 | 7.7 | 6.5 | 7.27 | 6.164 | 4.3 | 7.7
Clasificación SUCS |  |  | GP-GC | GM-GC | GM-GC | GM-GC | GC | GM-GC | GM | GC | GM | GP-GM | GM-GC | GM-GC | GM-GC
Clasificación AASHTO |  |  | A-1-a (0) | A-1-b (0) | A-1-b (0) | A-1-a (0) | A-2-4 (0) | A-2-4 (0) | A-2-4 (0) | A-2-4 (0) | A-2-4 (0) | A-2-4 (0) | A-2-4 (0) | A-2-4 (0) | A-2-4 (0)
Sales Solubles A. Grueso |  |  | 0.09 | 0.13 | 0.13 | 0.16 | 0.1 | 0.13 | 0.14 | 0.14 | 0.13 | 0.13 | 0.128 | 0.09 | 0.16
Sales Solubles A. Fino |  |  | 0.13 | 0.19 | 0.18 | 0.23 | 0.17 | 0.19 | 0.17 | 0.17 | 0.13 | 0.15 | 0.171 | 0.13 | 0.23
Abrasión (%) |  |  | 21.7 | 22 | 33.2 | 32.64 | 35 | 32.7 | 32.4 | 34.4 | 32.2 | 33.06 | 30.93 | 21.7 | 35
Partículas chatas y alargadas (%) |  |  | 9.57 | 8.15 | 8.85 | 8.1 | 8.23 | 8.36 | 8.53 | 8.96 | 8.66 | 8.73 | 8.614 | 8.1 | 9.57
C.B.R (0,1") |  |  | 47.2 | 46.2 | 46.1 | 46 | 46.9 | 46 | 46 | 46 | 46.2 | 47 | 46.36 | 46 | 47.2
Proctor Modificado |  |  | 2.12 | 2.097 | 2.066 | 2.091 | 2.08 | 2.085 | 2.087 | 2.083 | 2.096 | 2.077 | 2.0882 | 2.066 | 2.12
Equivalente de Arena (%) |  |  | 14.2 | 15.2 | 14.4 | 15.4 | 16.9 | 13.3 | 14.4 | 13.4 | 13.1 | 13.8 | 14.41 | 13.1 | 16.9