## RC-001
|  | OBRA | : ESTUDIO DEFINITIVO DE REHABILITACION Y MEJORAMIENTO DE LA CARRETERA CASMA - YAUTAN - HUARAZ | [18 empty] | TECNICO : | M.C.G
|  | TRAMO | : PARIACOTO - YUPASH | [18 empty] | INGº RESP. : | S.V.O
|  | CANTERA | :PIRA
|  | KM. | : KM 2.5, Km. 10.2, Km. 12.5 de la carretera Yupash - Pampa Grande | [18 empty] | FECHA : | 2005-03-15
RESUMEN DE ENSAYOS DE CANTERA PIRA
MUESTRA INTEGRAL
Nº | Fecha | Cantera | Análisis Granulométrico - % que Pasa Tamiz | [17 empty] | % HUMEDAD | LL | IP | CLASIFICACION
CALICATA |  | KM | 3" | 2 1/2" | 2" | 1 1/2" | 1" | 3/4" | 1/2" | 3/8" | No 4 | No 8 | No 10 | No 16 | Nº 20 | Nº30 | No 40 | Nº 50 | Nº 100 | No 200 | NATURAL |  |  | AASHTO | SUCS
C1M1 | 2005-03-04 | Km.2.5/Km.10.2/Km.12.5 | 100 | 100 | 77.92801 | 72.18613 | 65.259 | 60.10536 | 49.06058 | 41.05356 | 32.38806 | 29.23022 | 25.01978 | 22.99552 | 18.86604 | 17.20616 | 16.43694 | 15.44101 | 15.44101 | 12.98761 | 4% | 24.5 | 5.3 | A-1-a (0) | GP-GC
C2M1 | 2005-02-28 | Km.2.5/Km.10.2/Km.12.5 | 100 | 100 | 80.00361 | 75.05642 | 68.83633 | 62.9322 | 49.50799 | 42.19554 | 34.12476 | 30.54979 | 26.73106 | 25.10608 | 21.12485 | 19.25612 | 18.45987 | 17.30613 | 17.30613 | 15.07177 | 4.1% | 25.1 | 4.72 | A-1-b (0) | GM-GC
C3M1 | 28/02/05/ | Km.2.5/Km.10.2/Km.12.5 | 100 | 100 | 81.57968 | 75.51683 | 68.91629 | 63.09447 | 50.50524 | 42.85714 | 35.22759 | 32.48767 | 29.04319 | 27.39924 | 23.32849 | 21.58277 | 20.76079 | 19.77442 | 19.77442 | 17.47288 | 4.6% | 25.8 | 4.6 | A-1-b (0) | GM-GC
C4M1 | 2005-02-28 | Km.2.5/Km.10.2/Km.12.5 | 100 | 100 | 80.82271 | 73.25726 | 64.43571 | 58.29897 | 46.7926 | 39.22716 | 31.1631 | 28.80687 | 25.69056 | 23.95759 | 19.89878 | 18.0366 | 17.0789 | 16.03 | 16.03 | 13.59015 | 5.7% | 25.6 | 4.3 | A-1-a (0) | GM-GC
C5M1 | 2005-02-28 | Km.2.5/Km.10.2/Km.12.5 | 100 | 100 | 96.35451 | 82.90882 | 73.56311 | 61.2442 | 51.53868 | 43.26295 | 37.8752 | 35.91589 | 33.32289 | 31.15235 | 26.83312 | 24.41494 | 23.27868 | 22.53574 | 22.53574 | 19.41104 | 5.04% | 29.4 | 7.1 | A-2-4 (0) | GC
C6M1 | 2005-02-28 | Km.2.5/Km.10.2/Km.12.5 | 100 | 100 | 93.32132 | 80.98242 | 73.34836 | 69.22037 | 57.81884 | 48.92294 | 35.60162 | 34.2876 | 31.73076 | 29.71117 | 25.81441 | 24.0408 | 22.77857 | 21.89823 | 21.89823 | 18.18272 | 5.25% | 28.4 | 6.55 | A-2-4 (0) | GM-GC
C7M1 | 2005-02-28 | Km.2.5/Km.10.2/Km.12.5 | 100 | 100 | 90.28386 | 79.35797 | 71.84226 | 66.25071 | 56.59173 | 47.97104 | 38.1025 | 36.63555 | 34.50181 | 32.73639 | 28.52607 | 26.6527 | 25.47787 | 24.18873 | 24.18873 | 20.18797 | 6.1% | 32.1 | 7.6 | A-2-4 (0) | GM
C8M1 | 2005-02-28 | Km.2.5/Km.10.2/Km.12.5 | 100 | 100 | 92.96749 | 89.12134 | 77.85645 | 61.65111 | 50.66785 | 43.46637 | 32.18539 | 30.63161 | 29.87692 | 27.9014 | 26.21444 | 24.34991 | 22.95706 | 22.27451 | 22.27451 | 19.84396 | 5.8% | 30.2 | 7.7 | A-2-4 (0) | GC
C9M1 | 2005-02-28 | Km.2.5/Km.10.2/Km.12.5 | 100 | 96.56711 | 90.21627 | 85.5218 | 76.09852 | 60.24717 | 51.33024 | 45.32269 | 34.15723 | 32.33551 | 31.2994 | 29.93881 | 28.37896 | 26.61133 | 25.31335 | 23.21268 | 23.21268 | 20.0816 | 4.9% | 31.2 | 6.5 | A-2-4 (0) | GM
C9M2 | 2005-02-28 | Km.2.5/Km.10.2/Km.12.5 | 100 | 96.61926 | 93.91725 | 91.61731 | 84.15979 | 76.65471 | 72.23207 | 69.21447 | 17.29281 | 16.42817 | 15.9065 | 15.25226 | 14.51731 | 13.59215 | 12.96961 | 11.95798 | 11.95798 | 10.44198 | 4.9% | 30.3 | 7.27 | A-2-4 (0) | GP-GM
|  | PROMEDIO |  |  | 87.73947 | 80.55263 | 72.43158 | 63.96993 | 53.60458 | 46.34939 | 32.81183 | 30.73089 | 28.31229 | 26.61508 | 23.35025 | 21.57435 | 20.55116 | 19.46194 | 19.46194 | 16.72717
|  | Afirmado |  | 1.139731 | 100 | 91.80833 | 82.55252 | 72.90851 | 61.0948 | 52.82583 | 37.39666 | 35.02495 | 32.26839 | 30.33403 | 26.613 | 24.58895 | 23.4228 | 22.18138 | 22.18138 | 19.06447
[5 empty] | 87.73947 | 80.55263 | 72.43158 | 63.96993 | 53.60458 | 46.34939 | 32.81183 | 30.73089 | 28.31229 | 26.61508 | 23.35025 | 21.57435 | 20.55116 | 19.46194 | 19.46194 | 16.72717
99.31864
AGREGADO GRUESO |  |  | 1.058425 | 100 | 92.86566 | 85.25892 | 76.6634 | 67.70737 | 56.73643 | 49.05735 | 34.72886 | 32.52634
%ACUM. DE INTG. |  |  |  |  | 7.134344 | 7.606733 | 8.595522 | 8.956027 | 10.97094 | 7.679081 | 14.32849 | 2.202518 | 67.47366
% ACUMULADO |  |  |  |  | 10.57353 | 11.27363 | 12.73908 | 13.27337 | 16.25959 | 11.38086 | 21.23568 | 3.264263
% QUE PASA |  |  |  |  | 100 | 89.42647 | 78.15284 | 65.41376 | 52.1404 | 35.8808 | 24.49995 | 3.264263
AGREGADO FINO
% QUE PASA PARA A.F | [9 empty] | 100 | 70.79236 | 66.30268 | 61.08449 | 57.42273 | 50.37877 | 46.54721 | 44.33967 | 41.98965 | 41.98965 | 36.0893
| Nº |  |  |  | 17 | 17 | 17 | 17 | 17 | 18 | 18 | 18 | 15 | 14 | 14 | 14 | 14 | 14 | 14 | 14 | 10 | 10 | 10 | 10 | 10
| SUMA |  |  |  | 877.3947 | 805.5263 | 724.3158 | 639.6993 | 536.0458 | 463.4939 | 328.1183 | 307.3089 | 283.1229 | 266.1508 | 233.5025 | 215.7435 | 205.5116 | 194.6194 | 194.6194 | 167.2717 | 0.5039 | 282.6 | 61.64 | 0 | -
| ESPECIFICACION |  |  |  | 100 | 97 - 100 | 79 - 90 | 67 - 81 | 68 - 81 | 48 - 65 | 28 - 47 | 29 - 47 | 20 - 34 | 21 - 34 | 22 - 34 | 23 - 34 | 8 - 16 | 9 - 16 | 10 - 16 | 0 - 6 |  | <25% | N.P. | - | -
| PROMEDIO |  |  |  | 87.73947 | 80.55263 | 72.43158 | 63.96993 | 53.60458 | 46.34939 | 32.81183 | 30.73089 | 28.31229 | 26.61508 | 23.35025 | 21.57435 | 20.55116 | 19.46194 | 19.46194 | 16.72717 | 0.05039 | 28.26 | 6.164 | #DIV/0! | #DIV/0!
| MIN |  |  |  | 77.92801 | 72.18613 | 64.43571 | 58.29897 | 46.7926 | 39.22716 | 17.29281 | 16.42817 | 15.9065 | 15.25226 | 14.51731 | 13.59215 | 12.96961 | 11.95798 | 11.95798 | 10.44198 | 0.04 | 24.5 | 4.3 | 0 | 0
| MAX |  |  |  | 96.35451 | 91.61731 | 84.15979 | 76.65471 | 72.23207 | 69.21447 | 38.1025 | 36.63555 | 34.50181 | 32.73639 | 28.52607 | 26.6527 | 25.47787 | 24.18873 | 24.18873 | 20.18797 | 0.061 | 32.1 | 7.7 | 0 | 0
| DESV. ESTANDAR |  |  |  | 6.874871 | 6.720569 | 5.995903 | 5.469878 | 7.342194 | 8.558163 | 5.915252 | 5.682573 | 5.386457 | 5.082804 | 4.63654 | 4.39322 | 4.163609 | 4.064832 | 4.064832 | 3.478358 | 0.006975266 | 2.786555 | 1.313809 | #DIV/0! | #DIV/0!
| VARIANZA |  |  |  | 47.26385 | 45.16605 | 35.95085 | 29.91957 | 53.90782 | 73.24215 | 34.99021 | 32.29164 | 29.01392 | 25.8349 | 21.4975 | 19.30038 | 17.33564 | 16.52286 | 16.52286 | 12.09898 | 4.865433e-05 | 7.764889 | 1.726093 | #DIV/0! | #DIV/0!
| COEF. DE VARIACION |  |  |  | 7.835551 | 8.343078 | 8.278023 | 8.550703 | 13.69695 | 18.46446 | 18.02781 | 18.49141 | 19.02516 | 19.09746 | 19.85649 | 20.36317 | 20.25972 | 20.88605 | 20.88605 | 20.79466 |  | - | - | - | -
OBSERVACIONES
[10 empty] | INTERPOLACION | [6 empty] | INTERPOLACION
[10 empty] | X | Y | [5 empty] | X |  |  | Y
[10 empty] | 1.15 | 12 | [5 empty] | 28 |  |  | 0.97
[10 empty] | 1.11 | 13 | [5 empty] | 30 |  |  | 0.96
[10 empty] | m | b | [5 empty] | m |  |  | b
[10 empty] | -25 | 40.75 | [5 empty] | -0.005 |  |  | 1.11
[10 empty] | y = mx+b | [6 empty] | y = mx+b
[10 empty] | X | 1.12 | [5 empty] | X |  |  | 28.67
[10 empty] | Y | 12.75 | [5 empty] | Y |  |  | 0.96665
87.25

## SUB BASE (hidden)
LABORATORIO DE MECANICA DE SUELOS, CONCRETOS Y PAVIMENTOS
| OBRA | : ESTUDIO DEFINITIVO DE REHABILITACION Y MEJORAMIENTO DE LA CARRETERA | [6 empty] | TECNICO : | M.C.G
: CASMA - YAUTAN - HUARAZ
| TRAMO | : PARIACOTO - YUPASH | [6 empty] | INGo RESPONSABLE : | S.V.O
| CANTERA | : CASA BLANCA
| KM. | : 21+400 LADO DERECHO | [6 empty] | FECHA : | 2005-02-27
CURVA GRANULOMETRICA - ESTADISTICA
CANTERA CASA BLANCA
| ESTADISTICAS | Análisis Granulométrico - % que Pasa Tamiz
|  | 2" | 1 1/2" | 1" | 3/4" | 3/8" | No 4 | No 10 | No 40 | No 200 |  |  | min | máx
| ABERTURA (mm) | 50.8 | 38.1 | 25.4 | 19 | 9.5 | 4.75 | 2 | 0.425 | 0.075 | 2 | 50.8 | 100 | 100
| MAX - ESPECIFICACION | 100 |  |  |  | 65 | 55 | 40 | 20 | 8 | 1.5 | 38.1
| MIN - ESTADISTICO | 100 |  |  |  | 30 | 25 | 15 | 8 | 2 | 1 | 25.4
| PROMEDIO | 100 | 91.80833 | 82.55252 | 72.90851 | 52.82583 | 37.39666 | 32.26839 | 23.4228 | 19.06447 | 3/4 | 19
[11 empty] | 3/8 | 9.5 | 30 | 65
[11 empty] | 4 | 4.75 | 25 | 55
[11 empty] | 10 | 2 | 15 | 40
[11 empty] | 40 | 0.425 | 8 | 20
[11 empty] | 200 | 0.075 | 2 | 8
------------------------------------------ | [6 empty] | ---------------------------------------
Técnico de Laboratorio | [6 empty] | Ing. Responsable
[14 empty] | 76.2 | 100 | 2.36 | 100
[14 empty] | 76.2 | 0 | 2.36 | 0
[14 empty] | 63.5 | 100 | 2 | 100 | 2" | 50.8
[14 empty] | 63.5 | 0 | 2 | 0 | 1 1/2" | 38.1 | 100 | 100
[14 empty] | 50.8 | 100 | 1.19 | 100 | 1" | 25.4
[14 empty] | 50.8 | 0 | 1.19 | 0 | 3/4" | 19.05
[14 empty] | 38.1 | 100 | 0.6 | 100 | 1/2" | 12.5
[14 empty] | 38.1 | 0 | 0.6 | 0 | 3/8" | 9.5 | 30 | 65
[14 empty] | 25.4 | 100 | 0.42 | 100 | 1/4" | 6.35
[14 empty] | 25.4 | 0 | 0.42 | 0 | # 4 | 4.75 | 25 | 55
[14 empty] | 19.05 | 100 | 0.3 | 100 | # 8 | 2.36
[14 empty] | 19.05 | 0 | 0.3 | 0 | # 10 | 2 | 15 | 40
[14 empty] | 12.5 | 100 | 0.149 | 100 | # 16 | 1.19
[14 empty] | 12.5 | 0 | 0.149 | 0 | # 30 | 0.6
[14 empty] | 9.5 | 100 | 0.075 | 100 | # 40 | 0.42 | 8 | 20
[14 empty] | 9.5 | 0 | 0.075 | 0 | # 50 | 0.3
[14 empty] | 6.35 | 100 |  |  | # 100 | 0.15
[14 empty] | 6.35 | 0 |  |  | # 200 | 0.075 | 2 | 5
[14 empty] | 4.75 | 100
[14 empty] | 4.75 | 0

## BASE (hidden)
LABORATORIO DE MECANICA DE SUELOS, CONCRETOS Y PAVIMENTOS
| OBRA | : ESTUDIO DEFINITIVO DE REHABILITACION Y MEJORAMIENTO DE LA CARRETERA | [6 empty] | TECNICO : | M.C.G
: CASMA - YAUTAN - HUARAZ
| TRAMO | : PARIACOTO - YUPASH | [6 empty] | INGo RESPONSABLE : | S.V.O
| CANTERA | : CASA BLANCA
| KM. | : 21+400 LADO DERECHO | [6 empty] | FECHA : | 2005-02-27
CURVA GRANULOMETRICA - ESTADISTICA
CANTERA CASA BLANCA
| ESTADISTICAS | Análisis Granulométrico - % que Pasa Tamiz
|  | 2" | 1 1/2" | 1" | 3/4" | 3/8" | No 4 | No 10 | No 40 | No 200 |  |  | min | máx
| ABERTURA (mm) | 50.8 | 38.1 | 25.4 | 19 | 9.5 | 4.75 | 2 | 0.425 | 0.075 | 2 | 50.8 | 100 | 100
| MAX - ESPECIFICACION | 100 |  |  |  | 65 | 55 | 40 | 20 | 8 | 1.5 | 38.1
| MIN - ESTADISTICO | 100 |  |  |  | 30 | 25 | 15 | 8 | 2 | 1 | 25.4
| PROMEDIO | 100 | 91.80833 | 82.55252 | 72.90851 | 52.82583 | 37.39666 | 32.26839 | 23.4228 | 19.06447 | 3/4 | 19
[11 empty] | 3/8 | 9.5 | 30 | 65
[11 empty] | 4 | 4.75 | 25 | 55
[11 empty] | 10 | 2 | 15 | 40
[11 empty] | 40 | 0.425 | 8 | 20
[11 empty] | 200 | 0.075 | 2 | 8
------------------------------------------ | [6 empty] | ---------------------------------------
Técnico de Laboratorio | [6 empty] | Ing. Responsable
[14 empty] | 76.2 | 100 | 2.36 | 100
[14 empty] | 76.2 | 0 | 2.36 | 0
[14 empty] | 63.5 | 100 | 2 | 100 | 2" | 50.8
[14 empty] | 63.5 | 0 | 2 | 0 | 1 1/2" | 38.1 | 100 | 100
[14 empty] | 50.8 | 100 | 1.19 | 100 | 1" | 25.4
[14 empty] | 50.8 | 0 | 1.19 | 0 | 3/4" | 19.05
[14 empty] | 38.1 | 100 | 0.6 | 100 | 1/2" | 12.5
[14 empty] | 38.1 | 0 | 0.6 | 0 | 3/8" | 9.5 | 30 | 65
[14 empty] | 25.4 | 100 | 0.42 | 100 | 1/4" | 6.35
[14 empty] | 25.4 | 0 | 0.42 | 0 | # 4 | 4.75 | 25 | 55
[14 empty] | 19.05 | 100 | 0.3 | 100 | # 8 | 2.36
[14 empty] | 19.05 | 0 | 0.3 | 0 | # 10 | 2 | 15 | 40
[14 empty] | 12.5 | 100 | 0.149 | 100 | # 16 | 1.19
[14 empty] | 12.5 | 0 | 0.149 | 0 | # 30 | 0.6
[14 empty] | 9.5 | 100 | 0.075 | 100 | # 40 | 0.42 | 8 | 20
[14 empty] | 9.5 | 0 | 0.075 | 0 | # 50 | 0.3
[14 empty] | 6.35 | 100 |  |  | # 100 | 0.15
[14 empty] | 6.35 | 0 |  |  | # 200 | 0.075 | 2 | 5
[14 empty] | 4.75 | 100
[14 empty] | 4.75 | 0

## CONCRETO A.G (hidden)
LABORATORIO DE MECANICA DE SUELOS, CONCRETOS Y PAVIMENTOS
| OBRA | : ESTUDIO DEFINITIVO DE REHABILITACION Y MEJORAMIENTO DE LA CARRETERA | [6 empty] | TECNICO: | M.C.G
: CASMA - YAUTAN - HUARAZ
| TRAMO | : PARIACOTO - YUPASH | [6 empty] | INGo RESPONSABLE : | S.V.O
| CANTERA | : CASA BLANCA
| KM. | : 21+400 LADO IZQUIERDO | [6 empty] | FECHA : | 2005-03-27
CURVA GRANULOMETRICA - ESTADISTICA ( AGREGADO GRUESO )
CANTERA CASA BLANCA
| ESTADISTICAS | Análisis Granulométrico - % que Pasa Tamiz
|  | 2" | 1 1/2" | 1" | 3/4" | 3/8" | No 4 | No 8 | No 40 | No 200 |  |  | min | máx
| ABERTURA (mm) | 50.8 | 38.1 | 25.4 | 19 | 9.5 | 4.75 | 2 | 0.425 | 0.075 | 2 | 50.8 | 100 | 100
| MIN - ESPECIFICACION | 100 | 97 | 79 | 67 | 48 | 28 | 20 | 8 | 0 | 1.5 | 38.1 | 97 | 100
| MIN - ESTADISTICO | 77.92801 | 72.18613 | 64.43571 | 58.29897 | 39.22716 | 17.29281 | 15.9065 | 12.96961 | 10.44198 | 1 | 25.4 | 79 | 90
| Xp ( Media ) | 100 | 89.42647 | 78.15284 | 65.41376 | 35.8808 | 24.49995 |  |  |  | 3/4 | 19 | 67 | 81
| MAX - ESTADISTICO | 96.35451 | 91.61731 | 84.15979 | 76.65471 | 69.21447 | 38.1025 | 34.50181 | 25.47787 | 20.18797 | 3/8 | 9.5 | 48 | 65
| MAX - ESPECIFICACION | 100 | 100 | 90 | 81 | 65 | 47 | 34 | 16 | 6 | 4 | 4.75 | 28 | 47
[11 empty] | 10 | 2 | 20 | 34
[11 empty] | 40 | 0.425 | 8 | 16
[11 empty] | 200 | 0.075 | 0 | 6
------------------------------------------ | [6 empty] | ---------------------------------------
Técnico de Laboratorio | [6 empty] | Ing. Responsable
[14 empty] | 76.2 | 100 | 2.36 | 100
[14 empty] | 76.2 | 0 | 2.36 | 0
[14 empty] | 63.5 | 100 | 2 | 100 | 2" | 50.8
[14 empty] | 63.5 | 0 | 2 | 0 | 1 1/2" | 38.1 | 100 | 100
[14 empty] | 50.8 | 100 | 1.19 | 100 | 1" | 25.4
[14 empty] | 50.8 | 0 | 1.19 | 0 | 3/4" | 19.05
[14 empty] | 38.1 | 100 | 0.6 | 100 | 1/2" | 12.5
[14 empty] | 38.1 | 0 | 0.6 | 0 | 3/8" | 9.5 | 30 | 65
[14 empty] | 25.4 | 100 | 0.42 | 100 | 1/4" | 6.35
[14 empty] | 25.4 | 0 | 0.42 | 0 | # 4 | 4.75 | 25 | 55
[14 empty] | 19.05 | 100 | 0.3 | 100 | # 8 | 2.36
[14 empty] | 19.05 | 0 | 0.3 | 0 | # 10 | 2 | 15 | 40
[14 empty] | 12.5 | 100 | 0.149 | 100 | # 16 | 1.19
[14 empty] | 12.5 | 0 | 0.149 | 0 | # 30 | 0.6
[14 empty] | 9.5 | 100 | 0.075 | 100 | # 40 | 0.42 | 8 | 20
[14 empty] | 9.5 | 0 | 0.075 | 0 | # 50 | 0.3
[14 empty] | 6.35 | 100 |  |  | # 100 | 0.15
[14 empty] | 6.35 | 0 |  |  | # 200 | 0.075 | 2 | 5
[14 empty] | 4.75 | 100
[14 empty] | 4.75 | 0

## CONCRETO A.F (hidden)
LABORATORIO DE MECANICA DE SUELOS, CONCRETOS Y PAVIMENTOS
| OBRA | : ESTUDIO DEFINITIVO DE REHABILITACION Y MEJORAMIENTO DE LA CARRETERA | [6 empty] | TECNICO: | M.C.G
: CASMA - YAUTAN - HUARAZ
| TRAMO | : PARIACOTO - YUPASH | [6 empty] | INGo RESPONSABLE : | S.V.O
| CANTERA | : CASA BLANCA
| KM. | : 21+400 LADO IZQUIERDO | [6 empty] | FECHA : | 2005-02-27
CURVA GRANULOMETRICA - ESTADISTICA ( AGREGADO FINO)
CANTERA CASA BLANCA
| ESTADISTICAS | Análisis Granulométrico - % que Pasa Tamiz
|  | 3/8" | Nº 4 | Nº8 | Nº 10 | Nº 16 | Nº 20 | Nº 30 | No 40 | Nº 50 | Nº 100 | No 200 |  |  | min | máx
| ABERTURA (mm) | 9.5 | 4.75 | 2.36 | 2 | 1.19 | 0.84 | 0.6 | 0.425 | 0.3 | 0.15 | 0.075 | 2 | 50.8 | 100 | 100
| MIN - ESPECIFICACION | 100 | 95 | 80 |  | 50 |  | 25 |  | 10 | 2 | 0 | 1.5 | 38.1 | 97 | 100
| MIN - ESTADISTICO | 77.92801 | 72.18613 | 64.43571 | 58.29897 | 39.22716 | 17.29281 | 15.9065 | 12.96961 | 11.95798 | 11.95798 | 10.44198 | 1 | 25.4 | 79 | 90
| Xp ( Media ) | 100 | 70.79236 | 66.30268 | 61.08449 | 50.5 | 50.37877 | 46.54721 | 44.33967 | 41.98965 | 41.98965 | 36.0893 | 3/4 | 19 | 67 | 81
| MAX - ESTADISTICO | 96.35451 | 91.61731 | 84.15979 | 76.65471 | 69.21447 | 38.1025 | 34.50181 | 25.47787 | 24.18873 | 24.18873 | 20.18797 | 3/8 | 9.5 | 48 | 65
| MAX - ESPECIFICACION | 100 | 100 | 100 |  | 85 |  | 60 |  | 30 | 10 | 0 | 4 | 4.75 | 28 | 47
[13 empty] | 10 | 2 | 20 | 34
[13 empty] | 40 | 0.425 | 8 | 16
[13 empty] | 200 | 0.075 | 0 | 6
------------------------------------------ | [6 empty] | ---------------------------------------
Técnico de Laboratorio | [6 empty] | Ing. Responsable
[16 empty] | 76.2 | 100 | 2.36 | 100
[16 empty] | 76.2 | 0 | 2.36 | 0
[16 empty] | 63.5 | 100 | 2 | 100 | 2" | 50.8
[16 empty] | 63.5 | 0 | 2 | 0 | 1 1/2" | 38.1 | 100 | 100
[16 empty] | 50.8 | 100 | 1.19 | 100 | 1" | 25.4
[16 empty] | 50.8 | 0 | 1.19 | 0 | 3/4" | 19.05
[16 empty] | 38.1 | 100 | 0.6 | 100 | 1/2" | 12.5
[16 empty] | 38.1 | 0 | 0.6 | 0 | 3/8" | 9.5 | 30 | 65
[16 empty] | 25.4 | 100 | 0.42 | 100 | 1/4" | 6.35
[16 empty] | 25.4 | 0 | 0.42 | 0 | # 4 | 4.75 | 25 | 55
[16 empty] | 19.05 | 100 | 0.3 | 100 | # 8 | 2.36
[16 empty] | 19.05 | 0 | 0.3 | 0 | # 10 | 2 | 15 | 40
[16 empty] | 12.5 | 100 | 0.149 | 100 | # 16 | 1.19
[16 empty] | 12.5 | 0 | 0.149 | 0 | # 30 | 0.6
[16 empty] | 9.5 | 100 | 0.075 | 100 | # 40 | 0.42 | 8 | 20
[16 empty] | 9.5 | 0 | 0.075 | 0 | # 50 | 0.3
[16 empty] | 6.35 | 100 |  |  | # 100 | 0.15
[16 empty] | 6.35 | 0 |  |  | # 200 | 0.075 | 2 | 5
[16 empty] | 4.75 | 100
[16 empty] | 4.75 | 0

## RC-003 (hidden)
MINISTERIO DE TRANSPORTES, COMUNICACIONES, VIVIENDA Y CONSTRUCCION
PROYECTO ESPECIAL REHABILITACION INFRAESTRUCTURA DE TRANSPORTES
PROGRAMA REHABILITACION DE TRANSPORTES - JBIC
|  | SUPERVISION | [7 empty] | CONTRATISTA
LABORATORIO MECANICA DE SUELOS CONCRETOS Y PAVIMENTOS
| OBRA : | LA OROYA - HUANCAYO Y JAUJA - TARMA | [11 empty] | REALIZADO : | W.G.A.
| TRAMO : | 1, LA OROYA - PUENTE MATACHICO | [11 empty] | INGº RESP. : | C.CH.A.
| CANTERA : | HUARI, KM 22+600 | [11 empty] | FECHA : | 29-01-02
RESUMEN DE ENSAYOS DE CONTROL DE CALIDAD
ARENA CHANCADA PARA CONCRETO HIDRAULICO
| No de Registro | Fecha | Análisis Granulométrico - % que Pasa Tamiz | [7 empty] | MODULO | EQUIVALENTE | PESO UNIT | ABSORCION | DURABILIDAD
|  |  | 3/8" | No 4 | No 8 | No 16 | No 30 | No 50 | No 100 | No 200 | FINEZA | DE ARENA | SUELTO
| 1 | 2002-01-13 | 100 | 94.8 | 70.8 | 52.6 | 38.3 | 23.6 | 15.9 | 13.2 | 3.04 | 58
| 2 | 2002-01-15 | 100 | 93.1 | 65.2 | 45 | 30.9 | 18.7 | 13.2 | 11.3 | 3.339 | 59
| 3 | 2002-01-17 | 100 | 93 | 65 | 44.8 | 30.6 | 18.6 | 13 | 11.1 | 3.35
| 4 | 2002-01-25 | 100 | 93 | 65 | 45.1 | 30.7 | 18.7 | 13.1 | 11.2 | 3.344
| n |  | 4 | 4 | 4 | 4 | 4 | 4 | 4 | 4 | 4 | 2
| S |  | 400 | 373.9 | 266 | 187.5 | 130.5 | 79.6 | 55.2 | 46.8 | 13.073 | 117
| Xp |  | 100 | 93.475 | 66.5 | 46.875 | 32.625 | 19.9 | 13.8 | 11.7 | 3.26825 | 58.5
| MIN |  | 100 | 93 | 65 | 44.8 | 30.6 | 18.6 | 13 | 11.1 | 3.04 | 58
| MAX |  | 100 | 94.8 | 70.8 | 52.6 | 38.3 | 23.6 | 15.9 | 13.2 | 3.35 | 59
| DESV. ESTANDAR |  | 0 | 0.8845903 | 2.868217 | 3.818704 | 3.785389 | 2.467117 | 1.402379 | 1.003328 | 0.1522331 | 0.7071068
| VARIANZA |  | 0 | 0.7825 | 8.226667 | 14.5825 | 14.32917 | 6.086667 | 1.966667 | 1.006667 | 0.02317492 | 0.5
| COEF. DE VARIACION |  | 0 | 0.009463389 | 0.04313108 | 0.08146568 | 0.1160272 | 0.1239757 | 0.1016217 | 0.08575451 | 0.04657939 | 0.0120873
|  |  | ------------------------------------------------ | [5 empty] | ----------------------------------------------------------
|  |  | Técnico de Laboratorio | [5 empty] | Ingo Jefe de Laboratorio

## RC-004 (hidden)
MINISTERIO DE TRANSPORTES, COMUNICACIONES, VIVIENDA Y CONSTRUCCION
PROYECTO ESPECIAL REHABILITACION INFRAESTRUCTURA DE TRANSPORTES
PROGRAMA REHABILITACION DE TRANSPORTES - JBIC
| SUPERVISION | [5 empty] | CONTRATISTA
LABORATORIO DE MECANICA DE SUELOS, CONCRETOS Y PAVIMENTOS
| OBRA : | LA OROYA - HUANCAYO Y JAUJA - TARMA | [5 empty] | REALIZADO : | W.G.A.
| TRAMO : | 1, LA OROYA - PUENTE MATACHICO | [5 empty] | INGo RESPONSABLE : | C.CH.A.
| MATERIAL : | PROCESADO, CANTERA HUARI, KM 22+600 | [5 empty] | Fecha: | 29/01/02
CURVA GRANULOMETRICA - ESTADISTICA
ARENA CHANCADA PARA CONCRETO HIDRAULICO
Análisis Granulométrico - % que Pasa Tamiz
|  |  | 3/8" | No 4 | No 8 | No 16 | No 30 | No 50 | No 100 | No 200 |  |  | min | max
|  |  | 9.52 | 4.75 | 2.38 | 1.19 | 0.59 | 0.297 | 0.149 | 0.075 |  | 9.52 | 100 | 100
| MIN - ESPECIFICACION |  | 100 | 95 |  | 45 |  | 10 | 2 |  |  | 4.75 | 95 | 100
| MIN - ESTADISTICO |  | 100 | 93 | 65 | 44.8 | 30.6 | 18.6 | 13 | 11.1 |  | 1.19 | 45 | 80
| Xp ( Media ) |  | 100 | 93.475 | 66.5 | 46.875 | 32.625 | 19.9 | 13.8 | 11.7 |  | 0.297 | 10 | 30
| MAX - ESTADISTICO |  | 100 | 94.8 | 70.8 | 52.6 | 38.3 | 23.6 | 15.9 | 13.2 |  | 0.149 | 2 | 10
| MAX - ESPECIFICACION |  | 100 | 100 |  | 80 |  | 30 | 10
| ------------------------------------------ |  |  |  |  | ---------------------------------------
| Técnico de Laboratorio |  |  |  |  | Ingo Responsable
| 76.2 | 100 | 2.36 | 100
| 76.2 | 0 | 2.36 | 0
| 63.5 | 100 | 2 | 100 |  | 2" | 50.8
| 63.5 | 0 | 2 | 0 |  | 1 1/2" | 38.1 |  | 100 |  | 100
| 50.8 | 100 | 1.19 | 100 |  | 1" | 25.4
| 50.8 | 0 | 1.19 | 0 |  | 3/4" | 19.05
| 38.1 | 100 | 0.6 | 100 | 30 | 1/2" | 12.5
| 38.1 | 0 | 0.6 | 0 |  | 3/8" | 9.5 |  | 30 |  | 65
| 25.4 | 100 | 0.42 | 100 |  | 1/4" | 6.35
| 25.4 | 0 | 0.42 | 0 |  | # 4 | 4.75 |  | 25 |  | 55
| 19.05 | 100 | 0.3 | 100 | 50 | # 8 | 2.36
| 19.05 | 0 | 0.3 | 0 |  | # 10 | 2 |  | 15 |  | 40
| 12.5 | 100 | 0.149 | 100 |  | # 16 | 1.19
| 12.5 | 0 | 0.149 | 0 |  | # 30 | 0.6
| 9.5 | 100 | 0.075 | 100 |  | # 40 | 0.42 |  | 8 |  | 20
| 9.5 | 0 | 0.075 | 0 | 100 | # 50 | 0.3
| 6.35 | 100 |  |  |  | # 100 | 0.15
| 6.35 | 0 |  |  |  | # 200 | 0.075 |  | 2 |  | 5
| 4.75 | 100
| 4.75 | 0

## RC-005 (hidden)
MINISTERIO DE TRANSPORTES, COMUNICACIONES, VIVIENDA Y CONSTRUCCION
PROYECTO ESPECIAL REHABILITACION INFRAESTRUCTURA DE TRANSPORTES
PROGRAMA REHABILITACION DE TRANSPORTES - JBIC
SUPERVISION |  |  |  | CONTRATISTA
PROMEDIO DE LOS MODULOS DE FINEZA
Nombre del Tramo: | ZONA 2. TRAMO 1: LA OROYA - PTE. MATACHICO |  |  | Fecha :_________ | _________________
Ensayo Nº. | Modulo de Fineza | Promedio de 10 | Ensayo Nº. | Modulo de Fineza | Promedio de 10
Observaciones :
Fecha / Firmas :

## RC-006 (hidden)
MINISTERIO DE TRANSPORTES, COMUNICACIONES, VIVIENDA Y CONSTRUCCION
PROYECTO ESPECIAL REHABILITACION INFRAESTRUCTURA DE TRANSPORTES
PROGRAMA REHABILITACION DE TRANSPORTES - JBIC
SUPERVISION | [8 empty] | CONTRATISTA
CLASE DE MEZCLA PARA EL CONCRETO DE CEMENTO PORTLAND
Nombre del Tramo: |  | ZONA 2. TRAMO 1: LA OROYA - PTE. MATACHICO
[7 empty] | Muestra Nº. | __________________________________
Descripcion: | ________________________________________________________ | [5 empty] | Fecha de muestreo ________________________________
| ________________________________________________________ | [5 empty] | Firma ____________________________________________
Clase de concreto |  | _____ | Resist. Especificada |  | ____________ | Kg/cm2
Cantidad |  |  | m3 | Tipo de Estructura |  | ________
Posibilidad de Ataques de Sulfatos Si / No |  | _____ | [7 empty] | Tipo de Cemento Usado |  | ___
Máxima relación A/C permisible |  | _____
Temperatura Mezcla |  | _____ | ºC | Tiempo de Asentamiento Inicial |  | ________ | min
Distancia de Acarreo |  | _____ |  | Tiempo de Acarreo |  | ________ | min |  |  | Se uso bomba -Si/No |  | ____
Diseño de Mezcla por m3
Cemento Mínimo Especificado |  | __________ |  | Kg
Valor Especificado de Revenimiento |  | __________ |  | mm
Tamaño Máximo Agregado Especificado |  | __________ |  | mm
3/4 de Separación Mínima de varillas |  | __________ |  | mm | 3/4 de Recubrumiento Mínimo |  |  | ________ | mm
Tamaño Máximo Nominal Usado |  | __________ |  | mm | 1/5 de la Dimensión Mínima del miembro |  |  | ________ | mm
Revenimiento esperado |  | __________ |  | mm | Contenido de agua Calculada |  |  | ________ | gm3
Resistencia de Diseño de la Mezcla |  | __________ |  | Kg/cm2
Relación Agua/Cemento Calculada |  | __________ |  |  | Relación Agua - Cemento usada |  |  | ________
Peso Cemento Calculado |  | __________ |  | Kg | Factor de cemento usado |  |  | ________ | Kg
% Aire calculado |  | __________
Modulo de Fineza del Agregado Fino |  | __________
Peso Unitario Seco Agregado Grueso |  |  | ____ | Kg/m3
Volumen Seco Agregado Grueso/ Volumen Concreto Calculado |  |  |  |  | ____________
Peso de Agregado Grueso |  | __________ |  | Kg | Gravedad Específica Agreg. Grueso (Seco en Horno)
Volumen de Agua |  | __________ |  | m3 | Volumen de Cemento |  |  | ________ | m3
Volumen de Agua |  | __________ |  | m3 | Volumen de Aire |  |  | ________ | m3
Uso de Aditivo si/no |  | __________
Nombre de la Marca de Cemento |  | __________ |  |  | Tipo de Aditivo |  |  | ________
Peso del Aditivo |  | __________ |  | Kg | Dosificación / 100 Kg Cemento |  |  | ________
Volumen del aditivo |  | __________ |  | m3 | Gravedad Específica del Aditivo |  |  | ________
Volumen Total de cemento, Agua, Agregado Grueso, Aire y Aditivo |  |  |  |  | __________ | m3
Volumen de Agregado Fino |  | __________ |  | m3 | Peso de Agregado fino |  |  | ________ | Kg
Diseño de Mezcla (Antes del Ajuste por Humedad y Absorción)
| Cemento | ___________ |  | Kg | Agua | ___________ |  | Kg
| Agregado Grueso | _________ |  | Kg | Agreg. Fino | ___________ |  | Kg
Mezcla Despues del Ajuste por Humedad y Absorción
% Absorción Agreg. Grueso |  | _______ | % | Agreg. Fino | _______
% Humedad Agreg. Grueso |  | _______ | % | Agreg. Fino | _______
Cemento |  | _______ | Kg | Agua | _______ | Kg | Agreg. Grueso | _______ | Kg | Agreg. Fino | _______ | Kg
Mezcla de Prueba: Cantidad Colada |  | _______ | m3
Cemento |  | _______ | Kg | Agua | _______ | Kg | Agreg. Grueso | _______ | Kg | Agreg. Fino | _______ | Kg
Peso Unitario |  | _______ | Kg/m3 | % Contenido Aire | _______
Tiempo ( Minutos) |  |  |  | Revenimiento |  |  | Resist. 7 dias (Kg/cm2) |  |  | Resist. 28 dias (Kg/cm2)
| ______________________________ |  |  | ______________________ |  |  | _______________________ |  |  | _____________________
| ______________________________ |  |  | ______________________ |  |  | _______________________ |  |  | _____________________
| ______________________________ |  |  | ______________________ |  |  | _______________________ |  |  | _____________________
Cantidad de Cemento Usado |  | ____________________________ |  |  | Kg |  | Cemento Mínimo Especificado |  |  | ______________________
Relación Agua/Cemento Usado |  | ____________________________ |  |  |  |  | Relación Agua Cemento Máxima Permisible |  |  | ______________________
Recomendado - Si / No |  | ____________________________
Observaciones :
Ensayado por : ___________________________________ | [6 empty] | Revisado por : ________________________________
Firma: __________________________________________ | [6 empty] | Firma : ______________________________________
|  | Representante Contratista | [6 empty] | Representante Supervisor

## RC-007 (hidden)
MINISTERIO DE TRANSPORTES, COMUNICACIONES, VIVIENDA Y CONSTRUCCION
PROYECTO ESPECIAL REHABILITACION INFRAESTRUCTURA DE TRANSPORTES
PROGRAMA REHABILITACION DE TRANSPORTES - JBIC
SUPERVISION | [7 empty] | CONTRATISTA
DISEÑO DE MEZCLA DEL CONCRETO DE CEMENTO PORTLAND
Tramo : | ZONA 2. TRAMO 1: LA OROYA - PTE. MATACHICO
Muestra Nº. _________________________________
Descripción : __________________________________________________________________ | [5 empty] | Fecha de Muestreo : __________________________
___________________________________________________________________
Datos de los Ensayos Preliminares
Agregado Fino (AF) Muestra Nº. |  | _________________________ |  | Agregado grueso (AG) Muestra Nº. |  |  | _________________________
Tipo de Agregado : |  | _________________________ |  | Tipo de Agregado : |  |  | _________________________
Modulo de Fineza |  | _________________________ |  | Tamaño Máximo de Agregado : |  |  | _________________________
Gravedad Específica (O.D.) |  | _________________________ |  | Gravedad Específica (O.D.) |  |  | _________________________
Absorción % : |  | _________________________ |  | Absorción % : |  |  | _________________________
Contenido de Humedad : |  | _________________________ |  | Contenido de Humedad : |  |  | _________________________
Fuente de agua : |  | _________________________ |  | Peso Unitario (Kg/m3) |  |  | _________________________
Cemento | ___________________ |  | __________________ | _________________________ |  |  | _______________________
| Tipo |  | Marca | Gravedad Específica |  |  | Peso / Bolsa en Kg
Requisitos de Diseño
Factor de Bolsa de Cemento / m3 |  |  | _________________________ |  | Clase de Concreto : |  |  | ________________________
Tamaño Máximo del Agregado |  |  | _________________________ |  | Revenimiento Límite (mm) : |  |  | ________________________
Máxima Agua / Cemento (litro / bolsa) |  |  | _________________________ |  | Resistencia a Compresión a los 28 días (Kg/cm2) |  |  | ________________________
Marca del Aditivo (Si existe) |  |  | _________________________
Diseño de Mezcla por m3 de Concreto
Volumen Absoluto de Cemento m3 |  |  | _____________________ |  | Aire Atrapado |  |  | _____________________
Volumen Absoluto de Cemento m3 |  |  | _____________________ |  | Volumen Absoluto de Agregados |  |  | _____________________
Volumen Absoluto de Agua m3 |  |  | _____________________ |  | Volumen Absoluto de Agregado Grueso |  |  | _____________________
Volumen Absoluto de Cemento + Agua m3 |  |  | _____________________ |  | Volumen Absoluto de Agregado Fino |  |  | _____________________
|  | Volumen Absoluto m3 |  | Peso No Corregido Kg |  |  | Peso Corregido Kg
Cemento
Agregado Fino (AF)
Agregado Grueso (AG)
Agua
Tamaño Nominal de los Agregados
Colado Prueba (Kg) | ______________ |  |  | 19 mm (3/4") | 25 mm (1") | 37.5 mm (1½") | 50 mm (2") | 63 mm ( 2½")
Cemento (Kg) | ______________ | Agreg. Fino (Kg) | ______________ | Concreto sin Aire Incluido
Agreg. Grueso (Kg) | ______________ | Agua (Kg) | ______________ | 2 | 1.5 | 1 | 0.5 | 0.3
Concreto con Aire Incluido
|  |  |  | 6 | 5 | 4.5 | 4 | 3.5
Resultado del Ensayo |  | ______________________ |  | Peso Total de la Colada |  |  | ______________________ |  | Kg
Relación A / C |  | ______________________ |  | Resistencia Compresión a los 7 dias |  |  | ______________________ |  | Kg/cm2
Revenimiento mm |  | ______________________ |  | Resistencia Compresión a los 28 dias |  |  | ______________________ |  | Kg/cm2
Masa Unitaria kg/m3 (De Colado Prueba) |  | ______________________ |  | Contenido de Aire |  |  | ______________________
Observaciones :
Ensayado por :___________________________________________ |  |  |  | Revisado por : ______________________________________________________
Firma : _________________________________________________ |  |  |  | Firma : ____________________________________________________________
| Representante Contratista |  |  |  | Representante Supervisor

## RC-008 (hidden)
MINISTERIO DE TRANSPORTES, COMUNICACIONES, VIVIENDA Y CONSTRUCCION
PROYECOT ESPECIAL REHABILITACION INFRAESTRUCTURA DE TRANSPORTES
PROGRAMA REHABILITACION DE TRANSPORTES - JBIC
|  | SUPERVISION | [6 empty] | CONTRATISTA
LABORATORIO MECANICA DE SUELOS CONCRETOS Y PAVIMENTOS
|  | OBRA | : LA OROYA - HUANCAYO Y JAUJA - TARMA |  |  |  |  | REVISADO | :
|  | TRAMO | : 1, LA OROYA - PUENTE MATACHICO |  |  |  |  | INGº RESP. | :
|  | CANTERA | : |  |  |  |  | FECHA | : | 0
|  | AVANCE | : |  |  |  |  | REG. No | : | IC-005
CUADRO ESTADISTICO DE RESISTENCIA A LA COMPRESION DEL CONCRETO HIDRAULICO
OBRAS DE ARTE Y DRENAJE
A 7 días, 14 días y 28 días
DISEÑO : | f'c = 175 kg/cm2
ORDEN | ESTRUCTURA | ELEMENTO | FECHA |  | UBICACIÓN | RESISTENCIA | SLUMP | RESISTENCIA | % | PROMEDIO | INTERVALO | RESISTENCIA
|  |  | MODELO | ROTURA | PROGRESIVA | TESTIGO | ( pulg ) | DISEÑO | RESISTENCIA | 2 VALORES | R | REQUERIDA
[6 empty] | ( kg/ cm2 ) |  |  | OBTENIDA |  |  | %
|  |  | n |  | 0 |  |  | Nº DATOS
|  |  | S |  | 0 |  |  | SUMATORIA
|  |  | Xp |  | #DIV/0! |  |  | DESVIACION STANDARD
|  |  | MIN |  | 0 |  |  | PROMEDIO
|  |  | MAX |  | 0 |  |  | D.STANDARD INTERVALO
|  |  | DESV. ESTANDAR |  | #DIV/0! |  |  | COEF. VARIACION PRODUCCION
|  |  | VARIANZA |  | #DIV/0! |  |  | COEF. VARIACION LAB.
|  |  | COEF. VARIACION |  | #DIV/0!

## RC-009 (hidden)
MINISTERIO DE TRANSPORTES, COMUNICACIONES, VIVIENDA Y CONSTRUCCION
PROYECTO ESPECIAL REHABILITACION INFRAESTRUCTURA DE TRANSPORTES
PROGRAMA REHABILITACION DE TRANSPORTES - JBIC
SUPERVISION | [5 empty] | CONTRATISTA
RESUMEN DE LAS RESISTENCIAS DE LOS CILINDROS DE CONCRETO
Nombre del Tramo : | ZONA 2. TRAMO 1: LA OROYA - PTE. MATACHICO
Ubicación : | _________________________________ |  |  | Mezcla : | _________________________________
Fecha | Colada Nº. | Cilindro Nº. | Resistencia a Diferentes Edades (Kg / cm2) |  |  |  | Observaciones
|  |  | 7 Dias | 28 Dias | 90 Dias | 180 Dias
Revisado por : | _____________________________________________ |  |  |  | Firma : | _________________________________
Aprobado por : | _______________________________________________ |  |  |  | Firma : | _________________________________
Representante de Control de Calidad : |  |  | _______________________ |  | Firma : | _________________________________

## RC-010 (hidden)
MINISTERIO DE TRANSPORTES, COMUNICACIONES, VIVIENDA Y CONSTRUCCION
PROYECTO ESPECIAL REHABILITACION INFRAESTRUCTURA DE TRANSPORTES
PROGRAMA REHABILITACION DE TRANSPORTES - JBIC
SUPERVISION | [7 empty] | CONTRATISTA
REPORTE DE LOS CILINDROS DE CONCRETO
Nombre del tramo : | ZONA 2. TRAMO 1: LA OROYA - PTE. MATACHICO
Nombre Especificación : |  | AASHTO | _____________________ |  | ASTM | _____________________ |  | MTC | _____________________
Fecha de Fabricación : |  | _________________________________ |  |  |  | Laboratorio : | ______________________________________________
Ubicación de la Colada : |  | _________________________________ |  |  |  | Mezcla : | _________________________________________ ____
Tamaño Cilindro : | _________________________ |  | Asentamiento : | _______________________________________ |  |  | Contenido de Aire : |  | _______________________
Temperatura de Concreto: |  | ___________ | Temperatura Aire : |  | ____________ | Resistencia Diseño (fy) : |  | __________________________ |  | Kg/cm2
Cilindro Nº |  | Fecha de Ensayo |  | Edad (Dias) |  | Carga Total (Kg) |  | Esfuerzo (Kg/cm2)
Observaciones :
Cilindro Nº. | __________
Peso en Aire : | __________ | Gramos |  |  | Peso en Agua : |  | __________ | Gramos
Diferencia : | __________ | Gramos
Peso del Cilindro en Aire / Diferencia : S.G. = |  |  |  | ___________ | / | ___________ | = | ___________
Revisado por : | __________________________________________________________________ | [5 empty] | Firma : | ________________________________
Aprobado por : | __________________________________________________________________ | [5 empty] | Firma : | ________________________________
Representante de Control de Calidad : |  |  | ___________________________________________ |  |  |  | Firma : | ________________________________