## RC-001
| OBRA |  | : ESTUDIO DEFINITIVO DE REHABILITACION Y MEJORAMIENTO DE LA CARRETERA CASMA - YAUTAN - HUARAZ | [17 empty] | TECNICO: | M.C.G
| TRAMO |  | : PARIACOTO - YUPASH | [17 empty] | INGº RESP. : | S.V.O
| CANTERA |  | : QUEBRADA VINCHOTA
| KM. |  | : 56+100 LADO DERECHO | [17 empty] | FECHA : | 2005-03-01
RESUMEN DE ENSAYOS CANTERA QUEBRADA VINCHOTA
MUESTRA INTEGRAL I
Nº | Fecha | Cantera | Análisis Granulométrico - % que Pasa Tamiz | [17 empty] | % HUMEDAD | LL | IP | CLASIFICACION
CALICATA |  | KM | 3" | 2 1/2" | 2" | 1 1/2" | 1" | 3/4" | 1/2" | 3/8" | No 4 | No 8 | No 10 | No 16 | Nº 20 | Nº30 | No 40 | Nº 50 | Nº 100 | No 200 | NATURAL |  |  | AASHTO | SUCS
C1M1 | 2005-02-28 | 56+100 | 94.7 | 89.9 | 83.8 | 70.7 | 57.7 | 50.6 | 39.1 | 33.2 | 24 | 19.6 | 18.9 | 17.4 | 14.7 | 10.5 | 9.3 | 7.9 | 5.1 | 3.9 | 2.6% | 20.4 | 4.3 | A-1-a (0) | GW-GM
C2M1 | 28/02/05/ | 56+100 | 98.1 | 96.8 | 93.1 | 87.3 | 76.9 | 70.5 | 61.5 | 57.2 | 49.9 | 43.5 | 42.4 | 33.9 | 35.6 | 30.9 | 27.8 | 24.3 | 15.4 | 10.8 | 2.1% | 19.65 | NP | A-1-a (0) | GP-GM
C3M1 | 2005-02-28 | 56+100 | 96.3 | 92.2 | 89.7 | 83 | 88.8 | 72.5 | 63.6 | 58.7 | 47.2 | 40.2 | 38.1 | 32.1 | 26.6 | 20 | 16.8 | 13.1 | 6.6 | 4.5 | 1.1% | 17.65 | NP | A-1-a (0) | GP
C4M1 | 2005-02-28 | 56+100 | 92 | 87.1 | 83.2 | 72.3 | 60.4 | 53.1 | 43.9 | 38.3 | 27.9 | 23 | 21.8 | 19.7 | 13.8 | 9.6 | 7.6 | 5.8 | 3 | 2.1 | 1.9% | 18.93 | NP | A-1-a (0) | GW
C5M1 | 29/02/05 | 56+100 | 96.5 | 94.9 | 87 | 81.7 | 68.8 | 63.5 | 55 | 50.4 | 41.1 | 36 | 34.7 | 30 | 25.1 | 19.3 | 16.6 | 13.4 | 8.5 | 6.4 | 2.4% | 19.9 | NP | A-1-a (0) | GP-GM
C6M1 | 2005-03-02 | 56+100 | 85.5 | 82.9 | 81.5 | 71.8 | 57.2 | 53.7 | 45.1 | 39.8 | 28.5 | 23.2 | 21.7 | 17.8 | 13.5 | 10.1 | 8.6 | 6.9 | 4.4 | 3.4 | 3.8% | 19.95 | 4.86 | A-1-a (0) | GP - GM
C7M1 | 2005-03-02 | 56+100 | 88.6 | 82.9 | 75.87779 | 70.06816 | 60.54994 | 55.91069 | 49.79553 | 43.9436 | 26.76851 | 22.82666 | 21.38057 | 16.95669 | 13.11846 | 10.31187 | 8.969387 | 7.856661 | 5.820416 | 4.928433 | 5.2% | 19.2 | 4 | A-1-a (0) | GP - GM
C8M1 | 2005-03-02 | 56+100 | 89.4 | 84.1 | 81.9 | 84.06631 | 81.92867 | 72.55717 | 61.33589 | 56.08508 | 47.96631 | 42.77414 | 30.81188 | 25.75359 | 24.15138 | 20.54639 | 16.37651 | 13.20289 | 7.821081 | 6.958349 | 2.8% | 19.95 | 4.86 | A-1-a (0) | GP - GM
|  | Sub base y Base |  |  | 84.50972 | 77.61681 | 69.03483 | 61.54598 | 52.41643 | 47.20358 | 36.66685 | 31.3876 | 28.72406 | 24.20129 | 20.82123 | 16.40728 | 14.00574 | 11.55744 | 7.080187 | 5.373348
|  |  |  | 1.173847 | 100 | 91.11023 | 81.0363 | 72.24555 | 61.52885 | 55.40977 | 43.04126 | 36.84423 | 33.71764 | 28.4086 | 24.44093 | 19.25963 | 16.44059 | 13.56667 | 8.311054 | 6.307486
|  | Afirmado |  |  | 84.88254 | 76.69545 | 67.19285 | 59.97296 | 51.14222 | 45.9348 | 35.05264 | 29.76095 | 28.4258 | 23.97953 | 20.34549 | 15.81598 | 13.66706 | 11.32238 | 6.974345 | 5.146919
|  |  |  | 1.534684 | 100 | 103.1198 | 103.1198 | 92.03953 | 78.48714 | 70.4954 | 53.79473 | 45.67365 | 43.62461 | 36.80099 | 31.2239 | 24.27253 | 20.97461 | 17.37627 | 10.70341 | 7.898893
| Nº |  |  |  | 12 | 12 | 12 | 12 | 12 | 12 | 12 | 12 | 12 | 12 | 12 | 12 | 12 | 12 | 12 | 12 | 8 | 8 | 8 | 8 | 8
| SUMA |  |  |  | 594.1778 | 536.8682 | 470.3499 | 419.8107 | 357.9955 | 321.5436 | 245.3685 | 208.3267 | 198.9806 | 167.8567 | 142.4185 | 110.7119 | 95.66939 | 79.25666 | 48.82042 | 36.02843 | 0.191 | 135.68 | 13.16 | 0 | -
| ESPECIFICACION | [22 empty] | - | -
| PROMEDIO |  |  |  | 84.88254 | 76.69545 | 67.19285 | 59.97296 | 51.14222 | 45.9348 | 35.05264 | 29.76095 | 28.4258 | 23.97953 | 20.34549 | 15.81598 | 13.66706 | 11.32238 | 6.974345 | 5.146919 | 0.02316667 | 19.38286 | 4.386667 | #DIV/0! | #DIV/0!
| MIN |  |  |  | 75.87779 | 70.06816 | 57.2 | 50.6 | 39.1 | 33.2 | 24 | 19.6 | 18.9 | 16.95669 | 13.11846 | 9.6 | 7.6 | 5.8 | 3 | 2.1 | 0.011 | 17.65 | 4 | 0 | 0
| MAX |  |  |  | 93.1 | 87.3 | 88.8 | 72.5 | 63.6 | 58.7 | 49.9 | 43.5 | 42.4 | 33.9 | 35.6 | 30.9 | 27.8 | 24.3 | 15.4 | 10.8 | 0.052 | 20.4 | 4.86 | 0 | 0
| DESV. ESTANDAR |  |  |  | 5.653143 | 7.075795 | 11.85976 | 8.86122 | 9.247965 | 9.762676 | 10.71959 | 9.804308 | 9.641471 | 7.634519 | 8.833931 | 8.031582 | 7.323263 | 6.45075 | 4.097292 | 2.825008 | 0.01361022 | 0.9070412 | 0.4365012 | #DIV/0! | #DIV/0!
| VARIANZA |  |  |  | 31.95802 | 50.06687 | 140.6538 | 78.52122 | 85.52486 | 95.30984 | 114.9097 | 96.12446 | 92.95796 | 58.28588 | 78.03834 | 64.5063 | 53.63018 | 41.61218 | 16.7878 | 7.980671 | 0.0001852381 | 0.8227238 | 0.1905333 | #DIV/0! | #DIV/0!
| COEF. DE VARIACION |  |  |  | 6.659959 | 9.225834 | 17.65033 | 14.77536 | 18.08284 | 21.25333 | 30.58141 | 32.94353 | 33.91803 | 31.83765 | 43.41959 | 50.78143 | 53.58333 | 56.97345 | 58.74805 | 54.88736 |  | - | - | - | -
OBSERVACIONES
[10 empty] | INTERPOLACION | [6 empty] | INTERPOLACION
[10 empty] | X | Y | [5 empty] | X |  |  | Y
[10 empty] | 1.15 | 12 | [5 empty] | 28 |  |  | 0.97
[10 empty] | 1.11 | 13 | [5 empty] | 30 |  |  | 0.96
[10 empty] | m | b | [5 empty] | m |  |  | b
[10 empty] | -25 | 40.75 | [5 empty] | -0.005 |  |  | 1.11
[10 empty] | y = mx+b | [6 empty] | y = mx+b
[10 empty] | X | 1.12 | [5 empty] | X |  |  | 28.67
[10 empty] | Y | 12.75 | [5 empty] | Y |  |  | 0.96665
87.25

## SUB BASE
LABORATORIO DE MECANICA DE SUELOS, CONCRETOS Y PAVIMENTOS
| OBRA | : ESTUDIO DEFINITIVO DE REHABILITACION Y MEJORAMIENTO DE LA CARRETERA | [6 empty] | REALIZADO : | M.C.G
: CASMA - YAUTAN - HUARAZ
| TRAMO | : PARIACOTO - YUPASH | [6 empty] | INGo RESPONSABLE : | S.V.O
| CANTERA | : QUEBRADA VINCHOTA
| KM. | : 56+100 LADO DERECHO | [6 empty] | FECHA : | 2005-03-01
CURVA GRANULOMETRICA - ESTADISTICA
QUEBRADA VINCHOTA
| ESTADISTICAS | Análisis Granulométrico - % que Pasa Tamiz
|  | 2" | 1 1/2" | 1" | 3/4" | 3/8" | No 4 | No 10 | No 40 | No 200 |  |  | min | máx
| ABERTURA (mm) | 50.8 | 38.1 | 25.4 | 19 | 9.5 | 4.75 | 2 | 0.425 | 0.075 | 2 | 50.8 | 100 | 100
| MAX - ESPECIFICACION | 100 |  |  |  | 65 | 55 | 40 | 20 | 8 | 1.5 | 38.1
| MIN - ESPECIFICACION | 100 |  |  |  | 30 | 25 | 15 | 8 | 2 | 1 | 25.4
| PROMEDIO | 100 | 91.11023 | 81.0363 | 72.24555 | 55.40977 | 43.04126 | 33.71764 | 16.44059 | 6.307486 | 3/4 | 19
[11 empty] | 3/8 | 9.5 | 30 | 65
[11 empty] | 4 | 4.75 | 25 | 55
[11 empty] | 10 | 2 | 15 | 40
[11 empty] | 40 | 0.425 | 8 | 20
[11 empty] | 200 | 0.075 | 2 | 8
------------------------------------------ | [6 empty] | ---------------------------------------
Técnico de Laboratorio | [6 empty] | Ingo Responsable
[14 empty] | 76.2 | 100 | 2.36 | 100
[14 empty] | 76.2 | 0 | 2.36 | 0
[14 empty] | 63.5 | 100 | 2 | 100 | 2" | 50.8
[14 empty] | 63.5 | 0 | 2 | 0 | 1 1/2" | 38.1 | 100 | 100
[14 empty] | 50.8 | 100 | 1.19 | 100 | 1" | 25.4
[14 empty] | 50.8 | 0 | 1.19 | 0 | 3/4" | 19.05
[14 empty] | 38.1 | 100 | 0.6 | 100 | 1/2" | 12.5
[14 empty] | 38.1 | 0 | 0.6 | 0 | 3/8" | 9.5 | 30 | 65
[14 empty] | 25.4 | 100 | 0.42 | 100 | 1/4" | 6.35
[14 empty] | 25.4 | 0 | 0.42 | 0 | # 4 | 4.75 | 25 | 55
[14 empty] | 19.05 | 100 | 0.3 | 100 | # 8 | 2.36
[14 empty] | 19.05 | 0 | 0.3 | 0 | # 10 | 2 | 15 | 40
[14 empty] | 12.5 | 100 | 0.149 | 100 | # 16 | 1.19
[14 empty] | 12.5 | 0 | 0.149 | 0 | # 30 | 0.6
[14 empty] | 9.5 | 100 | 0.075 | 100 | # 40 | 0.42 | 8 | 20
[14 empty] | 9.5 | 0 | 0.075 | 0 | # 50 | 0.3
[14 empty] | 6.35 | 100 |  |  | # 100 | 0.15
[14 empty] | 6.35 | 0 |  |  | # 200 | 0.075 | 2 | 5
[14 empty] | 4.75 | 100
[14 empty] | 4.75 | 0
Graduación *A* para las zonas con altitud de 3,000 m.s.n.m

## BASE
LABORATORIO DE MECANICA DE SUELOS, CONCRETOS Y PAVIMENTOS
| OBRA | : ESTUDIO DEFINITIVO DE REHABILITACION Y MEJORAMIENTO DE LA CARRETERA | [6 empty] | REALIZADO : | M.C.G
: CASMA - YAUTAN - HUARAZ
| TRAMO | : PARIACOTO - YUPASH | [6 empty] | INGo RESPONSABLE : | S.V.O
| CANTERA | : QUEBRADA VINCHOTA
| KM. | : 56+100 LADO DERECHO | [6 empty] | FECHA : | 2005-03-01
CURVA GRANULOMETRICA - ESTADISTICA
QUEBRADA VINCHOTA
| ESTADISTICAS | Análisis Granulométrico - % que Pasa Tamiz
|  | 2" | 1 1/2" | 1" | 3/4" | 3/8" | No 4 | No 10 | No 40 | No 200 |  |  | min | máx
| ABERTURA (mm) | 50.8 | 38.1 | 25.4 | 19 | 9.5 | 4.75 | 2 | 0.425 | 0.075 | 2 | 50.8 | 100 | 100
| MAX - ESPECIFICACION | 100 |  |  |  | 65 | 55 | 40 | 20 | 8 | 1.5 | 38.1
| MIN - ESPECIFICACION | 100 |  |  |  | 30 | 25 | 15 | 8 | 2 | 1 | 25.4
| PROMEDIO | 100 | 91.11023 | 81.0363 | 72.24555 | 55.40977 | 43.04126 | 33.71764 | 16.44059 | 6.307486 | 3/4 | 19
[11 empty] | 3/8 | 9.5 | 30 | 65
[11 empty] | 4 | 4.75 | 25 | 55
[11 empty] | 10 | 2 | 15 | 40
[11 empty] | 40 | 0.425 | 8 | 20
[11 empty] | 200 | 0.075 | 2 | 8
------------------------------------------ | [6 empty] | ---------------------------------------
Técnico de Laboratorio | [6 empty] | Ingo Responsable
[14 empty] | 76.2 | 100 | 2.36 | 100
[14 empty] | 76.2 | 0 | 2.36 | 0
[14 empty] | 63.5 | 100 | 2 | 100 | 2" | 50.8
[14 empty] | 63.5 | 0 | 2 | 0 | 1 1/2" | 38.1 | 100 | 100
[14 empty] | 50.8 | 100 | 1.19 | 100 | 1" | 25.4
[14 empty] | 50.8 | 0 | 1.19 | 0 | 3/4" | 19.05
[14 empty] | 38.1 | 100 | 0.6 | 100 | 1/2" | 12.5
[14 empty] | 38.1 | 0 | 0.6 | 0 | 3/8" | 9.5 | 30 | 65
[14 empty] | 25.4 | 100 | 0.42 | 100 | 1/4" | 6.35
[14 empty] | 25.4 | 0 | 0.42 | 0 | # 4 | 4.75 | 25 | 55
[14 empty] | 19.05 | 100 | 0.3 | 100 | # 8 | 2.36
[14 empty] | 19.05 | 0 | 0.3 | 0 | # 10 | 2 | 15 | 40
[14 empty] | 12.5 | 100 | 0.149 | 100 | # 16 | 1.19
[14 empty] | 12.5 | 0 | 0.149 | 0 | # 30 | 0.6
[14 empty] | 9.5 | 100 | 0.075 | 100 | # 40 | 0.42 | 8 | 20
[14 empty] | 9.5 | 0 | 0.075 | 0 | # 50 | 0.3
[14 empty] | 6.35 | 100 |  |  | # 100 | 0.15
[14 empty] | 6.35 | 0 |  |  | # 200 | 0.075 | 2 | 5
[14 empty] | 4.75 | 100
[14 empty] | 4.75 | 0
Graduación *A* para las zonas con altitud de 3,000 m.s.n.m

## Afirmado
LABORATORIO DE MECANICA DE SUELOS, CONCRETOS Y PAVIMENTOS
| OBRA | : ESTUDIO DEFINITIVO DE REHABILITACION Y MEJORAMIENTO DE LA CARRETERA | [6 empty] | REALIZADO : | M.C.G
: CASMA - YAUTAN - HUARAZ
| TRAMO | : PARIACOTO - YUPASH | [6 empty] | INGo RESPONSABLE : | S.V.O
| CANTERA | : QUEBRADA VINCHOTA
| KM. | : 56+100 LADO DERECHO | [6 empty] | FECHA : | 2005-03-01
CURVA GRANULOMETRICA - ESTADISTICA
QUEBRADA VINCHOTA
| ESTADISTICAS | Análisis Granulométrico - % que Pasa Tamiz
|  | 2" | 1 1/2" | 1" | 3/4" | 3/8" | No 4 | No 10 | No 40 | No 200 |  |  | min | máx
| ABERTURA (mm) | 50.8 | 38.1 | 25.4 | 19 | 9.5 | 4.75 | 2 | 0.425 | 0.075 | 2 | 50.8 | 100 | 100
| MAX - ESPECIFICACION | 100 | 100 | 100 | 100 | 80 | 65 | 52 | 35 | 20 | 1.5 | 38.1 | 100 | 100
| MIN - ESPECIFICACION | 100 | 100 | 90 | 65 | 45 | 30 | 22 | 15 | 5 | 1 | 25.4 | 90 | 100
| PROMEDIO | 100 | 103.1198 | 103.1198 | 92.03953 | 70.4954 | 53.79473 | 43.62461 | 20.97461 | 7.898893 | 3/4 | 19 | 65 | 100
[11 empty] | 3/8 | 9.5 | 45 | 80
[11 empty] | 4 | 4.75 | 30 | 65
[11 empty] | 10 | 2 | 22 | 52
[11 empty] | 40 | 0.425 | 15 | 35
[11 empty] | 200 | 0.075 | 5 | 20
------------------------------------------ | [6 empty] | ---------------------------------------
Técnico de Laboratorio | [6 empty] | Ingo Responsable
[14 empty] | 76.2 | 100 | 2.36 | 100
[14 empty] | 76.2 | 0 | 2.36 | 0
[14 empty] | 63.5 | 100 | 2 | 100 | 2" | 50.8
[14 empty] | 63.5 | 0 | 2 | 0 | 1 1/2" | 38.1 | 100 | 100
[14 empty] | 50.8 | 100 | 1.19 | 100 | 1" | 25.4
[14 empty] | 50.8 | 0 | 1.19 | 0 | 3/4" | 19.05
[14 empty] | 38.1 | 100 | 0.6 | 100 | 1/2" | 12.5
[14 empty] | 38.1 | 0 | 0.6 | 0 | 3/8" | 9.5 | 30 | 65
[14 empty] | 25.4 | 100 | 0.42 | 100 | 1/4" | 6.35
[14 empty] | 25.4 | 0 | 0.42 | 0 | # 4 | 4.75 | 25 | 55
[14 empty] | 19.05 | 100 | 0.3 | 100 | # 8 | 2.36
[14 empty] | 19.05 | 0 | 0.3 | 0 | # 10 | 2 | 15 | 40
[14 empty] | 12.5 | 100 | 0.149 | 100 | # 16 | 1.19
[14 empty] | 12.5 | 0 | 0.149 | 0 | # 30 | 0.6
[14 empty] | 9.5 | 100 | 0.075 | 100 | # 40 | 0.42 | 8 | 20
[14 empty] | 9.5 | 0 | 0.075 | 0 | # 50 | 0.3
[14 empty] | 6.35 | 100 |  |  | # 100 | 0.15
[14 empty] | 6.35 | 0 |  |  | # 200 | 0.075 | 2 | 5
[14 empty] | 4.75 | 100
[14 empty] | 4.75 | 0

## RC-003 (hidden)
MINISTERIO DE TRANSPORTES, COMUNICACIONES, VIVIENDA Y CONSTRUCCION
PROYECTO ESPECIAL REHABILITACION INFRAESTRUCTURA DE TRANSPORTES
PROGRAMA REHABILITACION DE TRANSPORTES - JBIC
|  | SUPERVISION | [7 empty] | CONTRATISTA
LABORATORIO MECANICA DE SUELOS CONCRETOS Y PAVIMENTOS
| OBRA : | LA OROYA - HUANCAYO Y JAUJA - TARMA | [11 empty] | REALIZADO : | W.G.A.
| TRAMO : | 1, LA OROYA - PUENTE MATACHICO | [11 empty] | INGº RESP. : | C.CH.A.
| CANTERA : | HUARI, KM 22+600 | [11 empty] | FECHA : | 29-01-02
RESUMEN DE ENSAYOS DE CONTROL DE CALIDAD
ARENA CHANCADA PARA CONCRETO HIDRAULICO
| No de Registro | Fecha | Análisis Granulométrico - % que Pasa Tamiz | [7 empty] | MODULO | EQUIVALENTE | PESO UNIT | ABSORCION | DURABILIDAD
|  |  | 3/8" | No 4 | No 8 | No 16 | No 30 | No 50 | No 100 | No 200 | FINEZA | DE ARENA | SUELTO
| 1 | 2002-01-13 | 100 | 94.8 | 70.8 | 52.6 | 38.3 | 23.6 | 15.9 | 13.2 | 3.04 | 58
| 2 | 2002-01-15 | 100 | 93.1 | 65.2 | 45 | 30.9 | 18.7 | 13.2 | 11.3 | 3.339 | 59
| 3 | 2002-01-17 | 100 | 93 | 65 | 44.8 | 30.6 | 18.6 | 13 | 11.1 | 3.35
| 4 | 2002-01-25 | 100 | 93 | 65 | 45.1 | 30.7 | 18.7 | 13.1 | 11.2 | 3.344
| n |  | 4 | 4 | 4 | 4 | 4 | 4 | 4 | 4 | 4 | 2
| S |  | 400 | 373.9 | 266 | 187.5 | 130.5 | 79.6 | 55.2 | 46.8 | 13.073 | 117
| Xp |  | 100 | 93.475 | 66.5 | 46.875 | 32.625 | 19.9 | 13.8 | 11.7 | 3.26825 | 58.5
| MIN |  | 100 | 93 | 65 | 44.8 | 30.6 | 18.6 | 13 | 11.1 | 3.04 | 58
| MAX |  | 100 | 94.8 | 70.8 | 52.6 | 38.3 | 23.6 | 15.9 | 13.2 | 3.35 | 59
| DESV. ESTANDAR |  | 0 | 0.8845903 | 2.868217 | 3.818704 | 3.785389 | 2.467117 | 1.402379 | 1.003328 | 0.1522331 | 0.7071068
| VARIANZA |  | 0 | 0.7825 | 8.226667 | 14.5825 | 14.32917 | 6.086667 | 1.966667 | 1.006667 | 0.02317492 | 0.5
| COEF. DE VARIACION |  | 0 | 0.009463389 | 0.04313108 | 0.08146568 | 0.1160272 | 0.1239757 | 0.1016217 | 0.08575451 | 0.04657939 | 0.0120873
|  |  | ------------------------------------------------ | [5 empty] | ----------------------------------------------------------
|  |  | Técnico de Laboratorio | [5 empty] | Ingo Jefe de Laboratorio

## RC-004 (hidden)
MINISTERIO DE TRANSPORTES, COMUNICACIONES, VIVIENDA Y CONSTRUCCION
PROYECTO ESPECIAL REHABILITACION INFRAESTRUCTURA DE TRANSPORTES
PROGRAMA REHABILITACION DE TRANSPORTES - JBIC
| SUPERVISION | [5 empty] | CONTRATISTA
LABORATORIO DE MECANICA DE SUELOS, CONCRETOS Y PAVIMENTOS
| OBRA : | LA OROYA - HUANCAYO Y JAUJA - TARMA | [5 empty] | REALIZADO : | W.G.A.
| TRAMO : | 1, LA OROYA - PUENTE MATACHICO | [5 empty] | INGo RESPONSABLE : | C.CH.A.
| MATERIAL : | PROCESADO, CANTERA HUARI, KM 22+600 | [5 empty] | Fecha: | 29/01/02
CURVA GRANULOMETRICA - ESTADISTICA
ARENA CHANCADA PARA CONCRETO HIDRAULICO
Análisis Granulométrico - % que Pasa Tamiz
|  |  | 3/8" | No 4 | No 8 | No 16 | No 30 | No 50 | No 100 | No 200 |  |  | min | max
|  |  | 9.52 | 4.75 | 2.38 | 1.19 | 0.59 | 0.297 | 0.149 | 0.075 |  | 9.52 | 100 | 100
| MIN - ESPECIFICACION |  | 100 | 95 |  | 45 |  | 10 | 2 |  |  | 4.75 | 95 | 100
| MIN - ESTADISTICO |  | 100 | 93 | 65 | 44.8 | 30.6 | 18.6 | 13 | 11.1 |  | 1.19 | 45 | 80
| Xp ( Media ) |  | 100 | 93.475 | 66.5 | 46.875 | 32.625 | 19.9 | 13.8 | 11.7 |  | 0.297 | 10 | 30
| MAX - ESTADISTICO |  | 100 | 94.8 | 70.8 | 52.6 | 38.3 | 23.6 | 15.9 | 13.2 |  | 0.149 | 2 | 10
| MAX - ESPECIFICACION |  | 100 | 100 |  | 80 |  | 30 | 10
| ------------------------------------------ |  |  |  |  | ---------------------------------------
| Técnico de Laboratorio |  |  |  |  | Ingo Responsable
| 76.2 | 100 | 2.36 | 100
| 76.2 | 0 | 2.36 | 0
| 63.5 | 100 | 2 | 100 |  | 2" | 50.8
| 63.5 | 0 | 2 | 0 |  | 1 1/2" | 38.1 |  | 100 |  | 100
| 50.8 | 100 | 1.19 | 100 |  | 1" | 25.4
| 50.8 | 0 | 1.19 | 0 |  | 3/4" | 19.05
| 38.1 | 100 | 0.6 | 100 | 30 | 1/2" | 12.5
| 38.1 | 0 | 0.6 | 0 |  | 3/8" | 9.5 |  | 30 |  | 65
| 25.4 | 100 | 0.42 | 100 |  | 1/4" | 6.35
| 25.4 | 0 | 0.42 | 0 |  | # 4 | 4.75 |  | 25 |  | 55
| 19.05 | 100 | 0.3 | 100 | 50 | # 8 | 2.36
| 19.05 | 0 | 0.3 | 0 |  | # 10 | 2 |  | 15 |  | 40
| 12.5 | 100 | 0.149 | 100 |  | # 16 | 1.19
| 12.5 | 0 | 0.149 | 0 |  | # 30 | 0.6
| 9.5 | 100 | 0.075 | 100 |  | # 40 | 0.42 |  | 8 |  | 20
| 9.5 | 0 | 0.075 | 0 | 100 | # 50 | 0.3
| 6.35 | 100 |  |  |  | # 100 | 0.15
| 6.35 | 0 |  |  |  | # 200 | 0.075 |  | 2 |  | 5
| 4.75 | 100
| 4.75 | 0

## RC-005 (hidden)
MINISTERIO DE TRANSPORTES, COMUNICACIONES, VIVIENDA Y CONSTRUCCION
PROYECTO ESPECIAL REHABILITACION INFRAESTRUCTURA DE TRANSPORTES
PROGRAMA REHABILITACION DE TRANSPORTES - JBIC
SUPERVISION |  |  |  | CONTRATISTA
PROMEDIO DE LOS MODULOS DE FINEZA
Nombre del Tramo: | ZONA 2. TRAMO 1: LA OROYA - PTE. MATACHICO |  |  | Fecha :_________ | _________________
Ensayo Nº. | Modulo de Fineza | Promedio de 10 | Ensayo Nº. | Modulo de Fineza | Promedio de 10
Observaciones :
Fecha / Firmas :

## RC-006 (hidden)
MINISTERIO DE TRANSPORTES, COMUNICACIONES, VIVIENDA Y CONSTRUCCION
PROYECTO ESPECIAL REHABILITACION INFRAESTRUCTURA DE TRANSPORTES
PROGRAMA REHABILITACION DE TRANSPORTES - JBIC
SUPERVISION | [8 empty] | CONTRATISTA
CLASE DE MEZCLA PARA EL CONCRETO DE CEMENTO PORTLAND
Nombre del Tramo: |  | ZONA 2. TRAMO 1: LA OROYA - PTE. MATACHICO
[7 empty] | Muestra Nº. | __________________________________
Descripcion: | ________________________________________________________ | [5 empty] | Fecha de muestreo ________________________________
| ________________________________________________________ | [5 empty] | Firma ____________________________________________
Clase de concreto |  | _____ | Resist. Especificada |  | ____________ | Kg/cm2
Cantidad |  |  | m3 | Tipo de Estructura |  | ________
Posibilidad de Ataques de Sulfatos Si / No |  | _____ | [7 empty] | Tipo de Cemento Usado |  | ___
Máxima relación A/C permisible |  | _____
Temperatura Mezcla |  | _____ | ºC | Tiempo de Asentamiento Inicial |  | ________ | min
Distancia de Acarreo |  | _____ |  | Tiempo de Acarreo |  | ________ | min |  |  | Se uso bomba -Si/No |  | ____
Diseño de Mezcla por m3
Cemento Mínimo Especificado |  | __________ |  | Kg
Valor Especificado de Revenimiento |  | __________ |  | mm
Tamaño Máximo Agregado Especificado |  | __________ |  | mm
3/4 de Separación Mínima de varillas |  | __________ |  | mm | 3/4 de Recubrumiento Mínimo |  |  | ________ | mm
Tamaño Máximo Nominal Usado |  | __________ |  | mm | 1/5 de la Dimensión Mínima del miembro |  |  | ________ | mm
Revenimiento esperado |  | __________ |  | mm | Contenido de agua Calculada |  |  | ________ | gm3
Resistencia de Diseño de la Mezcla |  | __________ |  | Kg/cm2
Relación Agua/Cemento Calculada |  | __________ |  |  | Relación Agua - Cemento usada |  |  | ________
Peso Cemento Calculado |  | __________ |  | Kg | Factor de cemento usado |  |  | ________ | Kg
% Aire calculado |  | __________
Modulo de Fineza del Agregado Fino |  | __________
Peso Unitario Seco Agregado Grueso |  |  | ____ | Kg/m3
Volumen Seco Agregado Grueso/ Volumen Concreto Calculado |  |  |  |  | ____________
Peso de Agregado Grueso |  | __________ |  | Kg | Gravedad Específica Agreg. Grueso (Seco en Horno)
Volumen de Agua |  | __________ |  | m3 | Volumen de Cemento |  |  | ________ | m3
Volumen de Agua |  | __________ |  | m3 | Volumen de Aire |  |  | ________ | m3
Uso de Aditivo si/no |  | __________
Nombre de la Marca de Cemento |  | __________ |  |  | Tipo de Aditivo |  |  | ________
Peso del Aditivo |  | __________ |  | Kg | Dosificación / 100 Kg Cemento |  |  | ________
Volumen del aditivo |  | __________ |  | m3 | Gravedad Específica del Aditivo |  |  | ________
Volumen Total de cemento, Agua, Agregado Grueso, Aire y Aditivo |  |  |  |  | __________ | m3
Volumen de Agregado Fino |  | __________ |  | m3 | Peso de Agregado fino |  |  | ________ | Kg
Diseño de Mezcla (Antes del Ajuste por Humedad y Absorción)
| Cemento | ___________ |  | Kg | Agua | ___________ |  | Kg
| Agregado Grueso | _________ |  | Kg | Agreg. Fino | ___________ |  | Kg
Mezcla Despues del Ajuste por Humedad y Absorción
% Absorción Agreg. Grueso |  | _______ | % | Agreg. Fino | _______
% Humedad Agreg. Grueso |  | _______ | % | Agreg. Fino | _______
Cemento |  | _______ | Kg | Agua | _______ | Kg | Agreg. Grueso | _______ | Kg | Agreg. Fino | _______ | Kg
Mezcla de Prueba: Cantidad Colada |  | _______ | m3
Cemento |  | _______ | Kg | Agua | _______ | Kg | Agreg. Grueso | _______ | Kg | Agreg. Fino | _______ | Kg
Peso Unitario |  | _______ | Kg/m3 | % Contenido Aire | _______
Tiempo ( Minutos) |  |  |  | Revenimiento |  |  | Resist. 7 dias (Kg/cm2) |  |  | Resist. 28 dias (Kg/cm2)
| ______________________________ |  |  | ______________________ |  |  | _______________________ |  |  | _____________________
| ______________________________ |  |  | ______________________ |  |  | _______________________ |  |  | _____________________
| ______________________________ |  |  | ______________________ |  |  | _______________________ |  |  | _____________________
Cantidad de Cemento Usado |  | ____________________________ |  |  | Kg |  | Cemento Mínimo Especificado |  |  | ______________________
Relación Agua/Cemento Usado |  | ____________________________ |  |  |  |  | Relación Agua Cemento Máxima Permisible |  |  | ______________________
Recomendado - Si / No |  | ____________________________
Observaciones :
Ensayado por : ___________________________________ | [6 empty] | Revisado por : ________________________________
Firma: __________________________________________ | [6 empty] | Firma : ______________________________________
|  | Representante Contratista | [6 empty] | Representante Supervisor

## RC-007 (hidden)
MINISTERIO DE TRANSPORTES, COMUNICACIONES, VIVIENDA Y CONSTRUCCION
PROYECTO ESPECIAL REHABILITACION INFRAESTRUCTURA DE TRANSPORTES
PROGRAMA REHABILITACION DE TRANSPORTES - JBIC
SUPERVISION | [7 empty] | CONTRATISTA
DISEÑO DE MEZCLA DEL CONCRETO DE CEMENTO PORTLAND
Tramo : | ZONA 2. TRAMO 1: LA OROYA - PTE. MATACHICO
Muestra Nº. _________________________________
Descripción : __________________________________________________________________ | [5 empty] | Fecha de Muestreo : __________________________
___________________________________________________________________
Datos de los Ensayos Preliminares
Agregado Fino (AF) Muestra Nº. |  | _________________________ |  | Agregado grueso (AG) Muestra Nº. |  |  | _________________________
Tipo de Agregado : |  | _________________________ |  | Tipo de Agregado : |  |  | _________________________
Modulo de Fineza |  | _________________________ |  | Tamaño Máximo de Agregado : |  |  | _________________________
Gravedad Específica (O.D.) |  | _________________________ |  | Gravedad Específica (O.D.) |  |  | _________________________
Absorción % : |  | _________________________ |  | Absorción % : |  |  | _________________________
Contenido de Humedad : |  | _________________________ |  | Contenido de Humedad : |  |  | _________________________
Fuente de agua : |  | _________________________ |  | Peso Unitario (Kg/m3) |  |  | _________________________
Cemento | ___________________ |  | __________________ | _________________________ |  |  | _______________________
| Tipo |  | Marca | Gravedad Específica |  |  | Peso / Bolsa en Kg
Requisitos de Diseño
Factor de Bolsa de Cemento / m3 |  |  | _________________________ |  | Clase de Concreto : |  |  | ________________________
Tamaño Máximo del Agregado |  |  | _________________________ |  | Revenimiento Límite (mm) : |  |  | ________________________
Máxima Agua / Cemento (litro / bolsa) |  |  | _________________________ |  | Resistencia a Compresión a los 28 días (Kg/cm2) |  |  | ________________________
Marca del Aditivo (Si existe) |  |  | _________________________
Diseño de Mezcla por m3 de Concreto
Volumen Absoluto de Cemento m3 |  |  | _____________________ |  | Aire Atrapado |  |  | _____________________
Volumen Absoluto de Cemento m3 |  |  | _____________________ |  | Volumen Absoluto de Agregados |  |  | _____________________
Volumen Absoluto de Agua m3 |  |  | _____________________ |  | Volumen Absoluto de Agregado Grueso |  |  | _____________________
Volumen Absoluto de Cemento + Agua m3 |  |  | _____________________ |  | Volumen Absoluto de Agregado Fino |  |  | _____________________
|  | Volumen Absoluto m3 |  | Peso No Corregido Kg |  |  | Peso Corregido Kg
Cemento
Agregado Fino (AF)
Agregado Grueso (AG)
Agua
Tamaño Nominal de los Agregados
Colado Prueba (Kg) | ______________ |  |  | 19 mm (3/4") | 25 mm (1") | 37.5 mm (1½") | 50 mm (2") | 63 mm ( 2½")
Cemento (Kg) | ______________ | Agreg. Fino (Kg) | ______________ | Concreto sin Aire Incluido
Agreg. Grueso (Kg) | ______________ | Agua (Kg) | ______________ | 2 | 1.5 | 1 | 0.5 | 0.3
Concreto con Aire Incluido
|  |  |  | 6 | 5 | 4.5 | 4 | 3.5
Resultado del Ensayo |  | ______________________ |  | Peso Total de la Colada |  |  | ______________________ |  | Kg
Relación A / C |  | ______________________ |  | Resistencia Compresión a los 7 dias |  |  | ______________________ |  | Kg/cm2
Revenimiento mm |  | ______________________ |  | Resistencia Compresión a los 28 dias |  |  | ______________________ |  | Kg/cm2
Masa Unitaria kg/m3 (De Colado Prueba) |  | ______________________ |  | Contenido de Aire |  |  | ______________________
Observaciones :
Ensayado por :___________________________________________ |  |  |  | Revisado por : ______________________________________________________
Firma : _________________________________________________ |  |  |  | Firma : ____________________________________________________________
| Representante Contratista |  |  |  | Representante Supervisor

## RC-008 (hidden)
MINISTERIO DE TRANSPORTES, COMUNICACIONES, VIVIENDA Y CONSTRUCCION
PROYECOT ESPECIAL REHABILITACION INFRAESTRUCTURA DE TRANSPORTES
PROGRAMA REHABILITACION DE TRANSPORTES - JBIC
|  | SUPERVISION | [6 empty] | CONTRATISTA
LABORATORIO MECANICA DE SUELOS CONCRETOS Y PAVIMENTOS
|  | OBRA | : LA OROYA - HUANCAYO Y JAUJA - TARMA |  |  |  |  | REVISADO | :
|  | TRAMO | : 1, LA OROYA - PUENTE MATACHICO |  |  |  |  | INGº RESP. | :
|  | CANTERA | : |  |  |  |  | FECHA | : | 0
|  | AVANCE | : |  |  |  |  | REG. No | : | IC-005
CUADRO ESTADISTICO DE RESISTENCIA A LA COMPRESION DEL CONCRETO HIDRAULICO
OBRAS DE ARTE Y DRENAJE
A 7 días, 14 días y 28 días
DISEÑO : | f'c = 175 kg/cm2
ORDEN | ESTRUCTURA | ELEMENTO | FECHA |  | UBICACIÓN | RESISTENCIA | SLUMP | RESISTENCIA | % | PROMEDIO | INTERVALO | RESISTENCIA
|  |  | MODELO | ROTURA | PROGRESIVA | TESTIGO | ( pulg ) | DISEÑO | RESISTENCIA | 2 VALORES | R | REQUERIDA
[6 empty] | ( kg/ cm2 ) |  |  | OBTENIDA |  |  | %
|  |  | n |  | 0 |  |  | Nº DATOS
|  |  | S |  | 0 |  |  | SUMATORIA
|  |  | Xp |  | #DIV/0! |  |  | DESVIACION STANDARD
|  |  | MIN |  | 0 |  |  | PROMEDIO
|  |  | MAX |  | 0 |  |  | D.STANDARD INTERVALO
|  |  | DESV. ESTANDAR |  | #DIV/0! |  |  | COEF. VARIACION PRODUCCION
|  |  | VARIANZA |  | #DIV/0! |  |  | COEF. VARIACION LAB.
|  |  | COEF. VARIACION |  | #DIV/0!

## RC-009 (hidden)
MINISTERIO DE TRANSPORTES, COMUNICACIONES, VIVIENDA Y CONSTRUCCION
PROYECTO ESPECIAL REHABILITACION INFRAESTRUCTURA DE TRANSPORTES
PROGRAMA REHABILITACION DE TRANSPORTES - JBIC
SUPERVISION | [5 empty] | CONTRATISTA
RESUMEN DE LAS RESISTENCIAS DE LOS CILINDROS DE CONCRETO
Nombre del Tramo : | ZONA 2. TRAMO 1: LA OROYA - PTE. MATACHICO
Ubicación : | _________________________________ |  |  | Mezcla : | _________________________________
Fecha | Colada Nº. | Cilindro Nº. | Resistencia a Diferentes Edades (Kg / cm2) |  |  |  | Observaciones
|  |  | 7 Dias | 28 Dias | 90 Dias | 180 Dias
Revisado por : | _____________________________________________ |  |  |  | Firma : | _________________________________
Aprobado por : | _______________________________________________ |  |  |  | Firma : | _________________________________
Representante de Control de Calidad : |  |  | _______________________ |  | Firma : | _________________________________

## RC-010 (hidden)
MINISTERIO DE TRANSPORTES, COMUNICACIONES, VIVIENDA Y CONSTRUCCION
PROYECTO ESPECIAL REHABILITACION INFRAESTRUCTURA DE TRANSPORTES
PROGRAMA REHABILITACION DE TRANSPORTES - JBIC
SUPERVISION | [7 empty] | CONTRATISTA
REPORTE DE LOS CILINDROS DE CONCRETO
Nombre del tramo : | ZONA 2. TRAMO 1: LA OROYA - PTE. MATACHICO
Nombre Especificación : |  | AASHTO | _____________________ |  | ASTM | _____________________ |  | MTC | _____________________
Fecha de Fabricación : |  | _________________________________ |  |  |  | Laboratorio : | ______________________________________________
Ubicación de la Colada : |  | _________________________________ |  |  |  | Mezcla : | _________________________________________ ____
Tamaño Cilindro : | _________________________ |  | Asentamiento : | _______________________________________ |  |  | Contenido de Aire : |  | _______________________
Temperatura de Concreto: |  | ___________ | Temperatura Aire : |  | ____________ | Resistencia Diseño (fy) : |  | __________________________ |  | Kg/cm2
Cilindro Nº |  | Fecha de Ensayo |  | Edad (Dias) |  | Carga Total (Kg) |  | Esfuerzo (Kg/cm2)
Observaciones :
Cilindro Nº. | __________
Peso en Aire : | __________ | Gramos |  |  | Peso en Agua : |  | __________ | Gramos
Diferencia : | __________ | Gramos
Peso del Cilindro en Aire / Diferencia : S.G. = |  |  |  | ___________ | / | ___________ | = | ___________
Revisado por : | __________________________________________________________________ | [5 empty] | Firma : | ________________________________
Aprobado por : | __________________________________________________________________ | [5 empty] | Firma : | ________________________________
Representante de Control de Calidad : |  |  | ___________________________________________ |  |  |  | Firma : | ________________________________