## VINCHOTA (3)
RESUMEN DE LA CANTERA QUEBRADA VINCHOTA
PROYECTO : | : | ESTUDIO DEFINITIVO DE REHABILITACION Y MEJORAMIENTO DE LA CARRETERA CASMA - HUARAZ
TRAMO | : | PARIACOTO - YUPASH | [5 empty] | ING° RESP : |  |  | S.V.O
CANTERA | : | QUEBRADA VINCHOTA KM. 56+100 LADO DERECHO | [5 empty] | TECNICO : |  |  | E.A.C
MAT. PARA | : | SUB BASE, BASE | [5 empty] | FECHA : |  |  | 2005-09-28
IDENTIFICACION |  |  | C1M1 | C2M1 | C3M1 | C4M1 | C5M1 |  | C6M1 | C7M1 | C8M1 | C9M1 | C10M1
DESCRIPCION
Malla Serie |  | Abertura | % PASA | % PASA | % PASA | % PASA | % PASA |  | % PASA | % PASA | % PASA | % PASA | % PASA | Promedio | Promedios
Americana |  | (mm.) | [12 empty] | Min. | Max
2" |  | 50.8 | 83.8 | 93.1 | 89.7 | 83.2 | 87 |  | 81.5 | 75.87779 | 81.92867 | 80.80722 | 84.45281 | 84.13665 | 75.87779 | 93.1
1 1/2" |  | 38.1 | 70.7 | 87.3 | 83 | 72.3 | 81.7 |  | 71.8 | 70.06816 | 72.55717 | 75.85861 | 81.20505 | 76.6489 | 70.06816 | 87.3
1" |  | 25.4 | 57.7 | 76.9 | 88.8 | 60.4 | 68.8 |  | 57.2 | 60.54994 | 61.33589 | 67.8917 | 74.36649 | 67.3944 | 57.2 | 88.8
3/4" |  | 19.05 | 50.6 | 70.5 | 72.5 | 53.1 | 63.5 |  | 53.7 | 55.91069 | 56.08508 | 54.92103 | 60.27443 | 59.10912 | 50.6 | 72.5
1/2" |  | 12.7 | 39.1 | 61.5 | 63.6 | 43.9 | 55 |  | 45.1 | 49.79553 | 47.96631 | 47.61093 | 55.58814 | 50.91609 | 39.1 | 63.6
3/8" |  | 9.525 | 33.2 | 57.2 | 58.7 | 36.3 | 50.4 |  | 39.8 | 43.9436 | 42.77414 | 36.84633 | 47.41065 | 44.65747 | 33.2 | 58.7
Nº 4 |  | 4.76 | 24 | 49.9 | 47.2 | 27.9 | 41.1 |  | 28.5 | 26.76851 | 30.81188 | 28.55352 | 31.50935 | 33.62433 | 24 | 49.9
Nº 8 |  | 2.38 | 19.8 | 43.5 | 40.2 | 23 | 36 |  | 23.2 | 22.82666 | 25.75359 | 24.11296 | 26.64964 | 28.50429 | 19.8 | 43.5
Nº 10 |  | 2 | 18.9 | 42.4 | 38.1 | 21.8 | 34.7 |  | 21.7 | 21.38057 | 24.15138 | 22.63113 | 24.92268 | 27.06858 | 18.9 | 42.4
Nº 16 |  | 1.19 | 17.4 | 33.9 | 32.1 | 19.7 | 30 |  | 17.8 | 16.95669 | 20.54639 | 18.23487 | 19.63881 | 22.62768 | 16.95669 | 33.9
Nº 20 |  | 0.84 | 14.7 | 35.6 | 26.6 | 13.8 | 25.1 |  | 13.5 | 13.11846 | 16.37651 | 14.53276 | 15.37899 | 18.87067 | 13.11846 | 35.6
Nº 30 |  | 0.59 | 10.5 | 30.9 | 20 | 9.6 | 19.3 |  | 10.1 | 10.31187 | 13.20289 | 11.5691 | 11.79177 | 14.72756 | 9.6 | 30.9
Nº 40 |  | 0.426 | 9.3 | 27.8 | 16.8 | 7.6 | 16.6 |  | 8.6 | 8.969387 | 11.88825 | 10.27434 | 10.39203 | 12.8224 | 7.6 | 27.8
Nº 50 |  | 0.297 | 7.9 | 24.3 | 13.1 | 5.8 | 13.4 |  | 6.9 | 7.856661 | 10.42982 | 9.087897 | 9.192247 | 10.79666 | 5.8 | 24.3
Nº 100 |  | 0.149 | 5.1 | 15.4 | 6.6 | 3 | 8.5 |  | 4.4 | 5.820416 | 7.821081 | 7.059612 | 7.247151 | 7.094826 | 3 | 15.4
Nº 200 |  | 0.074 | 3.9 | 10.8 | 4.5 | 2.1 | 6.4 |  | 3.4 | 4.928433 | 6.958349 | 6.409773 | 5.780754 | 5.517731 | 2.1 | 10.8
Límite Líquido |  |  | 20.4 | 19.65 | 17.65 | 18.93 | 19.9 |  | 19.95 | 15.2 | 19.95 | 20.3 | 20.8 | 19.273 | 15.2 | 20.8
Indice Plasticidad |  |  | 4.3 | NP | NP | NP | NP |  | 4.86 | 5.2 | 4.86 | 2.8 | 3.3 | NP | NP | NP
Ensayo de material pasante la malla Nº 200 |  |  | 5.4 | 5.8 | 6.4 | 7 | 6.6 |  | 5 | 5.8 | 5.8 | 7 | 6.4 | 6.12 | 5 | 7
Clasificación SUCS |  |  | GW - GM | GP-GM | GP | GW | GP - GM |  | GP-GM | GM | GP-GM | GP-GM | GP-GM | GP-GM | GP-GM | GP-GM
Clasificación AASHTO |  |  | A-1-a (0) | A-1-a (0) | A-1-a (0) | A-1-a (0) | A-1-a (0) |  | A-1-a (0) | A-1-a (0) | A-1-a (0) | A-1-a (0) | A-1-a (0) | A-1-a (0) | A-1-a (0) | A-1-a (0)
Peso Unitario Seco Suelto |  |  | 1749 | 1738 | 1723 | 1741 | 1735 |  | 1735 | 1735 | 1729 | 1725 | 1724 | 1733.4 | 1723 | 1749
Peso Unitario Seco Varillado |  |  | 1899 | 1888 | 1882 | 1872 | 1872 |  | 1898 | 1878 | 1878 | 1875 | 1883 | 1882.5 | 1872 | 1899
Peso Específico Bulk (Base seca) A. grueso |  |  | 2.671 | 2.673 | 2.68 | 2.672 | 2.686 |  | 2.653 | 2.682 | 2.677 | 2.698 | 2.669 | 2.6761 | 2.653 | 2.698
Peso Específico Bulk (Base seca) A. Fino |  |  | 2.707 | 2.728 | 2.745 | 2.731 | 2.695 |  | 2.684 | 2.712 | 2.711 | 2.726 | 2.694 | 2.7133 | 2.684 | 2.745
% de Absorción A. Grueso |  |  | 1.52 | 1.52 | 1.33 | 1.34 | 0.84 |  | 2.11 | 0.81 | 0.57 | 0.57 | 1.28 | 1.189 | 0.57 | 2.11
% de Absorción A. Fino |  |  | 1.12 | 0.61 | 0.76 | 1.11 | 0.27 |  | 0.86 | 0.58 | 0.29 | 0.36 | 0.38 | 0.634 | 0.27 | 1.12
Sales Solubles A. Grueso |  |  | 0.11 | 0.13 | 0.17 | 0.17 | 0.18 |  | 0.27 | 0.05 | 0.05 | 0.06 | 0.27 | 0.146 | 0.05 | 0.27
Sales Solubles A. Fino |  |  | 0.17 | 0.2 | 0.23 | 0.21 | 0.16 |  | 0.6 | 0.13 | 0.11 | 0.15 | 0.6 | 0.256 | 0.11 | 0.6
Abrasión |  |  | 20.9 | 20.1 | 21.32 | 20.04 | 20.2 |  | 20 | 20.1 | 20.4 | 20.2 | 20.3 | 20.356 | 20 | 21.32
Partículas chatas y alargadas |  |  | 5.61 | 6.1 | 4.99 | 5.52 | 6.02 |  | 6.23 | 5.02 | 4.94 | 4.04 | 4.36 | 5.283 | 4.04 | 6.23
C.B.R al 100% .0.1" |  |  | 42 | 51.8 | 40.8 | 58.9 | 89.6 |  | 92.8 | 93.6 | 96.5 | 99.8 | 87.6 | 75.34 | 40.8 | 99.8
Proctor Modificado |  |  | 2.272 | 2.196 | 2.186 | 2.201 | 2.26 |  | 2.23 | 2.266 | 2.252 | 2.266 | 2.27 | 2.2399 | 2.186 | 2.272
Equivalente de arena |  |  | 63.85 | 61.88 | 64.2 | 62.2 | 65.9 |  | 64.4 | 72 | 63.2 | 65 | 62.9 | 64.553 | 61.88 | 72
Durabilidad A.Grueso con sulfato de sodio |  |  | 3.952 | 3.964 | 4.32 | 5.71 | 3.908 |  | 3.649 | 2.818 | 2.867 | 3.4 | 3.54 | 3.8128 | 2.818 | 5.71
Durabilidad A. Fino con sulfato de sodio |  |  | 2.54 | 2.98 | 2.88 | 2.96 | 2.86 |  | 2.96 | 2.68 | 3.13 | 2.55 | 2.16 | 2.77 | 2.16 | 3.13