## Pariacoto -Yupash (3)
MR DE DISEÑO - TRAMO Km 56+480 al Km 82+000
PERIODO DE DISEÑO = 20 AÑOS
Progresiva | % CBR | No Calicata | Muestra | Profund. | frec. | Frec Acum | perc. (%)
68120 | 35.5 | 44 | M1 | 0.00-0.95 | 1 | 1 | 10%
74600 | 33 | 71 | M1 | 0.00-1.50 | 1 | 2 | 20%
60000 | 30.1 | 14 | M1 | 0.00-1.00 | 1 | 3 | 30%
72660 | 25.7 | 62 | M1 | 0.00-1.50 | 1 | 4 | 40%
79700 | 24.2 | 91 | M1 | 0.00-1.50 | 1 | 5 | 50%
63260 | 22.1 | 26 | M1 | 0.00-1.50 | 1 | 6 | 60%
70295 | 20 | 51 | M1 | 0.00-1.50 | 1 | 7 | 70%
77090 | 20 | 81 | M1 | 0.00-1.50 | 1 | 8 | 80%
56750 | 17 | 2 | M2 | 0.20-1.50 | 1 | 9 | 90%
65360 | 12.9 | 34 | M1 | 0.00-1.20 | 1 | 10 | 100%
[8 empty] | Número de Datos | 10
[8 empty] | Promedio | 29.79091
[8 empty] | Desviación Estándar (Sn) | 10.47325
[8 empty] | Desviación Estándar (Sn-1) | 9.985849
[8 empty] | Coeficiente de Variación | 33.51979
[8 empty] | CBR de Diseño al 87.5% | 17
[8 empty] | Mr de Diseño | 18919.65
Mr =3000 x (CBR) ^ 0.65
476
CBR de Diseño al 87.5 % = 17
ESTUDIO DEFINITIVO DE REHABILITACION Y MEJORAMIENTO DE LA CARRETERA CASMA – YAUTAN – HUARAZ
TRAMO: PARIACOTO - YUPASH

## Pariacoto -Yupash
MR DE DISEÑO - TRAMO Km 56+480 al Km 82+000
PERIODO DE DISEÑO = 10 AÑOS
Progresiva | % CBR | No Calicata | Muestra | Profund. | frec. | Frec Acum | perc. (%) |  |  |  | 56750 | 2 | M2 | 0.20-1.50 | 17 | 68120 | 35.5 | 68120 | 44 | M1 | 0.00-0.95 | 35.5
68120 | 35.5 | 44 | M1 | 0.00-0.95 | 1 | 1 | 10% |  |  |  | 60000 | 14 | M1 | 0.00-1.00 | 30.1 | 74600 | 33 | 74600 | 71 | M1 | 0.00-1.50 | 33
74600 | 33 | 71 | M1 | 0.00-1.50 | 1 | 2 | 20% |  |  |  | 63260 | 26 | M1 | 0.00-1.50 | 22.1 | 60000 | 30.1 | 60000 | 14 | M1 | 0.00-1.00 | 30.1
60000 | 30.1 | 14 | M1 | 0.00-1.00 | 1 | 3 | 30% |  |  |  | 65360 | 34 | M1 | 0.00-1.20 | 12.9 | 72660 | 25.7 | 72660 | 62 | M1 | 0.00-1.50 | 25.7
72660 | 25.7 | 62 | M1 | 0.00-1.50 | 1 | 4 | 40% |  |  |  | 68120 | 44 | M1 | 0.00-0.95 | 35.5 | 79700 | 24.2 | 79700 | 91 | M1 | 0.00-1.50 | 24.2
79700 | 24.2 | 91 | M1 | 0.00-1.50 | 1 | 5 | 50% |  |  |  | 70295 | 51 | M1 | 0.00-1.50 | 20 | 63260 | 22.1 | 63260 | 26 | M1 | 0.00-1.50 | 22.1
63260 | 22.1 | 26 | M1 | 0.00-1.50 | 1 | 6 | 60% |  |  |  | 72660 | 62 | M1 | 0.00-1.50 | 25.7 | 70295 | 20 | 70295 | 51 | M1 | 0.00-1.50 | 20
70295 | 20 | 51 | M1 | 0.00-1.50 | 1 | 7 | 70% |  |  |  | 74600 | 71 | M1 | 0.00-1.50 | 33 | 77090 | 20 | 77090 | 81 | M1 | 0.00-1.50 | 20
77090 | 20 | 81 | M1 | 0.00-1.50 | 1 | 8 | 80% |  |  |  | 77090 | 81 | M1 | 0.00-1.50 | 20 | 56750 | 17 | 56750 | 2 | M2 | 0.20-1.50 | 17
56750 | 17 | 2 | M2 | 0.20-1.50 | 1 | 9 | 90% |  |  |  | 79700 | 91 | M1 | 0.00-1.50 | 24.2 | 65360 | 12.9 | 65360 | 34 | M1 | 0.00-1.20 | 12.9
65360 | 12.9 | 34 | M1 | 0.00-1.20 | 1 | 10 | 100% |  |  |  | 82060 | 100 | M1 | 0.00-1.50 | 13.6
[11 empty] | 84870 | 111 | M1 | 0.00-0.90 | 15.2 | 84870 | 15.2 | 84870 | 111 | M1 | 0.00-0.90 | 15.2
[11 empty] | 86510 | 117 | M1 | 0.00-1.10 | 12 | 82060 | 13.6 | 82060 | 100 | M1 | 0.00-1.50 | 13.6
[11 empty] | 89000 | 127 | M1 | 0.00-1.50 | 13 | 89000 | 13 | 89000 | 127 | M1 | 0.00-1.50 | 13
[11 empty] | 92000 | 139 | M1 | 0.00-1.50 | 10 | 86510 | 12 | 86510 | 117 | M1 | 0.00-1.10 | 12
[11 empty] | 94000 | 147 | M1 | 0.00-1.50 | 10.2 | 95250 | 10.9 | 95250 | 152 | M1 | 0.00-1.50 | 10.9
[11 empty] | 95250 | 152 | M1 | 0.00-1.50 | 10.9 | 94000 | 10.2 | 94000 | 147 | M1 | 0.00-1.50 | 10.2
[16 empty] | 92000 | 10 | 92000 | 139 | M1 | 0.00-1.50 | 10
[8 empty] | Número de Datos | 10
[8 empty] | Promedio | 24.05
[8 empty] | Desviación Estándar (Sn) | 7.158406
[8 empty] | Desviación Estándar (Sn-1) | 6.79106
[8 empty] | Coeficiente de Variación | 0.2823726
[8 empty] | CBR de Diseño al 75% | 19
[8 empty] | Mr de Diseño | 20338.13
Mr =3000 x (CBR) ^ 0.65
#REF!
Note on Y27: Administrador: ojo falta verificar con nuevos cambio
Note on AA22: Administrador: ojo falta verificar con nuevos cambio
Note on AG22: Administrador: ojo falta verificar con nuevos cambio
CBR de Diseño al 75 % = 19
ESTUDIO DEFINITIVO DE REHABILITACION Y MEJORAMIENTO DE LA CARRETERA CASMA – YAUTAN – HUARAZ
TRAMO: PARIACOTO - YUPASH