## Tramo II
METODO DEL INSTITUTO DE ASFALTO
TRAMO DEL KM 82+000 - KM 95+805.90
Modulo de Resilencia
| PSI |  | Mpa
1 | 14257 | 0.006894 | 98.287758 |  | para 10 años
2 | 13401 | 0.006894 | 92.386494 |  | para 20 años
Trafico (EAL)
| 10 años | 404727 | Ejes Equivalentes
| 20 años | 990677 | Ejes Equivalentes
Utilizando la carta A-1
Concreto Asfaltico con 15 cms de Base
Espesores calculados
|  | asfalto | base | subbase
|  | cm | cm | cm
| 10 años | 12.5 | 15 | 0
| 20 años | 10 | 30 | 0

## Tramo I
METODO DEL INSTITUTO DE ASFALTO
TRAMO DEL KM 56+480 - KM 82-000
Modulo de Resilencia
| PSI |  | Mpa
1 | 20338 | 0.006894 | 140.210172 |  | para 10 Años
2 | 18920 | 0.006894 | 130.43448 |  | para 20 Años
Trafico (EAL)
| 10 años | 404727 | Ejes Equivalentes
| 20 años | 990677 | Ejes Equivalentes
Utilizando la carta A-2
Concreto Asfaltico con 15 cms de Base
Espesores calculados
|  | asfalto | base | subbase
|  | cm | cm | cm
| 10 años | 10 | 15 | 0
| 20 años | 12.5 | 15 | 0