## Pariacoto Estribo Derecho
PERFIL ESTRATIGRAFICO
PUENTE PARIACOTO
PERFORACION |  | Nº 1 Estribo Derecho |  | UBICACIÓN | 56+480 | Km.
ING. RESPONSABLE |  | N. ROMERO |  | COTA DEL TERRENO | 1246.19 | m.s.n.m.
FECHA |  | Octubre 2005 |  | METODOLOGIA | CIELO ABIERTO Y PERFORACION
|  |  |  | NAPA FREATICA | 1240.17 | m.s.n.m.
PROF. | SUCS |  | CARACTERISTICAS GEOTECNICAS DEL SUELO
(m.) | Clasificacion |  | SUCS
Simbologia
0
SM
Arena limosa, combinado con 11.0 % de grava de color plomizo oscuro, el materia se encuentra humedo
y contiene material organico en un 30%
Porcentaje de humedad natural = 35.8 %
0.4
GP
Gravas mal graduadas de color gris oscuro
El material contiene boloneria > de 40" en un 60 %
El material se encuentra semi compacto
3
GP
Estrato de suelo gravoso mal graduado
Según la simbologia de clasificacion SUCS : GP
Predomina el agragado grueso, cuyas particulas no son uniformes
El agua de retorno era de color marron
6
GRAVA CON BOLONERIA
P.C. |  |  | Estrato constituido por una intercalacion de suelo de matriz gravoso arenoso limpio con boloneria.
La boloneria alcanza hasta 14 pulgadas de diametro
La boloneria encontrada esta clasificada según su tamaño, como fragmentos de roca mediano (Fm)
El agua de retorno era de color gris claro
13
GRAVA CON BOLONERIA
Estrato constituido por una intercalacion de suelo de matriz gravoso arenoso limpio con boloneria.
La boloneria alcanza hasta 10 pulgadas de diametro
La boloneria encontrada esta clasificada según su tamaño, como fragmentos de roca mediano (Fm)
El agua de retorno era de color gris claro
24
| P.C. | = PROFUNDIUDAD DE CIMENTACION: COTA 1,236.50 m.s.n.m.
(POR COTA DE SOCAVACION DEL ESTUDIO DE HIDROLOGIA)
GRAVA CON
BOLONERIA

## Pariacoto Estribo Izquierdo
PERFIL ESTRATIGRAFICO
PUENTE PARIACOTO
PERFORACION |  | Nº 1 Estribo Izquierdo |  | UBICACIÓN | 56+501 | Km.
ING. RESPONSABLE |  | N. ROMERO |  | COTA DEL TERRENO | 1246.12 | m.s.n.m.
FECHA |  | Octubre 2005 |  | METODOLOGIA | CIELO ABIERTO Y PERFORACION
|  |  |  | NAPA FREATICA | 1240.97 | m.s.n.m.
PROF. | SUCS |  | CARACTERISTICAS GEOTECNICAS DEL SUELO
(m.) | Clasificacion |  | SUCS
Simbologia
0
GP
Gravas mal graduadas de color gris oscuro
El material contiene boloneria > de 40" en un 65 %
El material se encuentra semi compacto
Porcentaje de humedad natural = 100 %
3
GP
Estrato de suelo gravoso mal graduado, según SUCS: GP, es un relleno
El agua de retorno era de color marron
4.2
GRAVA CON BOLONERIA
Estrato constituido por una intercalacion de suelo de matriz gravoso arenoso limpio con boloneria.
La boloneria alcanza hasta 11 pulgadas de diametro
La boloneria encontrada esta clasificada según su tamaño, como fragmentos de roca mediano (Fm)
P.C. |  |  | El agua de retorno era de color gris claro
13.5
GP
Estrato de suelo gravoso mal graduado
Según la simbologia de clasificacion SUCS : GP
Predomina el agregado grueso, cuyas particulas no son uniformes
El agua de retorno era de color gris claro
16.5
GRAVA CON BOLONERIA
Estrato constituido por una intercalacion de suelo de matriz gravoso arenoso limpio con boloneria.
La boloneria alcanza hasta 11 pulgadas de diametro
La boloneria encontrada esta clasificada según su tamaño, como fragmentos de roca mediano (Fm)
El agua de retorno era de color gris claro
24
| P.C. | = PROFUNDIUDAD DE CIMENTACION: COTA 1,236.50 m.s.n.m.
(POR COTA DE SOCAVACION DEL ESTUDIO DE HIDROLOGIA)
GRAVA CON
BOLONERIA

## Taquilma I Estribo Derecho
PERFIL ESTRATIGRAFICO
PUENTE TAQUILMA I
PERFORACION |  | Nº 1 Estribo Derecho |  | UBICACIÓN | 62+813.50 | Km.
ING. RESPONSABLE |  | N. ROMERO |  | COTA DEL TERRENO | 1568 | m.s.n.m.
FECHA |  | Octubre 2005 |  | METODOLOGIA | CIELO ABIERTO Y PERFORACION
|  |  |  | NAPA FREATICA | 1568.2 | m.s.n.m.
PROF. | SUCS |  | CARACTERISTICAS GEOTECNICAS DEL SUELO
(m.) | Clasificacion |  | SUCS
Simbologia
0
GP
Gravas mal graduadas de color gris oscuro
El material contiene boloneria > de 25" a 30" en 70 %
El material contiene restos de vegetacion en descomposicion
Porcentaje de humedad natural = 100 %
3
P.C.
GRAVA CON BOLONERIA
Estrato constituido por una intercalacion de suelo de matriz gravoso arenoso limpio con boloneria.
La boloneria alcanza hasta 30 pulgadas de diametro
La boloneria encontrada esta clasificada según su tamaño, como fragmentos de roca grande (Fg)
El agua de retorno era de color gris claro
15
| P.C. | = PROFUNDIUDAD DE CIMENTACION: COTA 1,563.25 m.s.n.m.
(POR COTA DE SOCAVACION DEL ESTUDIO DE HIDROLOGIA)

## Taquilma I Estribo Izquierdo
PERFIL ESTRATIGRAFICO
PUENTE TAQUILMA I
PERFORACION |  | Nº 1 Estribo Izquierdo |  | UBICACIÓN | 62+830.50 | Km.
ING. RESPONSABLE |  | N. ROMERO |  | COTA DEL TERRENO | 1568 | m.s.n.m.
FECHA |  | Octubre 2005 |  | METODOLOGIA | CIELO ABIERTO Y PERFORACION
|  |  |  | NAPA FREATICA | 1568.24 | m.s.n.m.
PROF. | SUCS |  | CARACTERISTICAS GEOTECNICAS DEL SUELO
(m.) | Clasificacion |  | SUCS
Simbologia
0
SM
Arena limosa, combinado con 11.0 % de grava de color plomizo oscuro
El material se encuentra humedo y contiene material organico en un 30 5
Porcentaje de humedad natural = 35.8 %
0.4
GP
Gravas mal graduadas de color gris oscuro
El material contiene boloneria > de 40 % en un 60 %
El material se encuentra semi compacto
3
P.C.
GRAVA CON BOLONERIA
Estrato constituido por una intercalacion de suelo de matriz gravoso arenoso limpio con boloneria.
La boloneria alcanza hasta 30 pulgadas de diametro
La boloneria encontrada esta clasificada según su tamaño, como fragmentos de roca grande (Fg)
El agua de retorno era de color gris claro
15
| P.C. | = PROFUNDIUDAD DE CIMENTACION: COTA 1,563.25 m.s.n.m.
(POR COTA DE SOCAVACION DEL ESTUDIO DE HIDROLOGIA)

## Taquilma II Estribo Derecho
PERFIL ESTRATIGRAFICO
PUENTE TAQUILMA II
PERFORACION |  | Nº 1 Estribo Derecho |  | UBICACIÓN | 63+129 | Km.
ING. RESPONSABLE |  | N. ROMERO |  | COTA DEL TERRENO | 1592 | m.s.n.m.
FECHA |  | Octubre 2005 |  | METODOLOGIA | CIELO ABIERTO Y PERFORACION
|  |  |  | NAPA FREATICA | 1583.16 | m.s.n.m.
PROF. | SUCS |  | CARACTERISTICAS GEOTECNICAS DEL SUELO
(m.) | Clasificacion |  | SUCS
Simbologia
0
SP
Arenas mal graduadas de color gris oscuro con restos de vegetacion
El material tiene una humedad de 40 %
Tiene boloneria > 8" en un 20 %
1.2
BOLONERIA
Bolones de tamaño maximo 80" de diametro en toda el area para el
muestreo de la calicata
3
P.C.
GRAVA CON BOLONERIA
Estrato constituido por intercalacion de suelo de matriz gravoso arenoso limpio con boloneria.
La boloneria alcanza hasta 25 pulgadas de diametro
La boloneria encontrada esta clasificada según su tamaño, como fragmentos de roca grande (Fg)
El agua de retorno era de color gris claro
15
| P.C. | = PROFUNDIUDAD DE CIMENTACION: COTA 1,587.50 m.s.n.m.
(POR COTA DE SOCAVACION DEL ESTUDIO DE HIDROLOGIA)

## Taquilma II Estribo Izquierdo
PERFIL ESTRATIGRAFICO
PUENTE TAQUILMA II
PERFORACION |  | Nº 1 Estribo Izquierdo |  | UBICACIÓN | 63+154 | Km,
ING. RESPONSABLE |  | N. ROMERO |  | COTA DEL TERRENO | 1587.12 | m.s.n.m.
FECHA |  | Octubre 2005 |  | METODOLOGIA | CIELO ABIERTO Y PERFORACION
|  |  |  | NAPA FREATICA | 1587.12 | m.s.n.m.
PROF. | SUCS |  | CARACTERISTICAS GEOTECNICAS DEL SUELO
(m.) | Clasificacion |  | SUCS
Simbologia
0
ML
Limos inorganicos y arenas muy finas de color marron oscuro, de plasticidad mediana
El material contiene material organico de desechos de vegetacion en un 50 %
0.5
GP
Gravas mal graduadas de color gris oscuro
El material contiene boloneria > de 60" en un 65 %
El material se encuentra semi compacto
3
GRAVA CON BOLONERIA
P.C. |  |  | Estrato constituido por boloneria muy grande que supera los 6 m. de diametro, enclavado sobre
el lado donde se incara el estribo del puente
La boloneria encontada esta clasificada según su tamaño, como fragmento de roca grande (Fg)
El agua de retorno era de color gris claro
9
GRAVA CON BOLONERIA
Estrato constituido por una intercalacion de suelo de matriz gravoso arenoso limpio con boloneria.
La boloneria alcanza hasta 25 pulgadas de diametro
La boloneria encontrada esta clasificada según su tamaño, como fragmentos de roca grande (Fg)
El agua de retorno era de color gris claro
15
| P.C. | = PROFUNDIUDAD DE CIMENTACION: COTA 1,583.05 m.s.n.m.
(POR COTA DE SOCAVACION DEL ESTUDIO DE HIDROLOGIA)

## Chacchan I Estribo Derecho
PERFIL ESTRATIGRAFICO
PUENTE CHACCHAN I
PERFORACION |  | Nº 1 Estribo Derecho |  | UBICACIÓN | 71.548 | Km.
ING. RESPONSABLE |  | N. ROMERO |  | COTA DEL TERRENO | 2142.01 | m.s.n.m.
FECHA |  | Octubre 2005 |  | METODOLOGIA | CIELO ABIERTO Y PERFORACION
|  |  |  | NAPA FREATICA | 2141.95 | m.s.n.m.
PROF. | SUCS |  | CARACTERISTICAS GEOTECNICAS DEL SUELO
(m.) | Clasificacion |  | SUCS
Simbologia
0
SP
Arena mal graduada de color marron oscuro, el material contirne restos de
vegetacion en descomposicion
Porcentaje de humedad natural = 35.5 %
1
SC
Arena arcillosa de color plomizo con piedra sub angulosa de tamaño maximo 4"
El material tiene restos de vegetacion en descomposicion
Porcentaje de humedad natural 100 %
El material contiene boloneria de tamaño maximo 30" de diametro en un 20 %
3
GRAVA CON BOLONERIA
Estrato constituido por una intercalacion de suelo de matriz gravoso arenoso limpio con boloneria.
La boloneria alcanza hasta 11 pulgadas de diametro
La boloneria encontrada esta clasificada según su tamaño, como fragmentos de roca mediano (Fm)
El agua de retorno era de color gris claro
P.C.
6
GP
Estrato de suelo gravoso mal graduado, según SUCS : GP
El agua de retorno era de color gris claro
6.5
GRAVA CON BOLONERIA
Estrato constituido por una intercalacion de suelo de matriz gravoso arenoso limpio con boloneria.
La boloneria alcanza hasta 20 pulgadas de diametro
La boloneria encontrada esta clasificada según su tamaño, como fragmentos de roca mediano (Fm)
El agua de retorno era de color gris claro
11
| P.C. | = PROFUNDIUDAD DE CIMENTACION: COTA 2,137.00 m.s.n.m.
(POR COTA DE SOCAVACION DEL ESTUDIO DE HIDROLOGIA)

## Chacchan I Estribo Izquierdo
PERFIL ESTRATIGRAFICO
PUENTE CHACCHAN I
PERFORACION |  | Nº 1 Estribo Izquierdo |  | UBICACIÓN | 71+573 | Km.
ING. RESPONSABLE |  | N. ROMERO |  | COTA DEL TERRENO | 2143.73 | m.s.n.m.
FECHA |  | Octubre 2005 |  | METODOLOGIA | CIELO ABIERTO Y PERFORACION
|  |  |  | NAPA FREATICA | 2142.07 | m.s.n.m.
PROF. | SUCS |  | CARACTERISTICAS GEOTECNICAS DEL SUELO
(m.) | Clasificacion |  | SUCS
Simbologia
0
GW
Grava bien graduada de color gris oscuro
El material se encuentra saturado y contiene boloneria de tamaño maximo 60 % de
diametro en un 50 %
3
GRAVA CON BOLONERIA
Estrato constituido por una intercalacion de suelo de matriz gravoso arenoso limpio con boloneria.
La boloneria alcanza hasta 18 pulgadas de diametro
La boloneria encontrada esta clasificada según su tamaño, como fragmentos de roca mediano (Fm)
El agua de retorno era de color gris claro
6.5
P.C. |  |  | GP
Estrato de suelo gravoso mal graduado
Según la simbologia la clasificacion SUCS : GP
Predomina el agregado grueso, cuyas particulas no son uniformes
El agua de retorno era de color gris claro
7.5
GRAVA CON BOLONERIA
Estrato constituido por una intercalacion de suelo de matriz gravoso arenoso limpio con boloneria.
La boloneria alcanza hasta 20 pulgadas de diametro
La boloneria encontrada esta clasificada según su tamaño, como fragmentos de roca mediano (Fm)
El agua de retorno era de color gris claro
11
| P.C. | = PROFUNDIUDAD DE CIMENTACION: COTA 2,137.00 m.s.n.m.
(POR COTA DE SOCAVACION DEL ESTUDIO DE HIDROLOGIA)

## Chacchan II Estribo Derecho
PERFIL ESTRATIGRAFICO
PUENTE CHACCHAN II
PERFORACION |  | Nº 1 Estribo Derecho |  | UBICACIÓN | 72+437 | Km.
ING. RESPONSABLE |  | N. ROMERO |  | COTA DEL TERRENO | 2211.2 | m.s.n.m.
FECHA |  | Octubre 2005 |  | METODOLOGIA | CIELO ABIERTO Y PERFORACION
|  |  |  | NAPA FREATICA | 2210.4 | m.s.n.m.
PROF. | SUCS |  | CARACTERISTICAS GEOTECNICAS DEL SUELO
(m.) | Clasificacion |  | SUCS
Simbologia
0
GP
Grava mal graduada de color gris oscuro
El material contiene boloneria de tamañ maximo 60" en un 60 %
Porcentaje de humedad natural = 100 %
3
GRAVA CON BOLONERIA
Estrato constituido por una intercalacion de suelo de matriz gravoso arenoso limpio con boloneria.
P.C. |  |  | La boloneria alcanza hasta 10 pulgadas de diametro
La boloneria encontrada esta clasificada según su tamaño, como fragmentos de roca mediano (Fm)
El agua de retorno era de color gris claro
11
| P.C. | = PROFUNDIUDAD DE CIMENTACION: COTA 2,204.00 m.s.n.m.
(POR COTA DE SOCAVACION DEL ESTUDIO DE HIDROLOGIA)

## Chacchan II Estribo Izquierdo
PERFIL ESTRATIGRAFICO
PUENTE CHACCHAN II
PERFORACION |  | Nº 1 Estribo Izquierdo |  | UBICACIÓN | 72+420 | Km.
ING. RESPONSABLE |  | N. ROMERO |  | COTA DEL TERRENO | 2212.24 | m.s.n.m.
FECHA |  | Octubre 2005 |  | METODOLOGIA | CIELO ABIERTO Y PERFORACION
|  |  |  | NAPA FREATICA | 2210.4 | m.s.n.m.
PROF. | SUCS |  | CARACTERISTICAS GEOTECNICAS DEL SUELO
(m.) | Clasificacion |  | SUCS
Simbologia
0
GP
Grava mal graduada de color gris oscuro
El material contiene boloneria de tamañ maximo 60" en un 55 %
Porcentaje de humedad natural = 100 %
3
GRAVA CON BOLONERIA
Estrato constituido por una intercalacion de suelo de matriz gravoso arenoso limpio con boloneria.
La boloneria alcanza hasta 9 pulgadas de diametro
P.C. |  |  | La boloneria encontrada esta clasificada según su tamaño, como fragmentos de roca mediano (Fm)
El agua de retorno era de color gris claro
11
| P.C. | = PROFUNDIUDAD DE CIMENTACION: COTA 2,204.00 m.s.n.m.
(POR COTA DE SOCAVACION DEL ESTUDIO DE HIDROLOGIA)

## Chacchan III Estribo Derecho
PERFIL ESTRATIGRAFICO
PUENTE CHACCHAN III
PERFORACION |  | Nº 1 Estribo Derecho |  | UBICACIÓN | 74+296 | Km.
ING. RESPONSABLE |  | N. ROMERO |  | COTA DEL TERRENO | 2320.1 | m.s.n.m.
FECHA |  | Octubre 2005 |  | METODOLOGIA | CIELO ABIERTO Y PERFORACION
|  |  |  | NAPA FREATICA | 2318.4 | m.s.n.m.
PROF. | SUCS |  | CARACTERISTICAS GEOTECNICAS DEL SUELO
(m.) | Clasificacion |  | SUCS
Simbologia
0
GW
Grava bien graduada de color gris oscuro
El material tiene boloneria de tamañ maximo 60" en un 50 %
Porcentaje de humedad natural = 70 5
1
GC
Grava con mezcla de arcilla de mediana plasticidad de color plomizo oscuro
Tiene boloneria tamaño maximo 40 % en un 30 %
El material tiene restos de vegetacion en descomposicion
Porcentaje de humedad natural = 100 %
3
GRAVA CON BOLONERIA
Estrato constituido por una intercalacion de suelo de matriz gravoso arenoso limpio con boloneria.
La boloneria alcanza hasta 10 pulgadas de diametro
La boloneria encontrada esta clasificada según su tamaño, como fragmentos de roca chico (Fm)
El agua de retorno era de color gris claro
P.C.
11
| P.C. | = PROFUNDIUDAD DE CIMENTACION: COTA 2,312.00 m.s.n.m.
(POR COTA DE SOCAVACION DEL ESTUDIO DE HIDROLOGIA)

## Chacchan III Estribo Izquier
PERFIL ESTRATIGRAFICO
PUENTE CHACCHAN III
PERFORACION |  | Nº 1 Estribo Izquierdo |  | UBICACIÓN | 74+306 | Km.
ING. RESPONSABLE |  | N. ROMERO |  | COTA DEL TERRENO | 2321.03 | m.s.n.m.
FECHA |  | Octubre 2005 |  | METODOLOGIA | CIELO ABIERTO Y PERFORACION
|  |  |  | NAPA FREATICA | 2318.4 | m.s.n.m.
PROF. | SUCS |  | CARACTERISTICAS GEOTECNICAS DEL SUELO
(m.) | Clasificacion |  | SUCS
Simbologia
0
GC
Grava con mezcla de arcilla de mediana plasticidad de color plomizo oscuro
Tiene boloneria tamañ maximo 45" en un 35 %
El material tiene restos de vegetacion en descomposicion
Porcentaje de humedad natural = 100 %
3
GRAVA CON BOLONERIA
Estrato constituido por una intercalacion de suelo de matriz gravoso arenoso limpio con boloneria.
La boloneria alcanza hasta 9 pulgadas de diametro
La boloneria encontrada esta clasificada según su tamaño, como fragmentos de roca mediano (Fm)
El agua de retorno era de color gris claro
P.C.
11
| P.C. | = PROFUNDIUDAD DE CIMENTACION: COTA 2,312.00 m.s.n.m.
(POR COTA DE SOCAVACION DEL ESTUDIO DE HIDROLOGIA)