## 56+760 AL 68+120
OBRA | : ESTUDIOS DEFINITIVO DE REHABILITACION Y MEJORAMIENTO |  |  |  | TECNICO : | M.G.G
| : DE LA CARRTERA CASMA -YAUTAN - HUARAZ |  |  |  | ING. RESP. : | S.V.O
TRAMO | : PARIACOTO - YUPASH
CONTROL DE COMPACTACION IN SITU
DENSIDAD NATURAL
AASHTO T - 180
CALICATA. Nº. |  | 2 | 14 | 26 | 34 | 44
PROGRESIVA |  | 56+760 | 60+000 | 63+260 | 65+360 | 68+120
5 PESO DE LA BOLSA + SUELO HUMEDO |  | 4000 | 4890 | 4020 | 4278 | 3672
6 PESO DE LA BOLSA |  | 10 | 10 | 10 | 10 | 10
7 PESO DEL SUELO HUMEDO |  | 3990 | 4880 | 4010 | 4268 | 3662
8 PESO DE LA ARENA + FRASCO |  | 6000 | 6000 | 6000 | 6000 | 6000
9 PESO DE LA ARENA QUE QUEDA + FRASCO |  | 1552 | 1268 | 1688 | 1499 | 1970
10 PESO DE LA ARENA EN EMBUDO |  | 1613 | 1613 | 1613 | 1613 | 1613
11 PESO NETO DE LA ARENA EMPLEADA |  | 2835 | 3119 | 2699 | 2888 | 2417
12 DENSIDAD DE LA ARENA |  | 1.398 | 1.398 | 1.398 | 1.398 | 1.398
13 VOLUMEN DEL HUECO |  | 2027.897 | 2231.044 | 1930.615 | 2065.808 | 1728.898
14 PESO DE LA GRAVA SECA AL AIRE |  | 300 | 1758 | 636 | 1170 | 435
15 PESO ESPECIFICO DE LA GRAVA |  | 2.64 | 2.64 | 2.64 | 2.64 | 2.64
16 PESO DE LA GRAVA POR DESPLAZAMIENTO |  | 113.6364 | 665.9091 | 240.9091 | 443.1818 | 164.7727
17 PESO DEL SUELO |  | 3690 | 3122 | 3374 | 3098 | 3227
18 VOLUMEN DEL SUELO |  | 1914.261 | 1565.135 | 1689.706 | 1622.626 | 1564.126
19 DENSIDAD DEL SUELO HUMEDO |  | 1.927637 | 1.994716 | 1.996797 | 1.90925 | 2.063133
20 HUMEDAD CONTENIDA EN EL SUELO |  | 3.121% | 2.288% | 5.088% | 6.027% | 3.093%
21 DENSIDAD DEL SUELO SECO EN gr/cm3 |  | 1.869301 | 1.950097 | 1.90011 | 1.800724 | 2.001239
22 DENSIDAD MAXIMA (PROCTOR) |  | 2.078 | 2.182 | 2.142 | 2.005 | 2.233
23 HUMEDAD OPTIMA |  | 12.1% | 6.34% | 7.6% | 7.6% | 7.6%
24 PORCENTAJE DE COMPACTACION |  | 89.96% | 89.37% | 88.71% | 89.81% | 89.62%
CONTROL DE HUMEDAD
1 Recipiente Nº |  | 1 | 2 | 3 | 4 | 5
2 peso tarro + suelo humedo |  | 200 | 200 | 200 | 200 | 200
3 Peso tarro + suelo seco |  | 194.25 | 195.75 | 190.8 | 189.2 | 194.3
4 Peso agua |  | 5.75 | 4.25 | 9.2 | 10.8 | 5.7
5 Peso del tarro |  | 10 | 10 | 10 | 10 | 10
6 Peso suelo seco |  | 184.25 | 185.75 | 180.8 | 179.2 | 184.3
7 Porcentaje de humedad |  | 3.121% | 2.288% | 5.088% | 6.027% | 3.093%
OBSERVACIONES :

## 70+295 AL 79+700
OBRA | : ESTUDIOS DEFINITIVO DE REHABILITACION Y MEJORAMIENTO |  |  |  | TECNICO : | M.G.G
| : DE LA CARRTERA CASMA -YAUTAN - HUARAZ |  |  |  | ING. RESP. : | S.V.O
TRAMO | : PARIACOTO - YUPASH
CONTROL DE COMPACTACION IN SITU
DENSIDAD NATURAL
AASHTO T - 180
CALICATA. Nº. |  | 51 | 62 | 71 | 81 | 91
PROGRESIVA |  | 70+295 | 72+660 | 74+600 | 77+090 | 79+700
5 PESO DE LA BOLSA + SUELO HUMEDO |  | 3710 | 3422 | 3331 | 3916 | 3747
6 PESO DE LA BOLSA |  | 10 | 10 | 10 | 10 | 10
7 PESO DEL SUELO HUMEDO |  | 3700 | 3412 | 3321 | 3906 | 3737
8 PESO DE LA ARENA + FRASCO |  | 6000 | 6000 | 6000 | 6100 | 6000
9 PESO DE LA ARENA QUE QUEDA + FRASCO |  | 1915 | 2070 | 2050 | 1900 | 1930
10 PESO DE LA ARENA EN EMBUDO |  | 1625 | 1613 | 1613 | 1613 | 1613
11 PESO NETO DE LA ARENA EMPLEADA |  | 2460 | 2317 | 2337 | 2587 | 2457
12 DENSIDAD DE LA ARENA |  | 1.398 | 1.398 | 1.398 | 1.398 | 1.398
13 VOLUMEN DEL HUECO |  | 1759.657 | 1657.368 | 1671.674 | 1850.501 | 1757.511
14 PESO DE LA GRAVA SECA AL AIRE |  | 660 | 212 | 404 | 716 | 738
15 PESO ESPECIFICO DE LA GRAVA |  | 2.64 | 2.64 | 2.64 | 2.61 | 2.61
16 PESO DE LA GRAVA POR DESPLAZAMIENTO |  | 250 | 80.30303 | 153.0303 | 274.3295 | 282.7586
17 PESO DEL SUELO |  | 3040 | 3200 | 2917 | 3190 | 2999
18 VOLUMEN DEL SUELO |  | 1509.657 | 1577.065 | 1518.644 | 1576.171 | 1474.752
19 DENSIDAD DEL SUELO HUMEDO |  | 2.013703 | 2.029086 | 1.920793 | 2.023892 | 2.033562
20 HUMEDAD CONTENIDA EN EL SUELO |  | 4.914% | 5.147% | 3.825% | 3.317% | 3.825%
21 DENSIDAD DEL SUELO SECO EN gr/cm3 |  | 1.919377 | 1.929768 | 1.850027 | 1.958914 | 1.958641
22 DENSIDAD MAXIMA (PROCTOR) |  | 2.133 | 2.137 | 2.12 | 2.214 | 2.182
23 HUMEDAD OPTIMA |  | 7.6% | 7.6% | 7.6% | 6.6% | 6.6%
24 PORCENTAJE DE COMPACTACION |  | 89.98% | 90.3% | 87.27% | 88.48% | 89.76%
CONTROL DE HUMEDAD
1 Recipiente Nº |  | 1 | 2 | 3 | 4 | 5
2 peso tarro + suelo humedo |  | 200 | 200 | 200 | 200 | 200
3 Peso tarro + suelo seco |  | 191.1 | 190.7 | 193 | 193.9 | 193
4 Peso agua |  | 8.9 | 9.3 | 7 | 6.1 | 7
5 Peso del tarro |  | 10 | 10 | 10 | 10 | 10
6 Peso suelo seco |  | 181.1 | 180.7 | 183 | 183.9 | 183
7 Porcentaje de humedad |  | 4.914% | 5.147% | 3.825% | 3.317% | 3.825%
OBSERVACIONES :

## 82+060 AL 92+000
OBRA | : ESTUDIOS DEFINITIVO DE REHABILITACION Y MEJORAMIENTO |  |  |  | TECNICO : | M.G.G
| : DE LA CARRTERA CASMA -YAUTAN - HUARAZ |  |  |  | ING. RESP. : | S.V.O
TRAMO | : PARIACOTO - YUPASH
CONTROL DE COMPACTACION IN SITU
DENSIDAD NATURAL
AASHTO T - 180
CALICATA. Nº. |  | 100 | 111 | 117 | 127 | 139
PROGRESIVA |  | 82+060 | 84+870 | 86+510 | 89+000 | 92+000
5 PESO DE LA BOLSA + SUELO HUMEDO |  | 3540 | 2980 | 2789 | 2750 | 2528
6 PESO DE LA BOLSA |  | 10 | 10 | 10 | 10 | 10
7 PESO DEL SUELO HUMEDO |  | 3530 | 2970 | 2779 | 2740 | 2518
8 PESO DE LA ARENA + FRASCO |  | 6000 | 6000 | 6000 | 6100 | 6000
9 PESO DE LA ARENA QUE QUEDA + FRASCO |  | 1964 | 2220 | 2350 | 2539 | 2533
10 PESO DE LA ARENA EN EMBUDO |  | 1613 | 1647 | 1667 | 1613 | 1613
11 PESO NETO DE LA ARENA EMPLEADA |  | 2423 | 2133 | 1983 | 1948 | 1854
12 DENSIDAD DE LA ARENA |  | 1.398 | 1.398 | 1.398 | 1.398 | 1.398
13 VOLUMEN DEL HUECO |  | 1733.19 | 1525.751 | 1418.455 | 1393.419 | 1326.18
14 PESO DE LA GRAVA SECA AL AIRE |  | 343 | 135 | 185 | 325 | 138
15 PESO ESPECIFICO DE LA GRAVA |  | 2.61 | 2.61 | 2.61 | 2.61 | 2.61
16 PESO DE LA GRAVA POR DESPLAZAMIENTO |  | 131.4176 | 51.72414 | 70.88123 | 124.5211 | 52.87356
17 PESO DEL SUELO |  | 3187 | 2835 | 2594 | 2415 | 2380
18 VOLUMEN DEL SUELO |  | 1601.773 | 1474.027 | 1347.574 | 1268.898 | 1273.307
19 DENSIDAD DEL SUELO HUMEDO |  | 1.989671 | 1.923303 | 1.924941 | 1.903226 | 1.869149
20 HUMEDAD CONTENIDA EN EL SUELO |  | 3.825% | 3.996% | 5.85% | 3.996% | 4.972%
21 DENSIDAD DEL SUELO SECO EN gr/cm3 |  | 1.916367 | 1.849407 | 1.818563 | 1.830102 | 1.78061
22 DENSIDAD MAXIMA (PROCTOR) |  | 2.121 | 2.089 | 2.057 | 2.089 | 2.035
23 HUMEDAD OPTIMA |  | 6.6% | 7.6% | 7.6% | 6.6% | 7.6%
24 PORCENTAJE DE COMPACTACION |  | 90.35% | 88.53% | 88.41% | 87.61% | 87.5%
CONTROL DE HUMEDAD
1 Recipiente Nº |  | 1 | 2 | 3 | 4 | 5
2 peso tarro + suelo humedo |  | 200 | 200 | 200 | 200 | 200
3 Peso tarro + suelo seco |  | 193 | 192.7 | 189.5 | 192.7 | 191
4 Peso agua |  | 7 | 7.3 | 10.5 | 7.3 | 9
5 Peso del tarro |  | 10 | 10 | 10 | 10 | 10
6 Peso suelo seco |  | 183 | 182.7 | 179.5 | 182.7 | 181
7 Porcentaje de humedad |  | 3.825% | 3.996% | 5.85% | 3.996% | 4.972%
OBSERVACIONES :

## 94+000 AL 95+250
OBRA | : ESTUDIOS DEFINITIVO DE REHABILITACION Y MEJORAMIENTO |  |  | TECNICO : | M.G.G
| : DE LA CARRTERA CASMA -YAUTAN - HUARAZ |  |  | ING. RESP. : | S.V.O
TRAMO | : PARIACOTO - YUPASH
CONTROL DE COMPACTACION IN SITU
DENSIDAD NATURAL
AASHTO T - 180
CALICATA. Nº. |  | 147 | 152
PROGRESIVA |  | 94+000 | 95+250
5 PESO DE LA BOLSA + SUELO HUMEDO |  | 4292 | 4095
6 PESO DE LA BOLSA |  | 10 | 10
7 PESO DEL SUELO HUMEDO |  | 4282 | 4085
8 PESO DE LA ARENA + FRASCO |  | 6000 | 6000
9 PESO DE LA ARENA QUE QUEDA + FRASCO |  | 1619 | 1740
10 PESO DE LA ARENA EN EMBUDO |  | 1613 | 1613
11 PESO NETO DE LA ARENA EMPLEADA |  | 2768 | 2647
12 DENSIDAD DE LA ARENA |  | 1.398 | 1.398
13 VOLUMEN DEL HUECO |  | 1979.971 | 1893.419
14 PESO DE LA GRAVA SECA AL AIRE |  | 1715 | 1715
15 PESO ESPECIFICO DE LA GRAVA |  | 2.61 | 2.61
16 PESO DE LA GRAVA POR DESPLAZAMIENTO |  | 657.0881 | 657.0881
17 PESO DEL SUELO |  | 2567 | 2370
18 VOLUMEN DEL SUELO |  | 1322.883 | 1236.331
19 DENSIDAD DEL SUELO HUMEDO |  | 1.940458 | 1.916962
20 HUMEDAD CONTENIDA EN EL SUELO |  | 6.027% | 6.443%
21 DENSIDAD DEL SUELO SECO EN gr/cm3 |  | 1.830159 | 1.800936
22 DENSIDAD MAXIMA (PROCTOR) |  | 2.06 | 2.005
23 HUMEDAD OPTIMA |  | 5.2% | 5.2%
24 PORCENTAJE DE COMPACTACION |  | 88.84% | 89.82%
CONTROL DE HUMEDAD
1 Recipiente Nº |  | 1 | 1
2 peso tarro + suelo humedo |  | 200 | 200
3 Peso tarro + suelo seco |  | 189.2 | 188.5
4 Peso agua |  | 10.8 | 11.5
5 Peso del tarro |  | 10 | 10
6 Peso suelo seco |  | 179.2 | 178.5
7 Porcentaje de humedad |  | 6.027% | 6.443%
OBSERVACIONES :