## PERFIL CALICATA (1 AL 108)
PERFIL ESTRATIGRAFICO
Nº Calicata : |  | 1 | 2 | 3 | 4 | 5 | 6 | 7 | 8 | 9 | 10 | 11 | 12 | 13 | 14 | 15 | 16 | 17 | 18 | 19 | 20 | 21 | 22 | 23 | 24 | 25 | 26 | 27
Muestra | : | M1 | M1 | M1 | M1 | M1 | M1 | M1 | M1 | M1 | M1 | M1 | M1 | M1 | M1 | M1 | M1 | M1 | M1 | M1 | M1 | M1 | M1 | M1 | M1 | M1 | M1 | M1
Progresiva : |  | 56+480 | 56+750 | 57+000 | 57+230 | 57450 | 57640 | 57920 | 58400 | 58700 | 58980 | 59200 | 59400 | 59740 | 60000 | 60250 | 60500 | 60750 | 61000 | 61250 | 61520 | 61780 | 61950 | 62100 | 62430 | 62760 | 63260 | 63555
Profundidad (m) : |  | 0.00 - 0.15 | 0.00 - 0.10 | 0.00 - 0.15 | 0.00 - 0.15 | 0.00 - 0.20 | 0.00 - 0.15 | 0.00 - 0.20 | 0.00 - 0.15 | 0.00 - 0.15 | 0.00 - 0.15 | 0.00 - 0.15 | 0.00 - 0.20 | 0.00 - 1.00 | 0.00 - 1.00 | 0.00 - 1.50 | 0.00 - 1.50 | 0.00 - 0.90 | 0.00 - 0.80 | 0.00 - 0.80 | 0.00 - 1.50 | 0.00 - 1.50 | 0.00 - 1.50 | 0.00 - 1.50 | 0.00 - 0.45 | 0.00 - 1.10 | 0.00 - 1.50 | 0.00 - 0.75
Clasf SUCS : |  | GC | GC | GC | GC | GC | GC | GC | GC | GC | GC | GC | GC | SM | SM | GC | GC | SW - SC | SM - SC | SC | SC | SM | GM | GP - GM | SM | SM | SM | SM - SC
Clasf AASHTO : |  | A-2-6 (0) | A-2-4 (0) | A-2-4 (0) | A-2-4 (0) | A-2-4 (0) | A-2-4 (0) | A-2-4 (0) | A-2-4 (0) | A-2-4 (0) | A-2-4 (0) | A-2-4 (0) | A-2-4 (0) | A-2-4 (0) | A-1-b (0) | A-2-4 (0) | A-2-4 (0) | A-1-a (0) | A-2-4 (0) | A-2-6 (0) | A-2-6 (0) | A-1-b (0) | A-1-b (0) | A-1-a (0) | A-2-4 (0) | A-1-a (0) | A-1-b (0) | A-1-b (0)
Boloneria | : | [14 empty] | >10" 10% |  |  |  |  | >10" 20% | >10" 40% | >5" 20% | >5" 35% |  |  | >5" 40%
C.B.R : | [14 empty] | 30.1% | [11 empty] | 22.1%
Densidad Maxima : | [14 empty] | 2.182 | [11 empty] | 2.141
Densidad Natural : | [14 empty] | 1.95 | [11 empty] | 1.9
% de compactación : | [14 empty] | 89.37% | [11 empty] | 88.74%
Muestra | : | M2 | M2 | M2 | M2 | M2 | M2 | M2 | M2 | M2 | M2 | M2 | M2 | M2 | M2 |  |  | M2 | M2 | M2 |  |  |  |  | M2 | M2 |  | M2
Profundidad (m) : |  | 0.15 - 1.50 | 0.10 - 1.50 | 0.15 - 1.50 | 0.15 - 0.50 | 0.20 - 1.50 | 0.15 - 1.50 | 0.20 - 1.50 | 0.15 - 1.50 | 0.15 - 1.50 | 0.15 - 1.50 | 0.15 - 1.00 | 0.20 - 1.50 | 1.00 - 1.50 | 1.00 - 1.50 |  |  | 0.90 - 1.50 | 0.80 - 1.50 | 0.80 - 1.50 |  |  |  |  | 0.45 - 1.50 | 1.10 - 1.50 m. |  | 0.75 - 1.50 m.
Clasf SUCS : |  | SM -SC | SM - SC | SW - SM | GC | GC | SC | SC | SC | SM | SP - SM | SM - SC | SM - SC | GP - GC | Boloneria |  |  | Roca | Roca | Roca |  |  |  |  | SC | Boloneria |  | SC
Clasf AASHTO : |  | A-1-b (0) | A-1-b (0) | A-1-b (0) | A-2-4 (0) | A-2-6 (0) | A-2-4 (0) | A-2-4 (0) | A-2-6 (0) | A-1-b (0) | A-1-b (0) | A-1-b (0) | A-1-b (0) | A-2-6 (0) | Boloneria |  |  | Roca | Roca | Roca |  |  |  |  | A-2-4 (0) | Boloneria |  | A-2-6 (0)
Boloneria | : | >5" 50% | >5" 40% | >20" 45% |  | >6" 25% | >5" 35% |  | >20" 40% |  | >20" 80% | <20" 45% |  |  | >5" 40% | [9 empty] | >5" 30% | >5" 60% |  | >5" 45%
C.B.R : |  |  | 17%
Densidad Maxima : |  |  | 2.095
Densidad Natural : |  |  | 1.87
% de compactación : |  |  | 89.26%
Muestra | : |  |  |  | M3 | [6 empty] | M3
Profundidad (m) : |  |  |  |  | 0.50 - 1.50 | [6 empty] | 1.00 - 1.50
Clasf SUCS : |  |  |  |  | SC | [6 empty] | Boloneria
Clasf AASHTO : |  |  |  |  | A-2-6 (0) | [6 empty] | Boloneria
Boloneria | : | [10 empty] | <25" 85%
C.B.R :
Densidad Maxima :
Densidad Natural :
% de compactación :
FALTA PONER DIBUJO | 0.1
| 0.2 | [27 empty] | 0.2
| 0.4 | [27 empty] | 0.4
| 0.6 | [27 empty] | 0.6
| 0.8 | [27 empty] | 0.8
| 1 | [27 empty] | 1
| 1.2 | [27 empty] | 1.2
| 1.4 | [27 empty] | 1.4
| 1.5 | [27 empty] | 1.5
Nº Calicata : |  | 28 | 29 | 30 | 31 | 32 | 33 | 34 | 35 | 36 | 37 | 38 | 39 | 40 | 41 | 42 | 43 | 44 | 45 | 46 | 47 | 48 | 49 | 50 | 51 | 52 | 53 | 54
MUESTRA | : | M1 | M1 | M1 | M1 | M1 | M1 | M1 | M1 | M1 | M1 | M1 | M1 | M1 | M1 | M1 | M1 | M1 | M1 | M1 | M1 | M1 | M1 | M1 | M1 | M1 | M1 | M1
Progresiva : |  | 63+840 | 64090 | 64335 | 64600 | 64860 | 65100 | 65360 | 65620 | 65880 | 66020 | 66500 | 66780 | 67110 | 67350 | 67600 | 67860 | 68120 | 68395 | 68650 | 68900 | 69180 | 69420 | 69700 | 70295 | 70540 | 70780 | 71+060
Profundidad (m) : |  | 0.00 - 1.50 | 0.00 - 1.50 | 0.00 - 0.40 | 0.00 - 1.50 | 0.00 - 0.60 | 0.00 - 0.55 | 0.00 - 1.20 | 0.00 - 1.50 | 0.00 - 0.50 | 0.00 - 0.80 | 0.00 - 0.35 | 0.00 - 0.30 | 0.00 - 0.40 | 0.00 - 1.20 | 0.00 - 0.40 | 0.00 - 1.50 | 0.00 - 0.95 | 0.00 - 1.50 | 0.00 - 1.50 | 0.00 - 1.50 | 0.00 - 0.30 | 0.00 - 0.25 | 0.00 - 1.50 | 0.00 - 1.50 | 0.00 - 0.40 | 0.00 - 1.50 | 0.00 - 1.50
Clasf SUCS : |  | GW - GC | GM - GC | GM - GC | GM | SM - SC | SM | SC | GP - GM | SC | SC | SM | SM | GP - GM | GC | SC | GC | GC | GM | GC | GM | GC | GM-GC | SC | GC | SC | SC | GC - GM
Clasf AASHTO : |  | A-2-4 (0) | A-1-b (0) | A-1-b (0) | A-1-b (0) | A-1-b (0) | A-1-b (0) | A-2-4 (0) | A-1-a (0) | A-6 (1) | A-2-4 (0) | A-2-4 (0) | A-1-b (0) | A-1-a (0) | A-2-6 (0) | A-2-4 (0) | A-2-6 (0) | A-2-4 (0) | A-1-a (0) | A-2-4 (0) | A-1-b (0) | A-2-4 (0) | A-1-b (0) | A-2-4 (0) | A-2-4 (0) | A-2-6 (0) | A-2-4 (0) | A-4 (1)
BOLONERIA | : | >5" 25% | >5" 45% |  | >5" 35% |  |  |  | >5" 60% | [7 empty] | >5" 60% | [7 empty] | >5" 35% |  | >5" 20% | >5" 40%
C.B.R : | [7 empty] | 12.9% | [9 empty] | 35.5% | [6 empty] | 20%
Densidad Maxima : | [7 empty] | 2.005 | [9 empty] | 2.233 | [6 empty] | 2.133
Densidad Natural : | [7 empty] | 1.8 | [9 empty] | 2 | [6 empty] | 1.92
% de compactación : | [7 empty] | 89.78% | [9 empty] | 89.57% | [6 empty] | 90.01%
MUESTRA |  |  |  | M2 |  | M2 | M2 | M2 |  | M2 | M2 | M2 | M2 | M2 | M2 | M2 |  | M2 |  |  |  | M2 | M2 |  |  | M2
Profundidad (m) : |  |  |  | 0.40 - 1.50 |  | 0.60 - 1.50 | 0.55 - 1.50 | 1.20 - 1.50 |  | 0.50 - 0.80 | 0.80 - 1.50 | 0.35 - 0.80 | 0.30 - 1.50 | 0.40 - 1.50 | 1.20 - 1.50 | 0.40 - 1.50 |  | 0.95 - 1.50 |  |  |  | 0.30 - 1.50 | 0.25 - 1.50 |  |  | 0.40 - 1.50
Clasf SUCS : |  |  |  | Roca |  | Roca | Roca | Roca |  | SP - SM | Bolonería | SC | SM | SC | Bolonería | GC |  | Bolonería |  |  |  | Roca | GP-GC |  |  | Bolonería
Clasf AASHTO : |  |  |  | Roca |  | Roca | Roca | Roca |  | A-1-b (0) | Bolonería | A-2-6 (0) | A-2-4 (0) | A-2-4 (0) | Bolonería | A-2-6 (1) |  | Bolonería |  |  |  | Roca | A-2-4 (0) |  |  | Bolonería
BOLONERIA | : | [9 empty] | >5" 30% |  | >5" 40% | >5" 40% |  | >5" 45% |  | >5" 60% |  |  |  |  | >5" 40% |  |  | >5" 60%
C.B.R :
Densidad Maxima :
Densidad Natural :
% de compactación :
MUESTRA | [9 empty] | M3 |  | M3
Profundidad : | [9 empty] | 0.80 - 1.50 |  | 0.80 - 1.50
Clasf SUCS : | [9 empty] | SC |  | SM - SC
Clasf AASHTO : | [9 empty] | A-2-4 (0) |  | A-2-4 (0)
BOLONERIA | :
C.B.R :
Densidad Maxima :
Densidad Natural :
% de compactación :
| 0.2 | [27 empty] | 0.2
| 0.4 | [27 empty] | 0.4
| 0.6 | [27 empty] | 0.6
| 0.8 | [27 empty] | 0.8
| 1 | [27 empty] | 1
| 1.2 | [27 empty] | 1.2
| 1.4 | [27 empty] | 1.4
| 1.5 | [27 empty] | 1.5
Nº Calicata : |  | 55 | 56 | 57 | 58 | 59 | 60 | 61 | 62 | 63 | 64 | 65 | 66 | 67 | 68 | 69 | 70 | 71 | 72 | 73 | 74 | 75 | 76 | 77 | 78 | 79 | 80 | 81
MUESTRA |  | M1 | M1 | M1 | M1 | M1 | M1 | M1 | M1 | M1 | M1 | M1 | M1 | M1 | M1 | M1 | M1 | M1 | M1 | M1 | M1 | M1 | M1 | M1 | M1 | M1 | M1 | M1
Progresiva : |  | 71340 | 71570 | 71700 | 71950 | 72160 | 72360 | 72520 | 72660 | 72770 | 72820 | 72970 | 73230 | 73500 | 73750 | 73965 | 74190 | 74600 | 74850 | 75120 | 75400 | 75620 | 75870 | 76150 | 76400 | 76640 | 76860 | 77090
Profundidad : |  | 0.00 - 1.50 | 0.00 - 1.50 | 0.00 - 0.20 | 0.00 - 1.50 | 0.00 - 1.50 | 0.00 - 1.50 | 0.00 - 1.50 | 0.00 - 1.50 | 0.00 - 1.50 | 0.00 - 1.50 | 0.00 - 1.50 | 0.00 - 1.50 | 0.00 - 1.50 | 0.00 - 1.50 | 0.00 - 0.60 | 0.00 - 1.50 | 0.00 - 1.50 | 0.00 - 1.00 | 0.00 - 1.50 | 0.00 - 1.50 | 0.00 - 1.50 | 0.00 - 0.20 | 0.00 - 1.50 | 0.00 - 0.85 | 0.00 - 1.50 | 0.00 - 1.50 | 0.00 - 1.50
Clasf SUCS : |  | GC | GC | SM | GM-GC | GC | SC | GC | GC | GC | GC | SC | GC | GC | GC | GC | GP-GM | GC | GC | SC | GC | GC | GC | SC | GC | GC | SC | GC
Clasf AASHTO : |  | A-2-4 (0) | A-2-4 (0) | A-1-b (0) | A-1-b (0) | A-2-4 (0) | A-2-4 (0) | A-2-6 (0) | A-2-6 (0) | A-6 (1) | A-2-6 (1) | A-2-6 (0) | A-2-6 (1) | A-6 (1) | A-2-6 (0) | A-2-4 (0) | A-1-a (0) | A-2-6 (1) | A-6 (2) | A-2-6 (1) | A-2-6 (1) | A-2-6 (0) | A-2-6 (0) | A-2-7 (1) | A-2-4 (0) | A-2-6 (0) | A-2-6 (1) | A-2-4 (0)
Bolonería |  | >5" 40% | >5" 40% |  | >5" 35% | >8" 45% | >10" 40% | >10" 15% | >8" 40% | >10" 20% | >10" 25% | >10" 15% | >5" 30% | >15" 20% | >20" 25% | >15" 25% | >10" 25% | >20" 35% |  | >5" 25% | >5" 45% | >5" 45% |  |  |  | >5" 20% | >5" 30% | >5" 40%
C.B.R : | [8 empty] | 25.7% | [8 empty] | 33% | [9 empty] | 20%
Densidad Maxima : | [8 empty] | 2.119 | [8 empty] | 2.121 | [9 empty] | 2.214
Densidad Natural : | [8 empty] | 1.93 | [8 empty] | 1.85 | [9 empty] | 1.96
% de compactación : | [8 empty] | 91.08% | [8 empty] | 87.22% | [9 empty] | 88.53%
MUESTRA |  |  |  | M2 | [11 empty] | M2 |  |  | M2 |  |  |  | M2 |  | M2
Profundidad : |  |  |  | 0.20 - 1.50 | [11 empty] | 0.60 - 1.50 |  |  | 1.00 - 1.50 |  |  |  | 020 - 1.50 |  | 0.85 - 1.50
Clasf SUCS : |  |  |  | GC | [11 empty] | Boloneria |  |  | Boloneria |  |  |  | Roca |  | Boloneria
Clasf AASHTO : |  |  |  | A-2-6 (0) | [11 empty] | Boloneria |  |  | Boloneria |  |  |  | Roca |  | Boloneria
Bolonería |  |  |  | >5" 45% | [11 empty] | >20" 70% |  |  | >20" 35% | [5 empty] | >5" 25%
C.B.R :
Densidad Maxima :
Densidad Natural :
% de compactación :
MUESTRA
Profundidad :
Clasf SUCS :
Clasf AASHTO :
Bolonería
C.B.R :
Densidad Maxima :
Densidad Natural :
% de compactación :
| 0.2 | [27 empty] | 0.2
| 0.4 | [27 empty] | 0.4
| 0.6 | [27 empty] | 0.6
| 0.8 | [27 empty] | 0.8
| 1 | [27 empty] | 1
| 1.2 | [27 empty] | 1.2
| 1.4 | [27 empty] | 1.4
| 1.5 | [27 empty] | 1.5
CUADRRO DE REFERNCIAS |  |  | GW |  | GP |  | SM |  | GM |  | SC |  | GC |  | SP |  | SW |  | CL |  | ML |  | ROCA |  | ROCA CALIZA |  | BOLONERIA |  | ML - CL
|  |  | GW-GC |  | GP-GC |  | SM-SC |  | GP-GM |  | SP-SC |  | GM-GC |  | SP-SM |  | SW-SM |  | SW-SC
SM-SC
SM-SC
SW-SM
GC
GC
SC
SC
SC
SC
SM
SP-SM
SM-SC
SM-SC
SM
GP-GC
SM
GC
GC
SW-SC
ROCA
ROCA
ROCA
SM-SC
SC
SM
GM
GP-GM
SC
SM
SM
SM
SM-SC
SC
GW-GC
GM-GC
GM-GC
ROCA
ROCA
ROCA
ROCA
GM
SM-SC
SM
SC
GP-GM
SP-SM
SC
SC
SC
SM
SC
SM-SC
SM
SM
GP-GM
SC
GC
SC
GC
GC
GC
GM
GC
GM
GC
ROCA
GM-GC
GP-GC
SC
GC
GC
SC
SC
GC-GM
GC
GC
GC
SM
GM-GC
GC
SC
GC
GC
GC
GC
SC
GC
GC
GC
GC
GP-GM
GC
GC
SC
GC
GC
GC
ROCA
SC
GC
GC
SC
GC
SC
GC
GC
GC
GC
GC
GC
GC
GC
GC
GC
GC
GC

## PERFIL CALICATA (108 AL 154)
PERFIL ESTRATIGRAFICO
Nº CALICATA |  | 82 | 83 | 84 | 85 | 86 | 87 | 88 | 89 | 90 | 91 | 92 | 93 | 94 | 95 | 96 | 97 | 98 | 99 | 100 | 101 | 102 | 103 | 104 | 105 | 106 | 107 | 108
MUESTRA |  | M1 | M1 | M1 | M1 | M1 | M1 | M1 | M1 | M1 | M1 | M1 | M1 | M1 | M1 | M1 | M1 | M1 | M1 | M1 | M1 | M1 | M1 | M1 | M1 | M1 | M1 | M1
PROGRESIVA |  | 77440 | 77660 | 77940 | 78200 | 78400 | 78880 | 79000 | 79250 | 79465 | 79700 | 79970 | 80215 | 80460 | 80700 | 80980 | 81230 | 81550 | 81720 | 82060 | 82260 | 82560 | 82875 | 83160 | 83415 | 83660 | 83840 | 84050
Profundidad (m) |  | 0.00 - 1.50 | 0.00 - 0.90 | 0.00 - 0.90 | 0.00 - 1.50 | 0.00 - 1.50 | 0.00 - 1.50 | 0.00 - 1.50 | 0.00 - 0.90 | 0.00 - 0.90 | 0.00 - 1.50 | 0.00 - 0.50 | 0.00 - 1.50 | 0.00 - 1.50 | 0.00 - 0.50 | 0.00 - 1.50 | 0.00 - 0.60 | 0.00 - 0.30 | 0.00 - 1.50 | 0.00 - 1.50 | 0.00 - 1.50 | 0.00 - 0.50 | 0.00 - 1.50 | 0.00 - 1.50 | 0.00 - 1.50 | 0.00 - 1.50 | 0.00 - 1.50 | 0.00 - 1.50
Clasf SUCS |  | GC | GC | SC | CL | SC | GC | SC | GC | GC | GC | GP-GM | GP-GC | GC | GC | GC | GC | GC | SC | GC | GC | GC | CL | SC | SC | SC | GC | GM
Clasf ASSHTO |  | A-2-6 (1) | A-2-6 (0) | A-2-6 (1) | A-6 (5) | A-2-6 (1) | A-2-6 (1) | A-2-6 (0) | A-2-6 (1) | A-2-6 (1) | A-2-6 (1) | A-1-a (0) | A-2-4 (0) | A-2-6 (0) | A-2-4 (0) | A-2-4 (0) | A-2-6 (0) | A-2-4 (0) | A-6 (1) | A-7-6 (4) | A-2-4 (0) | A-2-6 (0) | A-6 (5) | A-6 (1) | A-4 (2) | A-2-6 (0) | A-2-4 (0) | A-1-b (0)
Bolonería |  | >5" 30% |  | >5" 45% | >5" 15% |  | >5" 20% | [6 empty] | >10" 30% |  | >8" 25% |  |  |  | >8" 30% | >8" 35% |  |  | >8" 30% | >8" 25% | >8" 30% | >8" 35% | >5" 35%
C.B.R | [10 empty] | 24.2% | [8 empty] | 13.6%
Densidad Maxima | [10 empty] | 2.182 | [8 empty] | 2.047
Densidad Natural | [10 empty] | 1.96 | [8 empty] | 1.9164
% de compactación | [10 empty] | 89.83% | [8 empty] | 93.62%
MUESTRA |  |  | M2 | M2 |  |  |  |  | M2 | M2 |  | M2 |  |  | M2 |  | M2 | M2 |  |  |  | M2
Profundidad |  |  | 0.90 - 1.50 | 0.90 - 1.50 |  |  |  |  | 0.90 - 1.50 | 0.90 - 1.50 |  | 0.50 - 1.50 |  |  | 0.50 - 1.50 |  | 0.60 - 1.50 | 0.30 - 1.50 |  |  |  | 0.50 - 1.50
Clasf SUCS |  |  | Bolonería | Roca |  |  |  |  | Roca | Roca |  | Roca |  |  | Roca |  | Roca | GM |  |  |  | Roca
Clasf ASSHTO |  |  | Bolonería | Roca |  |  |  |  | Roca | Roca |  | Roca |  |  | Roca |  | Roca | A-2-5 (0) |  |  |  | Roca
Bolonería |  |  | >5" 40%
C.B.R
Densidad Maxima
Densidad Natural
% de compactación
MUESTRA
Profundidad (m)
Clasf SUCS
Clasf ASSHTO
Bolonería
C.B.R
Densidad Maxima
Densidad Natural
% de compactación
0.1
| 0.2 | [27 empty] | 0.2
| 0.4 | [27 empty] | 0.4
| 0.6 | [27 empty] | 0.6
| 0.8 | [27 empty] | 0.8
| 1 | [27 empty] | 1
| 1.2 | [27 empty] | 1.2
| 1.4 | [27 empty] | 1.4
| 1.5 | [27 empty] | 1.5
Nº CALICATA |  | 109 | 110 | 111 | 112 | 113 | 114 | 115 | 116 | 117 | 118 | 119 | 120 | 121 | 122 | 123 | 124 | 125 | 126 | 127 | 128 | 129 | 130 | 131 | 132 | 133 | 134 | 135
MUESTRA |  | M1 | M1 | M1 | M1 | M1 | M1 | M1 | M1 | M1 | M1 | M1 | M1 | M1 | M1 | M1 | M1 | M1 | M1 | M1 | M1 | M1 | M1 | M1 | M1 | M1 | M1 | M1
PROGRESIVA |  | 84300 | 84590 | 84870 | 85100 | 85350 | 85600 | 86060 | 86290 | 86510 | 86820 | 87000 | 87250 | 87500 | 87750 | 88000 | 88250 | 88500 | 88750 | 89000 | 89250 | 89500 | 89750 | 90000 | 90250 | 90500 | 90750 | 91000
Profundidad (m) |  | 0.00 - 0.70 | 0.00 - 0.25 | 0.00 - 0.90 | 0.00 - 1.22 | 0.00 - 0.90 | 0.00 - 1.50 | 0.00 - 1.50 | 0.00 - 1.50 | 0.00 - 1.10 | 0.00 - 1.50 | 0.00 - 1.50 | 0.00 - 0.70 | 0.00 - 1.50 | 0.00 - 1.50 | 0.00 - 1.50 | 0.00 - 1.50 | 0.00 - 1.50 | 0.00 - 1.50 | 0.00 - 1.50 | 0.00 - 1.50 | 0.00 - 1.50 | 0.00 - 1.50 | 0.00 - 1.50 | 0.00 - 1.50 | 0.00 - 1.50 | 0.00 - 1.50 | 0.00 - 0.25
Clasf SUCS |  | GM | GC | GC | GC | CL | GC | GC | GC | CL | SC | GC | SM | CL | CL | CL | CL | GC | SC | SC | GC | CL | GC | SC | SC | CL | SC | GC
Clasf AASHTO |  | A-1-b (0) | A-2-6 (0) | A-2-4 (0) | A-2-6 (0) | A-6 (4) | A-6 (1) | A-2-6 (0) | A-6 (2) | A-6 (5) | A-2-4 (0) | A-6 (3) | A-2-4 (0) | A-6 (7) | A-7-6 (11) | A-6 (6) | A-4 (4) | A-6 (3) | A-6 (4) | A-4 (3) | A-2-7 (1) | A-6 (5) | A-7-6 (2) | A-6 (3) | A-6 (2) | A-6 (8) | A-2-6 (1) | A-6 (3)
Bolonería | [13 empty] | >10" 15% |  |  | >10" 35% | >10" 35% | >6" 35% |  |  |  | >10" 15% | >15" 30% | >10" 25%
C.B.R |  |  |  | 15.2% | [5 empty] | 12% | [9 empty] | 13%
Densidad Maxima |  |  |  | 2.089 | [5 empty] | 2.117 | [9 empty] | 2.11
Densidad Natural |  |  |  | 1.85 | [5 empty] | 1.82 | [9 empty] | 1.83
% de compactación |  |  |  | 88.56% | [5 empty] | 85.97% | [9 empty] | 86.73%
MUESTRA |  | M2 | M2 | M2 | M2 | M2 |  |  |  | M2 |  |  | M2 | [14 empty] | M2
Profundidad (m) |  | 0.70 - 1.50 | 0.25 - 0.90 | 0.90 - 1.50 | 1.22 - 1.50 | 0.90 - 1.50 |  |  |  | 1.10 - 1.50 |  |  | 0.70 - 1.50 | [14 empty] | 0.25 - 1.50
Clasf SUCS |  | Roca | GM | Roca | GC | Roca |  |  |  | Bolonería |  |  | Roca | [14 empty] | SC
Clasf AASHTO |  | Roca | A-1-b (0) | Roca | A-2-6 (0) | Roca |  |  |  | Bolonería |  |  | Roca | [14 empty] | A-6 (3)
Bolonería | [27 empty] | >10" 40%
C.B.R
Densidad Maxima
Densidad Natural
% de compactación
MUESTRA
Profundidad (m) |  |  | 0.90 - 1.50
Clasf SUCS |  |  | Roca
Clasf AASHTO |  |  | Roca
Bolonería
C.B.R
Densidad Maxima
Densidad Natural
% de compactación
| 0.2 | [27 empty] | 0.2
| 0.4 | [27 empty] | 0.4
| 0.6 | [27 empty] | 0.6
| 0.8 | [27 empty] | 0.8
| 1 | [27 empty] | 1
| 1.2 | [27 empty] | 1.2
| 1.4 | [27 empty] | 1.4
| 1.5 | [27 empty] | 1.5
Nº CALICATA |  | 136 | 137 | 138 | 139 | 140 | 141 | 142 | 143 | 144 | 145 | 146 | 147 | 148 | 149 | 150 | 151 | 152 | 153 | 154
MUESTRA |  | M1 | M1 | M1 | M1 | M1 | M1 | M1 | M1 | M1 | M1 | M1 | M1 | M1 | M1 | M1 | M1 | M1 | M1 | M1
PROGRESIVA |  | 91250 | 91+500 | 91+750 | 92+000 | 92+250 | 92+500 | 92+750 | 93+000 | 93+250 | 93+500 | 93+750 | 94+000 | 94+250 | 94+500 | 94+750 | 95+000 | 95+250 | 95+500 | 95+750
Profundidad (m) |  | 0.00 - 1.50 | 0.00 - 1.50 | 0.00 - 1.50 | 0.00 - 1.50 | 0.00 - 1.50 | 0.00 - 1.50 | 0.00 - 1.50 | 0.00 - 1.50 | 0.00 - 1.50 | 0.00 - 1.50 | 0.00 - 1.50 | 0.00 - 0.55 | 0.00 - 0.90 | 0.00 - 1.50 | 0.00 - 1.10 | 0.00 - 0.80 | 0.00 - 1.50 | 0.00 - 1.50 | 0.00 - 1.50
Clasf SUCS |  | GM - GC | GC | SC | CL | CL | SC | CL | CL | SC | GC | CL | CL | CL | SC | GC | GC | CL | SW - SC | SC
Clasf AASHTO |  | A-4 (1) | A-2-4 (0) | A-4 (3) | A-6 (4) | A-6 (5) | A-6 (2) | A-7-6 (8) | A-7-6 (7) | A-2-4 (0) | A-4 (0) | A-6 (9) | A-6 (5) | A-6 (4) | A-6 (2) | A-2-6 (0) | A-6 (2) | A-6 (7) | A-1-a (0) | A-2-6 (0)
Bolonería |  | >10" 20% | >20" 20% |  |  | >8" 35% |  | >10" 25% |  | >8" 40% | >8" 20% | >5" 15% | [6 empty] | >15" 30% | >8" 20%
C.B.R |  |  |  |  | 10% | [7 empty] | 10.2% |  |  |  |  | 10.9%
Densidad Maxima |  |  |  |  | 2.067 | [7 empty] | 2.057 |  |  |  |  | 2.005
Densidad Natural |  |  |  |  | 1.78 | [7 empty] | 1.83 |  |  |  |  | 1.8
% de compactación |  |  |  |  | 86.12% | [7 empty] | 88.96% |  |  |  |  | 89.78%
MUESTRA | [12 empty] | M2 | M2 |  | M2 | M2
Profundidad (m) | [12 empty] | 0.55 - 1.50 | 0.90 - 1.50 |  | 1.10 - 1.50 | 0.80 - 1.50
Clasf SUCS | [12 empty] | CL | Bolonería |  | Roca | Roca
Clasf AASHTO | [12 empty] | A-6 (6) | Bolonería |  | Roca | Roca
Bolonería
C.B.R
Densidad Maxima
Densidad Natural
% de compactación
MUESTRA
Profundidad (m)
Clasf SUCS
Clasf AASHTO
Bolonería
C.B.R
Densidad Maxima
Densidad Natural
% de compactación
0.2
0.4
0.6
0.8
1
1.2
1.4
1.5
CUADRRO DE REFERNCIAS |  |  | GW |  | GP |  | SM |  | GM |  | SC |  | GC |  | SP |  | SW |  | CL |  | ML |  | ROCA |  | ROCA CALIZA |  | BOLONERIA |  | BLOQUES
|  |  | GW-GC |  | GP-GC |  | SM-SC |  | GP-GM |  | SP-SC |  | GM-GC |  | SP-SM |  | SW-SM |  | SW-SC
GP-GM
GC
GC
SC
CL
ROCA
SC
GC
SC
GC
GC
GC
GC
ROCA
ROCA
ROCA
ROCA
GP-GC
CALIZA
GC
GC
GC
GC
GM
SC
GC
GC
GC
ROCA
CL
SC
SC
SC
GC
GM
GM
GM
ROCA
ROCA
ROCA
ROCA
ROCA
GC
GC
CL
GC
GC
GC
GC
GC
CL
SC
GC
SM
CL
CL
CL
CL
CL
CL
CL
CL
CL
CL
SC
SC
SC
GC
GC
SC
SC
SC
GM-GC
GC
SC
CL
CL
CL
SC
CL
GC
SC
SC
GC
GC
ROCA
ROCA
SW-SC
SC
CL
GC
GC

## Hoja2
PROGRESIVA |  | 56000 | 56250 | 56500 | 56750 | 57000
0.2
0.4
0.6
0.8
1
1.2
1.4
1.5
|  |  | GW |  | GP |  | SM | GM | SC
|  |  | GC |  | SP |  | SW
ROCA
CL
PT
0 0 0
0 0 0 0
0 0 0 0 0 0 0
0 0 0