## TII, CBR QDA. SECA
Estudio de Mantenimiento Periódico de la Carretera:
Pontón Quebrada Seca – Puente Santa, Ruta 1N
CONSORCIO
COSTA DULCE II
| ESTUDIO DE MANTENIMIENTO PERIODICO |  |  |  |  | Ing. Responsable: Lucía Saez Alvan
| DE LA CARRETERA: PONTON QUEBRADA SECA - PUENTE SANTA |  |  |  |  | Técnico: José Torres Román
KM. 330+800 - KM. 448+936
DETERMINACION DEL VALOR RELATIVO DE SOPORTE
MTC E 132 - {ASTM D - 1883}
| CANTERA | QDA. SECA
| UBICACIÓN (Km.) | 330180
| Humedad Optima | ( % ) | 4.363631
| Máxima Densidad Seca | (g/cm3) | 2.189145
| Nº de Golpes |  | 56 |  | 25 |  | 12
| Energía de Compactación | Kg-cm/cm3 | Modificada |  | Intermedia |  | Standard
|  |  | Em = 27,7 |  | Ei = 13,3 |  | Es = 6,10
| N° de Molde |  | 10 |  | 11 |  | 12
| Peso Sh+ Peso Molde | ( g ) | 9385.3319 |  | 8945.005 |  | 7760.94
| Peso Molde | ( g ) | 4285 |  | 4145 |  | 3290
| Peso Sh | ( g ) | 5100.3319 |  | 4800.005 |  | 4470.94
| Densidad Suelo Humedo | (g/cm3) | 2.292 |  | 2.157 |  | 2.009
DETERMINACION DEL CONTENIDO DE HUMEDAD
| N° de recipiente |  | P-8 | P-9 | R-1 | R-2 | R-3 | A-2
| PesoSh + Peso recipiente | ( g ) | 522.502 | 544.4254 | 534.39495 | 512.72294 | 493.22688 | 509.54267
| PesoSs + Peso recipiente | ( g ) | 504.7 | 525.1 | 516.7 | 495.4 | 476.4 | 494
| Peso del Agua | ( g ) | 17.802 | 19.3254 | 17.69495 | 17.32294 | 16.82688 | 15.54267
| Peso recipiente | ( g ) | 109.1 | 109.5 | 127.8 | 100.8 | 100.8 | 131.7
| Peso Ss | ( g ) | 395.6 | 415.6 | 388.9 | 394.6 | 375.6 | 362.3
| Humedad | ( % ) | 4.5 | 4.65 | 4.55 | 4.39 | 4.48 | 4.29
| Humedad Promedio | ( % ) | 4.575 |  | 4.47 |  | 4.385
| Densidad Suelo Seco | (g/cm3) | 2.192 |  | 2.065 |  | 1.925
| Fecha y Hora | DETERMINACION DE LA EXPANSION
| 2008-11-05 09:30 | ( mm ) | 0 |  | 0 |  | 0
| 2008-11-06 09:30 | ( mm ) | 0 |  | 0 |  | 0
| 2008-11-07 09:30 | ( mm ) | 0 |  | 0 |  | 0
| 2008-11-08 09:30 | ( mm ) | 0 |  | 0 |  | 0
| 2008-11-09 09:30 | ( mm ) | 0 |  | 0 |  | 0
| Expansión (%) |  | 0 |  | 0 |  | 0
DETERMINACION DEL CONTENIDO DE HUMEDAD DE ABSORCION
| Peso Shemb + Ppl + Pmolde | ( g ) | 11999 |  | 12130 |  | 12309
| Ppl + Pmolde | ( g ) | 6885 |  | 7295 |  | 7790
| Peso Shemb | ( g ) | 5114 |  | 4835 |  | 4519
| Peso Sh | ( g ) | 5100.3319 |  | 4800.005 |  | 4470.94
| Agua absorbida | ( g ) | 13.6681 |  | 34.99526 |  | 48.05997
| Peso Suelo seco | ( g ) | 4877 |  | 4595 |  | 4283
| Humedad Absorbida | ( % ) | 0.3 |  | 0.8 |  | 1.1
DETERMINACION DEL VALOR RELATIVO DE SOPORTE
| Penetración (mm.) |  | Lectura dial | Carga ( Kg ) | Lectura dial | Carga ( Kg ) | Lectura dial | Carga ( Kg )
| 0 |  | 0 | 0 | 0 | 0 | 0 | 0
| 0.5 |  | 67.85118 | 198.5092 | 55.00281 | 163.8043 | 18 | 63.85555
| 1 |  | 152.173 | 426.2718 | 103.678 | 295.2814 | 46 | 139.4867
| 1.5 |  | 264.3043 | 729.1513 | 165.1773 | 461.398 | 84 | 242.129
| 2 |  | 350.6524 | 962.387 | 223.9442 | 620.1339 | 129 | 363.679
| 2.5 |  | 475.138 | 1298.637 | 284.4526 | 783.5741 | 175 | 487.9302
| 3 |  | 585.9 | 1597.817 | 364.5472 | 999.9186 | 218 | 604.078
| 3.5 |  | 653.7668 | 1781.133 | 407.7964 | 1116.739 | 266 | 733.7314
| 4 |  | 743.6478 | 2023.912 | 429.4835 | 1175.319 | 315 | 866.0859
| 4.5 |  | 781.4226 | 2125.946 | 469.9595 | 1284.649 | 361 | 990.3371
| 5 |  | 864.9912 | 2351.674 | 505.5834 | 1380.873 | 410 | 1122.692
Estudio de Mantenimiento Periódico de la Carretera:
Pontón Quebrada Seca – Puente Santa, Ruta 1N
CONSORCIO
COSTA DULCE II
DETERMINACION DEL VALOR RELATIVO DE SOPORTE
MTC E 132 - {ASTM D - 1883}
ESTUDIO DE MANTENIMIENTO PERIODICO
DE LA CARRETERA: PONTON QUEBRADA SECA - PUENTE SANTA
KM. 330+800 - KM. 448+936
LONGITUD: 118.136 KM.
[6 empty] | CANTERA |  | QDA. SECA
[6 empty] | UBICACIÓN (Km.) |  | 330180
[6 empty] | MUESTRA |  | M - 01
[6 empty] | CALICATA |  | C - 1
ENERGIA de COMPACTACION
[7 empty] | Es | Ei | Em
[6 empty] | N° golpes | 12 | 25 | 56 | densidad al 95% | 2.079687
[6 empty] | DENS. SECA | 1.925 | 2.065 | 2.192 | densidad100% | 2.189145
[6 empty] | C.B.R. | 35.32946 | 58.96164 | 94.99609 | x2 | 430.47
[10 empty] | x | -1548.8
[10 empty] | cte | 1421.5
[6 empty] | VALOR RELATIVO de SOPORTE C.B.R. |  |  |  | CBR al 95 % MDS | 62.30583
[10 empty] | CBR al 100 % MDS | 93.91754
[6 empty] | Al 95 % de M.D.S. |  | 62.30583
[6 empty] | Al 100 % de M.D.S. |  | 93.91754 |  | X | Y
[10 empty] | 2.079687 | 0
[10 empty] | 2.079687 | 62.30583
[10 empty] | 2.189145 | 0
[10 empty] | 2.189145 | 93.91754
[10 empty] | 2.189145 | 93.91754 | 2.079687 | 62.30583
[10 empty] | 2.169145 | 93.91754 | 2.059687 | 62.30583
[10 empty] | 2.149145 | 93.91754 | 2.039687 | 62.30583
[10 empty] | 2.129145 | 93.91754 | 2.019687 | 62.30583
[10 empty] | 2.109145 | 93.91754 | 1.999687 | 62.30583
[10 empty] | 2.089145 | 93.91754 | 1.979687 | 62.30583
[10 empty] | 2.069145 | 93.91754 | 1.959687 | 62.30583
[10 empty] | 2.049145 | 93.91754 | 1.939687 | 62.30583
[10 empty] | 2.029145 | 93.91754 | 1.919687 | 62.30583
[10 empty] | 2.009145 | 93.91754 | 1.899687 | 62.30583
[10 empty] | 1.989145 | 93.91754 | 1.879687 | 62.30583
[10 empty] | 1.969145 | 93.91754 | 1.859687 | 62.30583
[10 empty] | 1.949145 | 93.91754 | 1.839687 | 62.30583
[10 empty] | 1.929145 | 93.91754 | 1.819687 | 62.30583
[10 empty] | 1.909145 | 93.91754 | 1.799687 | 62.30583
[10 empty] | 1.889145 | 93.91754 | 1.779687 | 62.30583
[10 empty] | 1.869145 | 93.91754 | 1.759687 | 62.30583
[10 empty] | 1.849145 | 93.91754 | 1.739687 | 62.30583
[10 empty] | 1.829145 | 93.91754 | 1.719687 | 62.30583
[10 empty] | 1.809145 | 93.91754 | 1.699687 | 62.30583
[10 empty] | 1.789145 | 93.91754 | 1.679687 | 62.30583
[12 empty] | 1.659687 | 62.30583
[12 empty] | 1.639687 | 62.30583
[12 empty] | 1.619687 | 62.30583
[12 empty] | 1.599687 | 62.30583
[12 empty] | 1.579687 | 62.30583
[12 empty] | 1.559687 | 62.30583
[12 empty] | 1.539687 | 62.30583
[12 empty] | 1.519687 | 62.30583
[12 empty] | 1.499687 | 62.30583
[12 empty] | 1.599687 | 62.30583
[12 empty] | 1.579687 | 62.30583
[12 empty] | 1.559687 | 62.30583
[12 empty] | 1.539687 | 62.30583
[12 empty] | 1.519687 | 62.30583
[12 empty] | 1.499687 | 62.30583
[12 empty] | 1.479687 | 62.30583
[12 empty] | 1.459687 | 62.30583
[12 empty] | 1.439687 | 62.30583
[12 empty] | 1.419687 | 62.30583
[12 empty] | 1.399687 | 62.30583
[12 empty] | 1.379687 | 62.30583
[12 empty] | 1.359687 | 62.30583
[12 empty] | 1.339687 | 62.30583
[12 empty] | 1.319687 | 62.30583
[12 empty] | 1.299687 | 62.30583
[12 empty] | 1.279687 | 62.30583
[12 empty] | 1.259687 | 62.30583
[12 empty] | 1.239687 | 62.30583
[12 empty] | 1.219687 | 62.30583
[12 empty] | 1.199687 | 62.30583
[12 empty] | 1.179687 | 62.30583
[12 empty] | 1.159687 | 62.30583
[12 empty] | 1.139687 | 62.30583
[12 empty] | 1.119687 | 62.30583
[12 empty] | 1.099687 | 62.30583
[12 empty] | 1.079687 | 62.30583
[12 empty] | 1.059687 | 62.30583
[12 empty] | 1.039687 | 62.30583
[12 empty] | 1.019687 | 62.30583
[12 empty] | 0.9996875 | 62.30583
[12 empty] | 0.9796875 | 62.30583
[12 empty] | 0.9596875 | 62.30583
[12 empty] | 0.9396875 | 62.30583
[12 empty] | 0.9196875 | 62.30583
[12 empty] | 0.8996875 | 62.30583
[12 empty] | 0.8796875 | 62.30583
[12 empty] | 0.8596875 | 62.30583
[12 empty] | 0.8396875 | 62.30583
[12 empty] | 0.8196875 | 62.30583
[12 empty] | 0.7996875 | 62.30583
[12 empty] | 0.7796875 | 62.30583
[12 empty] | 0.7596875 | 62.30583
[12 empty] | 0.7396875 | 62.30583
[12 empty] | 0.7196875 | 62.30583
[12 empty] | 0.6996875 | 62.30583
[12 empty] | 0.6796875 | 62.30583
[12 empty] | 0.6596875 | 62.30583
[12 empty] | 0.6396875 | 62.30583
[12 empty] | 0.6196875 | 62.30583
[12 empty] | 0.5996875 | 62.30583
[12 empty] | 0.5796875 | 62.30583
[12 empty] | 0.5596875 | 62.30583
[12 empty] | 0.5396875 | 62.30583
[12 empty] | 0.5196875 | 62.30583
[12 empty] | 0.4996875 | 62.30583
62.30583
CBR al 100% de MDS
93.9 %
CBR al 95% de MDS
62.3 %
Energía Modificada
Em = 27,7 Kg-cm/cm3.
Energía Intermedia
Ei = 13,3 Kg-cm/cm3.
Energía Standard
Es = 6,10 Kg-cm/cm3.