## 01
Estudio de Mantenimiento Periódico de la Carretera:
Pontón Quebrada Seca – Puente Santa, Ruta 1N
CONSORCIO
COSTA DULCE II
[5 empty] | CANTERA | QUEBRADA SECA
[5 empty] | UBICACIÓN | 330180
PRESENTACIÓN |  | : Sacos de Polietileno |  |  | MUESTRA | M - 01
CONDICIÓN DE LA MUESTRA |  | : Ensayo realizado con material Triturado en Laboratorio
[5 empty] | INGENIERO RESPONSABLE |  | : Lucía Saez Alvan
[5 empty] | TECNICO LABORATORISTA |  | : José Torres Román
PORCENTAJE DE CARAS FRACTURADAS EN LOS AGREGADOS
MTC E 210 { ASTM D - 5821 }
Con Una Cara de Fractura
| Tamaño del Agregado |  | A | B | C | D | E
| Pasa | Retenido | (g) | (g) | {(B / A)*100} | ( % ) | (C x D)
| 2" | 1 / 1/2" |  | 0 |  | 0 | 0
| 1 / 1/2" | 1" | 2000 | 921.3 | 0.46065 | 37.5168 | 17.2821
| 1" | 3 / 4 " | 1500 | 640.3 | 0.42687 | 17.5513 | 7.492
| 3 / 4 " | 1/2" | 1200 | 432.6 | 0.3605 | 25.1581 | 9.0695
| 1/2" | 3 / 8" | 300 | 150.3 | 0.501 | 19.7739 | 9.9067
| Total |  | 5000 | 2144.5 | 1.749 | 100 | 43.7504
| Porcentaje de Partículas con una Cara Fracturada {Total E / Total D} | [5 empty] | 43.75%
Con Dos Caras de Fractura
| Tamaño del Agregado |  | A | B | C | D | E
| Pasa | Retenido | (g) | (g) | {(B / A)*100} | ( % ) | (C x D)
| 2" | 1 / 1/2" |  | 0 |  | 0 | 0
| 1 / 1/2" | 1" | 2000 | 998.6 | 0.4993 | 37.5168 | 18.7321
| 1" | 3 / 4 " | 1500 | 801.3 | 0.5342 | 17.5513 | 9.3759
| 3 / 4 " | 1/2" | 1200 | 645.3 | 0.53775 | 25.1581 | 13.5288
| 1/2" | 3 / 8" | 300 | 142.3 | 0.47433 | 19.7739 | 9.3794
| Total |  | 5000 | 2587.5 | 2.0456 | 100 | 51.0162
| Porcentaje de Partículas con dos o mas Caras de Fractura {Total E / Total D} | [5 empty] | 51.02%
| Partículas con una ó mas caras de Fractura | [5 empty] | 94.77%
Resultados
94.7665
51.0162
| A | Peso de la Muestra
| B | Peso del material con caras de Fractura
| C | Porcentaje de Caras Fracturadas
| D | Porcentaje Retenido, Gradación Original
| E | Promedio de Caras de Fractura
CARAS DE FRACTURA =
ESTUDIO DE MANTENIMIENTO PERIODICO DE LA CARRETERA:
PONTON QUEBRADA SECA - PUENTE SANTA
KM. 330+800 - KM. 448+936
LONGITUD: 118.136 KM.