## QUEBRADA SECA01 CH y Al
Estudio de Mantenimiento Periódico de la Carretera:
Pontón Quebrada Seca – Puente Santa, Ruta 1N
CONSORCIO
COSTA DULCE II
[9 empty] | PRESENTACIÓN |  | : Sacos de Polietileno
[9 empty] | CONDICIÓN DE LA MUESTRA |  | : Ensayo realizado con material Triturado en Laboratorio
[9 empty] | INGENIERO RESPONSABLE |  | : Lucía Saez Alvan
[9 empty] | TECNICO LABORATORISTA |  | : José Torres Román
DETERMINACION DE PARTICULAS CHATAS, ALARGADAS, ó PARTICULAS CHATAS Y ALARGADAS EN AGREGADOS GRANULARES
{ ASTM D - 4791 }
[10 empty] | Relación Dimensional |  | 1 : 5
| CANTERA |  | QUEBRADA SECA
| MUESTRA |  | M - 01
| UBICACIÓN ( Km ) |  | 330180
| MATERIAL |  | AGREGADO GRUESO |  |  | PARTÍCULAS CHATAS |  | PARTÍCULAS ALARGADAS |  | PARTÍCULAS CHATAS y ALARGADAS |  | PARTÍCULAS NI CHATAS, NI ALARGADAS
| TAMIZ | Abertura | PESO (A) | RETIENE (C) | PASA | PESO (E) | ( % ) | PESO (F) | ( % ) | PESO (G) | ( % ) | PESO (H) | ( % )
|  |  | (g) | ( % ) | ( % ) | (g) |  | (g) |  | (g) |  | (g)
| ( pulg ) | ( mm )
| 3 " | 76.2 | 0
| 2 " | 50.8 |  |  | 100 | [6 empty] | 0
| 11/2 " | 38.1 | 1734.5184 | 6.4588 | 93.5412 | 68.6041 | 0.32165 | 53.33 | 0.25004 | 49.1878 | 0.23062 | 1563.3965 | 7.3301
| 1 " | 25.4 | 7351.0541 | 27.3731 | 66.168 | 124.667 | 0.58451 | 84.2577 | 0.39505 | 64.4829 | 0.30233 | 7077.6465 | 33.1839
| 3 / 4 " | 19.05 | 3439.0018 | 12.8058 | 53.3622 | 75.4577 | 0.35379 | 56.7602 | 0.26612 | 43.4049 | 0.20351 | 3263.379 | 15.3005
| 1 / 2 " | 12.7 | 4929.4862 | 18.3559 | 35.0063 | 55.5589 | 0.26049 | 61.5505 | 0.28858 | 50.1119 | 0.23495 | 4762.265 | 22.3281
| 3 / 8 " | 8.7498 | 3874.5086 | 14.4275 | 20.5788 | 71.4632 | 0.33506 | 86.1002 | 0.40368 | 43.0501 | 0.20184 | 3673.8952 | 17.2252
| 1 / 4 " | 6.35 | 4174.8581 | 15.5459 | 5.0329
| Nº 04 | 4.76 | 1351.5728 | 5.0329
| Peso Total de la Muestra (B) |  | 26855
| Peso de la Muestra de Ensayo (D) (Retenido 3/8") |  | 21328.5691
RESULTADOS (Promedio Ponderado)
| PARTICULAS CHATAS | [5 empty] | 2
| PARTICULAS ALARGADAS | [7 empty] | 2
| PARTICULAS CHATAS Y ALARGADAS | [9 empty] | 1
Fórmulas :
Partículas Chatas / Alargadas ó Partículas Chatas y Alargadas (%)
Donde:
| A | Peso retenido en cada tamiz |  |  |  |  | F | Partículas Alargadas
| B | Peso Total de la Muestra Agregado Granular |  |  |  |  | G | Partículas Chatas y Alargadas
| C | % Retenido en la muestra total |  |  |  |  | H | Partículas ni Chatas ni Alargadas
| D | Peso de la Muestra de Ensayo (Retenido 3/8")
| E | Partículas Chatas
ESTUDIO DE MANTENIMIENTO PERIODICO DE LA CARRETERA:
PONTON QUEBRADA SECA - PUENTE SANTA
KM. 330+800 - KM. 448+936
LONGITUD: 118.136 KM.