## Qda Seca-Grava
Estudio de Mantenimiento Periódico de la Carretera:
Pontón Quebrada Seca – Puente Santa, Ruta 1N
CONSORCIO
COSTA DULCE II
FECHA DE ENSAYO |  | 2008-12-01
MUESTRAS |  | Disturbadas de Cantera
IDENTIFICACIÓN |  | Indicada
CANTIDAD |  | 50 Kg
PRESENTACIÓN |  | Sacos de Polietileno
INGENIERO RESPONSABLE |  | : Lucía Seaz Alvan
TECNICO LABORATORISTA |  | : José Torres Román
DETERMINACION DEL PESO UNITARIO DEL AGREGADO GRUESO
MTC E 203 - (ASTM C - 29)
| CANTERA |  |  | QUEBRADA SECA
| Muestra N° |  |  | 1 | 2 | 3 | 4 | 5
Unidades
| Peso del Material + Peso del Molde |  | Kg | 33.6439 | 33.6668 | 33.653 | 33.6576 | 33.6484
| Peso del Molde |  | Kg | 9.775 | 9.775 | 9.775 | 9.775 | 9.775
| Peso del Material |  | Kg | 23.8689 | 23.8918 | 23.878 | 23.8826 | 23.8734
| Volumen del Molde |  | m3 | 0.014 | 0.014 | 0.014 | 0.014 | 0.014
| Peso Unitario |  | Kg / cm3 | 1704.918 | 1706.5574 | 1705.5738 | 1705.9016 | 1705.2459
| Peso Unitario Promedio |  | Kg / cm3 | 1705.6393
ESTUDIO DE MANTENIMIENTO PERIODICO DE LA CARRETERA:
PONTON QUEBRADA SECA - PUENTE SANTA
KM. 330+800 - KM. 448+936
LONGITUD: 118.136 KM.
136700 KM.

## Qda Seca-Finos
Estudio de Mantenimiento Periódico de la Carretera:
Pontón Quebrada Seca – Puente Santa, Ruta 1N
CONSORCIO
COSTA DULCE II
FECHA DE ENSAYO |  | 2008-12-01
MUESTRAS |  | Disturbadas de Cantera
IDENTIFICACIÓN |  | Indicada
CANTIDAD |  | 50 Kg
PRESENTACIÓN |  | Sacos de Polietileno
INGENIERO RESPONSABLE |  | :Lucía Saez Alvan
TECNICO LABORATORISTA |  | : José Torres Román
DETERMINACION DEL PESO UNITARIO DEL AGREGADO FINO
MTC E 203 - (ASTM C - 29)
| CANTERA |  |  | QUEBRADA SECA
| Muestra N° |  |  | 1 | 2 | 3 | 4 | 5
Unidades
| Peso del Material + Peso del Molde |  | Kg | 33.4861 | 33.4528 | 33.3863 | 33.5193 | 33.4528
| Peso del Molde |  | Kg | 9.775 | 9.775 | 9.775 | 9.775 | 9.775
| Peso del Material |  | Kg | 23.7111 | 23.6778 | 23.6113 | 23.7443 | 23.6778
| Volumen del Molde |  | m3 | 0.014 | 0.014 | 0.014 | 0.014 | 0.014
| Peso Unitario |  | Kg / cm3 | 1693.6492 | 1691.2739 | 1686.5231 | 1696.0246 | 1691.2739
| Peso Unitario Promedio |  | Kg / cm3 | 1691.7489
ESTUDIO DE MANTENIMIENTO PERIODICO DE LA CARRETERA:
PONTON QUEBRADA SECA - PUENTE SANTA
KM. 330+800 - KM. 448+936
LONGITUD: 118.136 KM.