## Muestra N°01
Estudio de Mantenimiento Periódico de la Carretera:
Pontón Quebrada Seca – Puente Santa, Ruta 1N
CONSORCIO
COSTA DULCE II
[8 empty] | MUESTRAS |  |  | : Disturbadas de Cantera
[8 empty] | CANTIDAD |  |  | : según Norma MTC - 212
[8 empty] | PRESENTACIÓN |  |  | : Sacos de Polietileno
[8 empty] | INGENIERO RESPONSABLE |  |  | : Lucía Saez Alvan
[8 empty] | TECNICO LABORATORISTA |  |  | : José Torres Román
[8 empty] | Ensayo N° |  |  | 01
| FECHA DE RECEPCIÓN |  | 2008-12-01 |  |  |  |  | CANTERA |  | QUEBRADA SECA
| FECHA DE ENSAYO |  | 2008-12-01 |  |  |  |  | Ubicación Km |  | 330180
ARCILLA EN TERRONES Y PARTICULAS DESMENUZABLES (FRIABLES), EN AGREGADOS { MTC E 212-ASTM C-142 }
AGREGADO GRUESO
| TAMAÑO |  | Peso Mínimo Requerido | TAMIZ PARA REMOVER LOS RESIDUOS | GRADACION ORIGINAL | N° RECIPIENTE | PESO DE LA FRACCION DE ENSAYO LAVADA (g) |  | PÉRDIDAS |  | PORCENTAJE DE TERRONES Y PARTICULAS FRIABLES CORREGIDAS
[7 empty] | Peso inicial | Peso final
| PASA (%) | RETIENTE (%) | ( g ) |  |  |  | ( g ) | ( g ) | ( g ) | (%) | (%)
| 2" | 1.5 | 5000 | N° 4
| 1.5 | 0.75 | 3000 | N° 4 | 42.9532 | 13 | 3002.3 | 3001.2 | 1.1 | 0.036639 | 0.015737
| 0.75 | 0.375 | 2000 | N° 4 | 35.0471 | 14 | 2002.3 | 2001.3 | 1 | 0.049943 | 0.017503
| 0.375 | N° 4 | 1000 | N° 8 | 21.9997 | 15 | 1002.3 | 1001.2 | 1.1 | 0.10975 | 0.024144
[5 empty] | 100 |  |  |  |  | TOTAL | 0.019128
AGREGADO FINO
| TAMAÑO |  | Peso Mínimo Requerido | TAMIZ PARA REMOVER LOS RESIDUOS | GRADACION ORIGINAL | N° RECIPIENTE | PESO DE LA FRACCION DE ENSAYO LAVADA (g) |  | PÉRDIDAS |  | PORCENTAJE DE TERRONES Y PARTICULAS FRIABLES CORREGIDAS
[7 empty] | Peso inicial | Peso final
| PASA (%) | RETIENTE (%) | ( g ) |  |  |  | ( g ) | ( g ) | ( g ) | (%) | (%)
| N°4 | N° 16 | 25 | N° 20 |  | 16 | 50.3 | 50.2 | 0.1 | 0.19881 | 0.19881
[10 empty] | TOTAL | 0.19881
OBSERVACIONES: Ninguna
ESTUDIO DE MANTENIMIENTO PERIODICO DE LA CARRETERA:
PONTON QUEBRADA SECA - PUENTE SANTA
KM. 330+800 - KM. 448+936
LONGITUD: 118.136 KM.