## C-01, M-01
Estudio de Mantenimiento Periódico de la Carretera: Pontón Quebrada Seca – Puente Santa, Ruta 1N
CONSORCIO
COSTA DULCE II
ESTUDIO DE MANTENIMIENTO PERIODICO | [13 empty] | INGENIERO RESPONSABLE |  |  |  | : Lucía Saez Alvan
DE LA CARRETERA: PONTON QUEBRADA SECA - PUENTE SANTA | [13 empty] | TECNICO LABORATORISTA |  |  |  | : José Torres Román
KM. 330+800 - KM. 448+936 | [13 empty] | CANTERA |  |  | QUEBRADA SECA
LONGITUD: 118.136 KM. | [13 empty] | UBICACIÓN |  |  | 330180
[14 empty] | CALICATA Nº |  |  | C - 01
FECHA DE ENSAYO |  | : Diciembre - 2008 | [11 empty] | MUESTRA Nº |  |  | M - 1
[14 empty] | PROFUNDIDAD (m.) |  |  | 0,00 - 3,00
Análisis Granulométrico (Norma MTC E 107 - ASTM D 422)
TAMIZ | 3" | 2" | 1½" | 1" | 3/4" | ½" | 3/8" | ¼" | N° 004 | N° 006 | N° 008 | N° 010 | N° 016 | N° 020 | N° 030 | N° 040 | N° 050 | N° 080 | N° 100 | N° 200 | - N° 200
Abertura del Tamiz (mm ) | 76.2 | 50.8 | 38.1 | 25.4 | 19.05 | 12.7 | 8.749838 | 6.35 | 4.76 | 3.36 | 2.38 | 2 | 1.19 | 0.84 | 0.59 | 0.426 | 0.297 | 0.177 | 0.149 | 0.074
Peso retenido ( g ) |  | 426 | 231 | 979 | 458 | 656.5 | 516 | 556 | 180 | 30.28 | 33.9 | 13.65 | 33.77 | 28.9 | 46.08 | 44.34 | 39.3 | 112.95 | 73.89 | 34.01 | 8.43 | 4076
Retenido ( % ) |  | 3.640312 | 1.973972 | 8.365882 | 3.913763 | 5.610012 | 4.409392 | 4.751206 | 1.53816 | 3.988673 | 4.465522 | 1.798064 | 4.448398 | 3.806891 | 6.069949 | 5.840745 | 5.176845 | 14.87849 | 9.733258 | 4.480012 | 1.110453 |  | 100
Pasa ( % ) | 100 | 96.35969 | 94.38572 | 86.01983 | 82.10607 | 76.49606 | 72.08667 | 67.33546 | 65.7973 | 61.80863 | 57.3431 | 55.54504 | 51.09664 | 47.28975 | 41.2198 | 35.37906 | 30.20221 | 15.32372 | 5.590465 | 1.110453
[15 empty] | CONTENIDO DE HUMEDAD MTC E-108- (ASTM D 2216) |  |  |  |  | (%) | 0.1001001
[15 empty] | LIMITE LIQUIDO MTC E-110- (ASTM D 4318) |  |  |  |  | (%) | 14.9
[15 empty] | LIMITE PLASTICO MTC E-111 - (ASTM D 4318) |  |  |  |  | (%) | NP
[15 empty] | INDICE PLASTICIDAD MTC E-111 - (ASTM D 4318) |  |  |  |  | (%) | NP
[15 empty] | CLASIFICACION SUCS (ASTM-D-2487) |  |  |  |  | SP
[15 empty] | CLASIFICACION AASHTO (ASTM D-3282) |  |  |  |  | A-1-b ( 0 )

## C-01, M-01-WL
Estudio de Mantenimiento Periódico de la Carretera: Pontón Quebrada Seca – Puente Santa, Ruta 1N
CONSORCIO
COSTA DULCE II
ESTUDIO DE MANTENIMIENTO PERIODICO
DE LA CARRETERA: PONTON QUEBRADA SECA - PUENTE SANTA
KM. 330+800 - KM. 448+936 | [8 empty] | 330180
LONGITUD: 118.136 KM.
MUESTRAS | Disturbadas de Suelo (*) |  |  | IDENTIFICACIÓN :
CANTIDAD | 5 Kg / cada una
PRESENTACIÓN | Bolsas plásticas |  |  | CANTERA |  | QUEBRADA SECA
INGENIERO RESPONSABLE | : Lucía Saez Alvan |  |  | UBICACIÓN |  | 330180
TECNICO LABORATORISTA | : José Torres Román |  |  | CALICATA Nº |  | C - 01
FECHA DE RECEPCIÓN | 2008-12-01 |  |  | MUESTRA Nº |  | M - 1
FECHA DE ENSAYO | 2008-12-01 |  |  | PROFUNDIDAD (m.) |  | 0,00 - 3,00
INFORME DE ENSAYO N° 01 - CVC - 2008
LIMITES DE CONSISTENCIA
DETERMINACION DEL LIMITE LIQUIDO DE LOS SUELOS ( MTC E - 110 - ASTM D - 4318 )
| N° de Prueba | N° | 1 | 2 | 3
| Peso del Recipiente + suelo humedo | g | 15.93862 | 17.93516 | 15.77347
| Peso del Recipiente + suelo seco | g | 14.5729 | 16.74404 | 14.69532
| Peso del Recipiente | g | 7.25 | 9.45 | 7.56
| N° de golpes | N° | 15 | 19 | 25
| humedad | ( % ) | 18.65 | 16.33 | 15.11
| Límite Líquido (un Punto) |  | 17.53215 | 15.79664 | 15.11
| Límite Líquido (Promedio) |  | 16.14626
| Diferencia Máxima =+/- 2.4% |  | -1.735512
| x |  | -6.864
| cte |  | 36.994
| 25 golpes |  | 14.89964
| Límite Líquido | ( % ) | 14.9
DETERMINACION DEL LIMITE PLASTICO E INDICE DE PLASTICIDAD DE LOS SUELOS ( MTC E - 111 - ASTM D - 4318 )
| Peso del Recipiente + suelo humedo | g
| Peso del Recipiente + suelo seco | g
| Peso del Recipiente | g
| humedad | ( % ) | NP
| %Límite Plástico Promedio | ( % ) | NP
| Indice Plástico | ( % ) | NP
[7 empty] | X | Y
[7 empty] | 25 | 0
[7 empty] | 25 | 14.9
[7 empty] | 10 | 14.9
[7 empty] | 16 | 14.9
[7 empty] | 17 | 14.9
[7 empty] | 18 | 14.9
[7 empty] | 19 | 14.9
[7 empty] | 20 | 14.9
[7 empty] | 21 | 14.9
[7 empty] | 22 | 14.9
[7 empty] | 23 | 14.9
[7 empty] | 24 | 14.9
Observaciones: | [6 empty] | 25 | 14.9
( * ) Muestras disturbadas de suelo, obtenidas bajo "Guía para muestreo de Suelos y Rocas" mediante Norma MTC E-101-2000 (ASTM D 420)
25

## C-02, M-01
Estudio de Mantenimiento Periódico de la Carretera: Pontón Quebrada Seca – Puente Santa, Ruta 1N
CONSORCIO
COSTA DULCE II
ESTUDIO DE MANTENIMIENTO PERIODICO | [13 empty] | INGENIERO RESPONSABLE |  |  |  | : Lucía Saez Alvan
DE LA CARRETERA: PONTON QUEBRADA SECA - PUENTE SANTA | [13 empty] | TECNICO LABORATORISTA |  |  |  | : José Torres Román
KM. 330+800 - KM. 448+936 | [13 empty] | CANTERA |  |  | QUEBRADA SECA
LONGITUD: 118.136 KM. | [13 empty] | UBICACIÓN |  |  | 330180
[14 empty] | CALICATA Nº |  |  | C - 02
FECHA DE ENSAYO |  | : Diciembre - 2008 | [11 empty] | MUESTRA Nº |  |  | M - 1
[14 empty] | PROFUNDIDAD (m.) |  |  | 0,00 - 3,00
Análisis Granulométrico (Norma MTC E 107 - ASTM D 422)
TAMIZ | 3" | 2" | 1½" | 1" | 3/4" | ½" | 3/8" | ¼" | N° 004 | N° 006 | N° 008 | N° 010 | N° 016 | N° 020 | N° 030 | N° 040 | N° 050 | N° 080 | N° 100 | N° 200 | - N° 200
Abertura del Tamiz (mm ) | 76.2 | 50.8 | 38.1 | 25.4 | 19.05 | 12.7 | 8.749838 | 6.35 | 4.76 | 3.36 | 2.38 | 2 | 1.19 | 0.84 | 0.59 | 0.426 | 0.297 | 0.177 | 0.149 | 0.074
Peso retenido ( g ) |  |  | 120 | 1135.5 | 465.5 | 870 | 765 | 810.5 | 195 | 46.41 | 36.62 | 14.67 | 37.75 | 34.05 | 49.74 | 40.5 | 33.11 | 71.54 | 80.56 | 33.87 | 18.68 | 4859
Retenido ( % ) |  |  | 1.153884 | 10.91863 | 4.476109 | 8.36566 | 7.356011 | 7.793526 | 1.875062 | 5.416315 | 4.273765 | 1.712074 | 4.405643 | 3.973831 | 5.804945 | 4.726584 | 3.864128 | 8.349131 | 9.401817 | 3.952824 | 2.180064 |  | 100
Pasa ( % ) |  | 100 | 98.84612 | 87.92749 | 83.45138 | 75.08572 | 67.72971 | 59.93618 | 58.06112 | 52.6448 | 48.37104 | 46.65897 | 42.25332 | 38.27949 | 32.47455 | 27.74796 | 23.88384 | 15.5347 | 6.132888 | 2.180064
[15 empty] | CONTENIDO DE HUMEDAD MTC E-108- (ASTM D 2216) |  |  |  |  | (%) | 0.5025126
[15 empty] | LIMITE LIQUIDO MTC E-110- (ASTM D 4318) |  |  |  |  | (%) | 15.99
[15 empty] | LIMITE PLASTICO MTC E-111 - (ASTM D 4318) |  |  |  |  | (%) | NP
[15 empty] | INDICE PLASTICIDAD MTC E-111 - (ASTM D 4318) |  |  |  |  | (%) | NP
[15 empty] | CLASIFICACION SUCS (ASTM-D-2487) |  |  |  |  | SP
[15 empty] | CLASIFICACION AASHTO (ASTM D-3282) |  |  |  |  | A-1-a ( 0 )

## C-02, M-01-wl
Estudio de Mantenimiento Periódico de la Carretera: Pontón Quebrada Seca – Puente Santa, Ruta 1N
CONSORCIO
COSTA DULCE II
ESTUDIO DE MANTENIMIENTO PERIODICO
DE LA CARRETERA: PONTON QUEBRADA SECA - PUENTE SANTA
KM. 330+800 - KM. 448+936 | [8 empty] | 330180
LONGITUD: 118.136 KM.
MUESTRAS | Disturbadas de Suelo (*) |  |  | IDENTIFICACIÓN :
CANTIDAD | 5 Kg / cada una
PRESENTACIÓN | Bolsas plásticas |  |  | CANTERA |  | QUEBRADA SECA
INGENIERO RESPONSABLE | : Lucía Saez Alvan |  |  | UBICACIÓN |  | 330180
TECNICO LABORATORISTA | : José Torres Román |  |  | CALICATA Nº |  | C - 02
FECHA DE RECEPCIÓN | 2008-12-01 |  |  | MUESTRA Nº |  | M - 1
FECHA DE ENSAYO | 2008-12-01 |  |  | PROFUNDIDAD (m.) |  | 0,00 - 3,00
INFORME DE ENSAYO N° 01 - CVC - 2008
LIMITES DE CONSISTENCIA
DETERMINACION DEL LIMITE LIQUIDO DE LOS SUELOS ( MTC E - 110 - ASTM D - 4318 )
| N° de Prueba | N° | 1 | 2 | 3
| Peso del Recipiente + suelo humedo | g | 17.97938 | 17.40789 | 17.3949
| Peso del Recipiente + suelo seco | g | 16.5829 | 16.15404 | 16.32532
| Peso del Recipiente | g | 9.26 | 8.86 | 9.19
| N° de golpes | N° | 17 | 22 | 28
| humedad | ( % ) | 19.07 | 17.19 | 14.99
| Límite Líquido (un Punto) |  | 18.20054 | 16.92615 | 15.19697
| Límite Líquido (Promedio) |  | 16.77455
| Diferencia Máxima =+/- 2.4% |  | -1.274386
| x |  | -8.166
| cte |  | 42.28
| 25 golpes |  | 15.99466
| Límite Líquido | ( % ) | 15.99
DETERMINACION DEL LIMITE PLASTICO E INDICE DE PLASTICIDAD DE LOS SUELOS ( MTC E - 111 - ASTM D - 4318 )
| Peso del Recipiente + suelo humedo | g
| Peso del Recipiente + suelo seco | g
| Peso del Recipiente | g
| humedad | ( % ) | NP
| %Límite Plástico Promedio | ( % ) | NP
| Indice Plástico | ( % ) | NP
[7 empty] | X | Y
[7 empty] | 25 | 0
[7 empty] | 25 | 15.99
[7 empty] | 10 | 15.99
[7 empty] | 16 | 15.99
[7 empty] | 17 | 15.99
[7 empty] | 18 | 15.99
[7 empty] | 19 | 15.99
[7 empty] | 20 | 15.99
[7 empty] | 21 | 15.99
[7 empty] | 22 | 15.99
[7 empty] | 23 | 15.99
[7 empty] | 24 | 15.99
Observaciones: | [6 empty] | 25 | 15.99
( * ) Muestras disturbadas de suelo, obtenidas bajo "Guía para muestreo de Suelos y Rocas" mediante Norma MTC E-101-2000 (ASTM D 420)
25

## C-03, M-01
Estudio de Mantenimiento Periódico de la Carretera: Pontón Quebrada Seca – Puente Santa, Ruta 1N
CONSORCIO
COSTA DULCE II
ESTUDIO DE MANTENIMIENTO PERIODICO | [13 empty] | INGENIERO RESPONSABLE |  |  |  | : Lucía Saez Alvan
DE LA CARRETERA: PONTON QUEBRADA SECA - PUENTE SANTA | [13 empty] | TECNICO LABORATORISTA |  |  |  | : José Torres Román
KM. 330+800 - KM. 448+936 | [13 empty] | CANTERA |  |  | QUEBRADA SECA
LONGITUD: 118.136 KM. | [13 empty] | UBICACIÓN |  |  | 330180
[14 empty] | CALICATA Nº |  |  | C - 03
FECHA DE ENSAYO |  | : Diciembre - 2008 | [11 empty] | MUESTRA Nº |  |  | M - 1
[14 empty] | PROFUNDIDAD (m.) |  |  | 0,00 - 2,00
Análisis Granulométrico (Norma MTC E 107 - ASTM D 422)
TAMIZ | 3" | 2" | 1½" | 1" | 3/4" | ½" | 3/8" | ¼" | N° 004 | N° 006 | N° 008 | N° 010 | N° 016 | N° 020 | N° 030 | N° 040 | N° 050 | N° 080 | N° 100 | N° 200 | - N° 200
Abertura del Tamiz (mm ) | 76.2 | 50.8 | 38.1 | 25.4 | 19.05 | 12.7 | 8.749838 | 6.35 | 4.76 | 3.36 | 2.38 | 2 | 1.19 | 0.84 | 0.59 | 0.426 | 0.297 | 0.177 | 0.149 | 0.074
Peso retenido ( g ) |  |  |  | 335 | 272.5 | 377.5 | 281 | 306.5 | 206.5 | 12.34 | 18.43 | 8.47 | 31.4 | 36.85 | 59.44 | 46.08 | 33.96 | 78.89 | 103.52 | 48.82 | 20.3 | 2277.5
Retenido ( % ) |  |  |  | 3.395614 | 2.762104 | 3.826401 | 2.848262 | 3.106734 | 2.093117 | 2.029052 | 3.030423 | 1.392712 | 5.163065 | 6.059202 | 9.773649 | 7.57688 | 5.584003 | 12.97179 | 17.02167 | 8.027415 | 3.337905 |  | 100
Pasa ( % ) |  |  | 100 | 96.60439 | 93.84228 | 90.01588 | 87.16762 | 84.06089 | 81.96777 | 79.93872 | 76.90829 | 75.51558 | 70.35252 | 64.29331 | 54.51966 | 46.94278 | 41.35878 | 28.38699 | 11.36532 | 3.337905
[15 empty] | CONTENIDO DE HUMEDAD MTC E-108- (ASTM D 2216) |  |  |  |  | (%) | 0.3009027
[15 empty] | LIMITE LIQUIDO MTC E-110- (ASTM D 4318) |  |  |  |  | (%) | 14.65
[15 empty] | LIMITE PLASTICO MTC E-111 - (ASTM D 4318) |  |  |  |  | (%) | NP
[15 empty] | INDICE PLASTICIDAD MTC E-111 - (ASTM D 4318) |  |  |  |  | (%) | NP
[15 empty] | CLASIFICACION SUCS (ASTM-D-2487) |  |  |  |  | SP
[15 empty] | CLASIFICACION AASHTO (ASTM D-3282) |  |  |  |  | A-1-b ( 0 )

## C-03, M-01-wl
Estudio de Mantenimiento Periódico de la Carretera: Pontón Quebrada Seca – Puente Santa, Ruta 1N
CONSORCIO
COSTA DULCE II
ESTUDIO DE MANTENIMIENTO PERIODICO
DE LA CARRETERA: PONTON QUEBRADA SECA - PUENTE SANTA
KM. 330+800 - KM. 448+936 | [8 empty] | 330180
LONGITUD: 118.136 KM.
MUESTRAS | Disturbadas de Suelo (*) |  |  | IDENTIFICACIÓN :
CANTIDAD | 5 Kg / cada una
PRESENTACIÓN | Bolsas plásticas |  |  | CANTERA |  | QUEBRADA SECA
INGENIERO RESPONSABLE | : Lucía Saez Alvan |  |  | UBICACIÓN |  | 330180
TECNICO LABORATORISTA | : José Torres Román |  |  | CALICATA Nº |  | C - 03
FECHA DE RECEPCIÓN | 2008-12-01 |  |  | MUESTRA Nº |  | M - 1
FECHA DE ENSAYO | 2008-12-01 |  |  | PROFUNDIDAD (m.) |  | 0,00 - 2,00
INFORME DE ENSAYO N° 01 - CVC - 2008
LIMITES DE CONSISTENCIA
DETERMINACION DEL LIMITE LIQUIDO DE LOS SUELOS ( MTC E - 110 - ASTM D - 4318 )
| N° de Prueba | N° | 1 | 2 | 3
| Peso del Recipiente + suelo humedo | g | 17.94862 | 17.38528 | 17.29002
| Peso del Recipiente + suelo seco | g | 16.5829 | 16.15404 | 16.32532
| Peso del Recipiente | g | 9.26 | 8.86 | 9.19
| N° de golpes | N° | 17 | 20 | 28
| humedad | ( % ) | 18.65 | 16.88 | 13.52
| Límite Líquido (un Punto) |  | 17.79969 | 16.43033 | 13.70667
| Límite Líquido (Promedio) |  | 15.9789
| Diferencia Máxima =+/- 2.4% |  | -1.369357
| x |  | -10.24
| cte |  | 47.609
| 25 golpes |  | 14.64771
| Límite Líquido | ( % ) | 14.65
DETERMINACION DEL LIMITE PLASTICO E INDICE DE PLASTICIDAD DE LOS SUELOS ( MTC E - 111 - ASTM D - 4318 )
| Peso del Recipiente + suelo humedo | g
| Peso del Recipiente + suelo seco | g
| Peso del Recipiente | g
| humedad | ( % ) | NP
| %Límite Plástico Promedio | ( % ) | NP
| Indice Plástico | ( % ) | NP
[7 empty] | X | Y
[7 empty] | 25 | 0
[7 empty] | 25 | 14.65
[7 empty] | 10 | 14.65
[7 empty] | 16 | 14.65
[7 empty] | 17 | 14.65
[7 empty] | 18 | 14.65
[7 empty] | 19 | 14.65
[7 empty] | 20 | 14.65
[7 empty] | 21 | 14.65
[7 empty] | 22 | 14.65
[7 empty] | 23 | 14.65
[7 empty] | 24 | 14.65
Observaciones: | [6 empty] | 25 | 14.65
( * ) Muestras disturbadas de suelo, obtenidas bajo "Guía para muestreo de Suelos y Rocas" mediante Norma MTC E-101-2000 (ASTM D 420)
25

## C-03, M-02
Estudio de Mantenimiento Periódico de la Carretera: Pontón Quebrada Seca – Puente Santa, Ruta 1N
CONSORCIO
COSTA DULCE II
ESTUDIO DE MANTENIMIENTO PERIODICO | [13 empty] | INGENIERO RESPONSABLE |  |  |  | : Lucía Saez Alvan
DE LA CARRETERA: PONTON QUEBRADA SECA - PUENTE SANTA | [13 empty] | TECNICO LABORATORISTA |  |  |  | : José Torres Román
KM. 330+800 - KM. 448+936 | [13 empty] | CANTERA |  |  | QUEBRADA SECA
LONGITUD: 118.136 KM. | [13 empty] | UBICACIÓN |  |  | 330180
[14 empty] | CALICATA Nº |  |  | C - 03
FECHA DE ENSAYO |  | : Diciembre - 2008 | [11 empty] | MUESTRA Nº |  |  | M - 2
[14 empty] | PROFUNDIDAD (m.) |  |  | 2,00 - 3,00
Análisis Granulométrico (Norma MTC E 107 - ASTM D 422)
TAMIZ | 3" | 2" | 1½" | 1" | 3/4" | ½" | 3/8" | ¼" | N° 004 | N° 006 | N° 008 | N° 010 | N° 016 | N° 020 | N° 030 | N° 040 | N° 050 | N° 080 | N° 100 | N° 200 | - N° 200
Abertura del Tamiz (mm ) | 76.2 | 50.8 | 38.1 | 25.4 | 19.05 | 12.7 | 8.749838 | 6.35 | 4.76 | 3.36 | 2.38 | 2 | 1.19 | 0.84 | 0.59 | 0.426 | 0.297 | 0.177 | 0.149 | 0.074
Peso retenido ( g ) |  |  | 254.3 | 452 | 228 | 405 | 283 | 324 | 110 | 17.23 | 26.8 | 17.02 | 57.56 | 65.03 | 95.29 | 71.34 | 53.74 | 52.61 | 25.04 | 16.01 | 1.33 | 2555.3
Retenido ( % ) |  |  | 2.457389 | 4.367832 | 2.203243 | 3.913655 | 2.734727 | 3.130924 | 1.062968 | 2.766788 | 4.303536 | 2.733066 | 9.242967 | 10.4425 | 15.30164 | 11.45575 | 8.629552 | 8.448097 | 4.020915 | 2.570881 | 0.213571 |  | 100
Pasa ( % ) |  | 100 | 97.54261 | 93.17478 | 90.97154 | 87.05788 | 84.32315 | 81.19223 | 80.12926 | 77.36247 | 73.05894 | 70.32587 | 61.08291 | 50.64041 | 35.33877 | 23.88302 | 15.25346 | 6.805367 | 2.784452 | 0.213571
[15 empty] | CONTENIDO DE HUMEDAD MTC E-108- (ASTM D 2216) |  |  |  |  | (%) | 0.2004008
[15 empty] | LIMITE LIQUIDO MTC E-110- (ASTM D 4318) |  |  |  |  | (%) | 13.73
[15 empty] | LIMITE PLASTICO MTC E-111 - (ASTM D 4318) |  |  |  |  | (%) | NP
[15 empty] | INDICE PLASTICIDAD MTC E-111 - (ASTM D 4318) |  |  |  |  | (%) | NP
[15 empty] | CLASIFICACION SUCS (ASTM-D-2487) |  |  |  |  | SP
[15 empty] | CLASIFICACION AASHTO (ASTM D-3282) |  |  |  |  | A-1-b ( 0 )

## C-03, M-02-wl
Estudio de Mantenimiento Periódico de la Carretera: Pontón Quebrada Seca – Puente Santa, Ruta 1N
CONSORCIO
COSTA DULCE II
ESTUDIO DE MANTENIMIENTO PERIODICO
DE LA CARRETERA: PONTON QUEBRADA SECA - PUENTE SANTA
KM. 330+800 - KM. 448+936 | [8 empty] | 330180
LONGITUD: 118.136 KM.
MUESTRAS | Disturbadas de Suelo (*) |  |  | IDENTIFICACIÓN :
CANTIDAD | 5 Kg / cada una
PRESENTACIÓN | Bolsas plásticas |  |  | CANTERA |  | QUEBRADA SECA
INGENIERO RESPONSABLE | : Lucía Saez Alvan |  |  | UBICACIÓN |  | 330180
TECNICO LABORATORISTA | : José Torres Román |  |  | CALICATA Nº |  | C - 03
FECHA DE RECEPCIÓN | 2008-12-01 |  |  | MUESTRA Nº |  | M - 2
FECHA DE ENSAYO | 2008-12-01 |  |  | PROFUNDIDAD (m.) |  | 2,00 - 3,00
INFORME DE ENSAYO N° 01 - CVC - 2008
LIMITES DE CONSISTENCIA
DETERMINACION DEL LIMITE LIQUIDO DE LOS SUELOS ( MTC E - 110 - ASTM D - 4318 )
| N° de Prueba | N° | 1 | 2 | 3
| Peso del Recipiente + suelo humedo | g | 17.7812 | 17.24428 | 17.15431
| Peso del Recipiente + suelo seco | g | 16.51518 | 16.08658 | 16.25933
| Peso del Recipiente | g | 9.26 | 8.86 | 9.19
| N° de golpes | N° | 16 | 21 | 27
| humedad | ( % ) | 17.45 | 16.02 | 12.66
| Límite Líquido (un Punto) |  | 16.53268 | 15.68557 | 12.77844
| Límite Líquido (Promedio) |  | 14.9989
| Diferencia Máxima =+/- 2.4% |  | -0.847108
| x |  | -9.101
| cte |  | 43.023
| 25 golpes |  | 13.72801
| Límite Líquido | ( % ) | 13.73
DETERMINACION DEL LIMITE PLASTICO E INDICE DE PLASTICIDAD DE LOS SUELOS ( MTC E - 111 - ASTM D - 4318 )
| Peso del Recipiente + suelo humedo | g
| Peso del Recipiente + suelo seco | g
| Peso del Recipiente | g
| humedad | ( % ) | NP
| %Límite Plástico Promedio | ( % ) | NP
| Indice Plástico | ( % ) | NP
[7 empty] | X | Y
[7 empty] | 25 | 0
[7 empty] | 25 | 13.73
[7 empty] | 10 | 13.73
[7 empty] | 16 | 13.73
[7 empty] | 17 | 13.73
[7 empty] | 18 | 13.73
[7 empty] | 19 | 13.73
[7 empty] | 20 | 13.73
[7 empty] | 21 | 13.73
[7 empty] | 22 | 13.73
[7 empty] | 23 | 13.73
[7 empty] | 24 | 13.73
Observaciones: | [6 empty] | 25 | 13.73
( * ) Muestras disturbadas de suelo, obtenidas bajo "Guía para muestreo de Suelos y Rocas" mediante Norma MTC E-101-2000 (ASTM D 420)
25

## C-04, M-01
Estudio de Mantenimiento Periódico de la Carretera: Pontón Quebrada Seca – Puente Santa, Ruta 1N
CONSORCIO
COSTA DULCE II
ESTUDIO DE MANTENIMIENTO PERIODICO | [13 empty] | INGENIERO RESPONSABLE |  |  |  | : Lucía Saez Alvan
DE LA CARRETERA: PONTON QUEBRADA SECA - PUENTE SANTA | [13 empty] | TECNICO LABORATORISTA |  |  |  | : José Torres Román
KM. 330+800 - KM. 448+936 | [13 empty] | CANTERA |  |  | QUEBRADA SECA
LONGITUD: 118.136 KM. | [13 empty] | UBICACIÓN |  |  | 330180
[14 empty] | CALICATA Nº |  |  | C - 04
FECHA DE ENSAYO |  | : Diciembre - 2008 | [11 empty] | MUESTRA Nº |  |  | M - 1
[14 empty] | PROFUNDIDAD (m.) |  |  | 0,00 - 2,30
Análisis Granulométrico (Norma MTC E 107 - ASTM D 422)
TAMIZ | 3" | 2" | 1½" | 1" | 3/4" | ½" | 3/8" | ¼" | N° 004 | N° 006 | N° 008 | N° 010 | N° 016 | N° 020 | N° 030 | N° 040 | N° 050 | N° 080 | N° 100 | N° 200 | - N° 200
Abertura del Tamiz (mm ) | 76.2 | 50.8 | 38.1 | 25.4 | 19.05 | 12.7 | 8.749838 | 6.35 | 4.76 | 3.36 | 2.38 | 2 | 1.19 | 0.84 | 0.59 | 0.426 | 0.297 | 0.177 | 0.149 | 0.074
Peso retenido ( g ) |  |  | 648 | 1285.5 | 225.5 | 581.5 | 353 | 564.5 | 183 | 52.5 | 38 | 16 | 40 | 34 | 55.5 | 45.5 | 38 | 76.5 | 58.5 | 26 | 18.5 | 4340
Retenido ( % ) |  |  | 5.176706 | 10.26953 | 1.801462 | 4.645455 | 2.820027 | 4.509646 | 1.46194 | 7.292685 | 5.278515 | 2.222533 | 5.556331 | 4.722882 | 7.70941 | 6.320327 | 5.278515 | 10.62648 | 8.126135 | 3.611615 | 2.569803 |  | 100
Pasa ( % ) |  | 100 | 94.82329 | 84.55376 | 82.7523 | 78.10685 | 75.28682 | 70.77717 | 69.31523 | 62.02255 | 56.74403 | 54.5215 | 48.96517 | 44.24229 | 36.53288 | 30.21255 | 24.93404 | 14.30755 | 6.181419 | 2.569803
[15 empty] | CONTENIDO DE HUMEDAD MTC E-108- (ASTM D 2216) |  |  |  |  | (%) | 0.2004008
[15 empty] | LIMITE LIQUIDO MTC E-110- (ASTM D 4318) |  |  |  |  | (%) | 14.45
[15 empty] | LIMITE PLASTICO MTC E-111 - (ASTM D 4318) |  |  |  |  | (%) | NP
[15 empty] | INDICE PLASTICIDAD MTC E-111 - (ASTM D 4318) |  |  |  |  | (%) | NP
[15 empty] | CLASIFICACION SUCS (ASTM-D-2487) |  |  |  |  | SP
[15 empty] | CLASIFICACION AASHTO (ASTM D-3282) |  |  |  |  | A-1-b ( 0 )

## C-04, M-01-wl
Estudio de Mantenimiento Periódico de la Carretera: Pontón Quebrada Seca – Puente Santa, Ruta 1N
CONSORCIO
COSTA DULCE II
ESTUDIO DE MANTENIMIENTO PERIODICO
DE LA CARRETERA: PONTON QUEBRADA SECA - PUENTE SANTA
KM. 330+800 - KM. 448+936 | [8 empty] | 330180
LONGITUD: 118.136 KM.
MUESTRAS | Disturbadas de Suelo (*) |  |  | IDENTIFICACIÓN :
CANTIDAD | 5 Kg / cada una
PRESENTACIÓN | Bolsas plásticas |  |  | CANTERA |  | QUEBRADA SECA
INGENIERO RESPONSABLE | : Lucía Saez Alvan |  |  | UBICACIÓN |  | 330180
TECNICO LABORATORISTA | : José Torres Román |  |  | CALICATA Nº |  | C - 04
FECHA DE RECEPCIÓN | 2008-12-01 |  |  | MUESTRA Nº |  | M - 1
FECHA DE ENSAYO | 2008-12-01 |  |  | PROFUNDIDAD (m.) |  | 0,00 - 2,30
INFORME DE ENSAYO N° 01 - CVC - 2008
LIMITES DE CONSISTENCIA
DETERMINACION DEL LIMITE LIQUIDO DE LOS SUELOS ( MTC E - 110 - ASTM D - 4318 )
| N° de Prueba | N° | 1 | 2 | 3
| Peso del Recipiente + suelo humedo | g | 18.04649 | 13.77801 | 13.28033
| Peso del Recipiente + suelo seco | g | 16.71681 | 12.58916 | 12.34707
| Peso del Recipiente | g | 9.7 | 5.6 | 5.51
| N° de golpes | N° | 16 | 21 | 26
| humedad | ( % ) | 18.95 | 17.01 | 13.65
| Límite Líquido (un Punto) |  | 17.95383 | 16.6549 | 13.71493
| Límite Líquido (Promedio) |  | 16.10789
| Diferencia Máxima =+/- 2.4% |  | -1.298922
| x |  | -10.75
| cte |  | 49.048
| 25 golpes |  | 14.44508
| Límite Líquido | ( % ) | 14.45
DETERMINACION DEL LIMITE PLASTICO E INDICE DE PLASTICIDAD DE LOS SUELOS ( MTC E - 111 - ASTM D - 4318 )
| Peso del Recipiente + suelo humedo | g
| Peso del Recipiente + suelo seco | g
| Peso del Recipiente | g
| humedad | ( % ) | NP
| %Límite Plástico Promedio | ( % ) | NP
| Indice Plástico | ( % ) | NP
[7 empty] | X | Y
[7 empty] | 25 | 0
[7 empty] | 25 | 14.45
[7 empty] | 10 | 14.45
[7 empty] | 16 | 14.45
[7 empty] | 17 | 14.45
[7 empty] | 18 | 14.45
[7 empty] | 19 | 14.45
[7 empty] | 20 | 14.45
[7 empty] | 21 | 14.45
[7 empty] | 22 | 14.45
[7 empty] | 23 | 14.45
[7 empty] | 24 | 14.45
Observaciones: | [6 empty] | 25 | 14.45
( * ) Muestras disturbadas de suelo, obtenidas bajo "Guía para muestreo de Suelos y Rocas" mediante Norma MTC E-101-2000 (ASTM D 420)
25

## C-05, M-01
Estudio de Mantenimiento Periódico de la Carretera: Pontón Quebrada Seca – Puente Santa, Ruta 1N
CONSORCIO
COSTA DULCE II
ESTUDIO DE MANTENIMIENTO PERIODICO | [13 empty] | INGENIERO RESPONSABLE |  |  |  | : Lucía Saez Alvan
DE LA CARRETERA: PONTON QUEBRADA SECA - PUENTE SANTA | [13 empty] | TECNICO LABORATORISTA |  |  |  | : José Torres Román
KM. 330+800 - KM. 448+936 | [13 empty] | CANTERA |  |  | QUEBRADA SECA
LONGITUD: 118.136 KM. | [13 empty] | UBICACIÓN |  |  | 330180
[14 empty] | CALICATA Nº |  |  | C - 05
FECHA DE ENSAYO |  | : Diciembre - 2008 | [11 empty] | MUESTRA Nº |  |  | M - 1
[14 empty] | PROFUNDIDAD (m.) |  |  | 0,00 - 2,80
Análisis Granulométrico (Norma MTC E 107 - ASTM D 422)
TAMIZ | 3" | 2" | 1½" | 1" | 3/4" | ½" | 3/8" | ¼" | N° 004 | N° 006 | N° 008 | N° 010 | N° 016 | N° 020 | N° 030 | N° 040 | N° 050 | N° 080 | N° 100 | N° 200 | - N° 200
Abertura del Tamiz (mm ) | 76.2 | 50.8 | 38.1 | 25.4 | 19.05 | 12.7 | 8.749838 | 6.35 | 4.76 | 3.36 | 2.38 | 2 | 1.19 | 0.84 | 0.59 | 0.426 | 0.297 | 0.177 | 0.149 | 0.074
Peso retenido ( g ) |  | 258 | 377.5 | 1176.5 | 350.5 | 633 | 324 | 420 | 142.5 | 33.47 | 32.55 | 16.19 | 51.31 | 50.56 | 64.88 | 56.15 | 36.7 | 72.56 | 45.13 | 28.85 | 11.15 | 3923.5
Retenido ( % ) |  | 2.505249 | 3.665626 | 11.42413 | 3.403449 | 6.1466 | 3.146127 | 4.078313 | 1.383713 | 4.304985 | 4.186653 | 2.082394 | 6.599606 | 6.503139 | 8.345009 | 7.222137 | 4.720435 | 9.332827 | 5.80472 | 3.710751 | 1.434138 |  | 100
Pasa ( % ) | 100 | 97.49475 | 93.82912 | 82.40499 | 79.00155 | 72.85495 | 69.70882 | 65.63051 | 64.24679 | 59.94181 | 55.75516 | 53.67276 | 47.07316 | 40.57002 | 32.22501 | 25.00287 | 20.28244 | 10.94961 | 5.144888 | 1.434138
[15 empty] | CONTENIDO DE HUMEDAD MTC E-108- (ASTM D 2216) |  |  |  |  | (%) | 0.1001001
[15 empty] | LIMITE LIQUIDO MTC E-110- (ASTM D 4318) |  |  |  |  | (%) | 15.32
[15 empty] | LIMITE PLASTICO MTC E-111 - (ASTM D 4318) |  |  |  |  | (%) | NP
[15 empty] | INDICE PLASTICIDAD MTC E-111 - (ASTM D 4318) |  |  |  |  | (%) | NP
[15 empty] | CLASIFICACION SUCS (ASTM-D-2487) |  |  |  |  | SP
[15 empty] | CLASIFICACION AASHTO (ASTM D-3282) |  |  |  |  | A-1-b ( 0 )

## C-05, M-01-wl
Estudio de Mantenimiento Periódico de la Carretera: Pontón Quebrada Seca – Puente Santa, Ruta 1N
CONSORCIO
COSTA DULCE II
ESTUDIO DE MANTENIMIENTO PERIODICO
DE LA CARRETERA: PONTON QUEBRADA SECA - PUENTE SANTA
KM. 330+800 - KM. 448+936 | [8 empty] | 330180
LONGITUD: 118.136 KM.
MUESTRAS | Disturbadas de Suelo (*) |  |  | IDENTIFICACIÓN :
CANTIDAD | 5 Kg / cada una
PRESENTACIÓN | Bolsas plásticas |  |  | CANTERA |  | QUEBRADA SECA
INGENIERO RESPONSABLE | : Lucía Saez Alvan |  |  | UBICACIÓN |  | 330180
TECNICO LABORATORISTA | : José Torres Román |  |  | CALICATA Nº |  | C - 05
FECHA DE RECEPCIÓN | 2008-12-01 |  |  | MUESTRA Nº |  | M - 1
FECHA DE ENSAYO | 2008-12-01 |  |  | PROFUNDIDAD (m.) |  | 0,00 - 2,80
INFORME DE ENSAYO N° 01 - CVC - 2008
LIMITES DE CONSISTENCIA
DETERMINACION DEL LIMITE LIQUIDO DE LOS SUELOS ( MTC E - 110 - ASTM D - 4318 )
| N° de Prueba | N° | 1 | 2 | 3
| Peso del Recipiente + suelo humedo | g | 13.93368 | 13.81871 | 15.08391
| Peso del Recipiente + suelo seco | g | 12.52681 | 12.49916 | 14.08707
| Peso del Recipiente | g | 5.51 | 5.51 | 7.25
| N° de golpes | N° | 17 | 20 | 26
| humedad | ( % ) | 20.05 | 18.88 | 14.58
| Límite Líquido (un Punto) |  | 19.13586 | 18.37705 | 14.64936
| Límite Líquido (Promedio) |  | 17.38742
| Diferencia Máxima =+/- 2.4% |  | -0.7588053
| x |  | -13.21
| cte |  | 57.844
| 25 golpes |  | 15.32265
| Límite Líquido | ( % ) | 15.32
DETERMINACION DEL LIMITE PLASTICO E INDICE DE PLASTICIDAD DE LOS SUELOS ( MTC E - 111 - ASTM D - 4318 )
| Peso del Recipiente + suelo humedo | g
| Peso del Recipiente + suelo seco | g
| Peso del Recipiente | g
| humedad | ( % ) | NP
| %Límite Plástico Promedio | ( % ) | NP
| Indice Plástico | ( % ) | NP
[7 empty] | X | Y
[7 empty] | 25 | 0
[7 empty] | 25 | 15.32
[7 empty] | 10 | 15.32
[7 empty] | 16 | 15.32
[7 empty] | 17 | 15.32
[7 empty] | 18 | 15.32
[7 empty] | 19 | 15.32
[7 empty] | 20 | 15.32
[7 empty] | 21 | 15.32
[7 empty] | 22 | 15.32
[7 empty] | 23 | 15.32
[7 empty] | 24 | 15.32
Observaciones: | [6 empty] | 25 | 15.32
( * ) Muestras disturbadas de suelo, obtenidas bajo "Guía para muestreo de Suelos y Rocas" mediante Norma MTC E-101-2000 (ASTM D 420)
25

## C-06, M-01
Estudio de Mantenimiento Periódico de la Carretera: Pontón Quebrada Seca – Puente Santa, Ruta 1N
CONSORCIO
COSTA DULCE II
ESTUDIO DE MANTENIMIENTO PERIODICO | [13 empty] | INGENIERO RESPONSABLE |  |  |  | : Lucía Saez Alvan
DE LA CARRETERA: PONTON QUEBRADA SECA - PUENTE SANTA | [13 empty] | TECNICO LABORATORISTA |  |  |  | : José Torres Román
KM. 330+800 - KM. 448+936 | [13 empty] | CANTERA |  |  | QUEBRADA SECA
LONGITUD: 118.136 KM. | [13 empty] | UBICACIÓN |  |  | 330180
[14 empty] | CALICATA Nº |  |  | C - 06
FECHA DE ENSAYO |  | : Diciembre - 2008 | [11 empty] | MUESTRA Nº |  |  | M - 1
[14 empty] | PROFUNDIDAD (m.) |  |  | 0,00 - 2,50
Análisis Granulométrico (Norma MTC E 107 - ASTM D 422)
TAMIZ | 3" | 2" | 1½" | 1" | 3/4" | ½" | 3/8" | ¼" | N° 004 | N° 006 | N° 008 | N° 010 | N° 016 | N° 020 | N° 030 | N° 040 | N° 050 | N° 080 | N° 100 | N° 200 | - N° 200
Abertura del Tamiz (mm ) | 76.2 | 50.8 | 38.1 | 25.4 | 19.05 | 12.7 | 8.749838 | 6.35 | 4.76 | 3.36 | 2.38 | 2 | 1.19 | 0.84 | 0.59 | 0.426 | 0.297 | 0.177 | 0.149 | 0.074
Peso retenido ( g ) |  |  | 246 | 1005 | 303 | 560 | 517.5 | 588.5 | 137.5 | 44.5 | 31.5 | 15.5 | 35.5 | 31.5 | 41.5 | 32.5 | 29.5 | 141 | 66 | 21 | 8 | 3855.5
Retenido ( % ) |  |  | 2.699769 | 11.02954 | 3.325325 | 6.145816 | 5.679393 | 6.458594 | 1.509017 | 5.643149 | 3.994588 | 1.965591 | 4.501838 | 3.994588 | 5.262712 | 4.121401 | 3.740964 | 17.88054 | 8.369614 | 2.663059 | 1.014499 |  | 100
Pasa ( % ) |  | 100 | 97.30023 | 86.27069 | 82.94536 | 76.79954 | 71.12015 | 64.66156 | 63.15254 | 57.50939 | 53.5148 | 51.54921 | 47.04737 | 43.05279 | 37.79007 | 33.66867 | 29.92771 | 12.04717 | 3.677558 | 1.014499
[15 empty] | CONTENIDO DE HUMEDAD MTC E-108- (ASTM D 2216) |  |  |  |  | (%) | 0.4016064
[15 empty] | LIMITE LIQUIDO MTC E-110- (ASTM D 4318) |  |  |  |  | (%) | 15.39
[15 empty] | LIMITE PLASTICO MTC E-111 - (ASTM D 4318) |  |  |  |  | (%) | NP
[15 empty] | INDICE PLASTICIDAD MTC E-111 - (ASTM D 4318) |  |  |  |  | (%) | NP
[15 empty] | CLASIFICACION SUCS (ASTM-D-2487) |  |  |  |  | SP
[15 empty] | CLASIFICACION AASHTO (ASTM D-3282) |  |  |  |  | A-1-b ( 0 )

## C-06, M-01-wl
Estudio de Mantenimiento Periódico de la Carretera: Pontón Quebrada Seca – Puente Santa, Ruta 1N
CONSORCIO
COSTA DULCE II
ESTUDIO DE MANTENIMIENTO PERIODICO
DE LA CARRETERA: PONTON QUEBRADA SECA - PUENTE SANTA
KM. 330+800 - KM. 448+936 | [8 empty] | 330180
LONGITUD: 118.136 KM.
MUESTRAS | Disturbadas de Suelo (*) |  |  | IDENTIFICACIÓN :
CANTIDAD | 5 Kg / cada una
PRESENTACIÓN | Bolsas plásticas |  |  | CANTERA |  | QUEBRADA SECA
INGENIERO RESPONSABLE | : Lucía Saez Alvan |  |  | UBICACIÓN |  | 330180
TECNICO LABORATORISTA | : José Torres Román |  |  | CALICATA Nº |  | C - 06
FECHA DE RECEPCIÓN | 2008-12-01 |  |  | MUESTRA Nº |  | M - 1
FECHA DE ENSAYO | 2008-12-01 |  |  | PROFUNDIDAD (m.) |  | 0,00 - 2,50
INFORME DE ENSAYO N° 01 - CVC - 2008
LIMITES DE CONSISTENCIA
DETERMINACION DEL LIMITE LIQUIDO DE LOS SUELOS ( MTC E - 110 - ASTM D - 4318 )
| N° de Prueba | N° | 1 | 2 | 3
| Peso del Recipiente + suelo humedo | g | 13.1503 | 12.95066 | 14.30326
| Peso del Recipiente + suelo seco | g | 11.88489 | 11.85977 | 13.46159
| Peso del Recipiente | g | 5.51 | 5.51 | 7.25
| N° de golpes | N° | 17 | 23 | 28
| humedad | ( % ) | 19.85 | 17.18 | 13.55
| Límite Líquido (un Punto) |  | 18.94498 | 17.00754 | 13.73709
| Límite Líquido (Promedio) |  | 16.5632
| Diferencia Máxima =+/- 2.4% |  | -1.937438
| x |  | -12.31
| cte |  | 55.013
| 25 golpes |  | 15.38864
| Límite Líquido | ( % ) | 15.39
DETERMINACION DEL LIMITE PLASTICO E INDICE DE PLASTICIDAD DE LOS SUELOS ( MTC E - 111 - ASTM D - 4318 )
| Peso del Recipiente + suelo humedo | g
| Peso del Recipiente + suelo seco | g
| Peso del Recipiente | g
| humedad | ( % ) | NP
| %Límite Plástico Promedio | ( % ) | NP
| Indice Plástico | ( % ) | NP
[7 empty] | X | Y
[7 empty] | 25 | 0
[7 empty] | 25 | 15.39
[7 empty] | 10 | 15.39
[7 empty] | 16 | 15.39
[7 empty] | 17 | 15.39
[7 empty] | 18 | 15.39
[7 empty] | 19 | 15.39
[7 empty] | 20 | 15.39
[7 empty] | 21 | 15.39
[7 empty] | 22 | 15.39
[7 empty] | 23 | 15.39
[7 empty] | 24 | 15.39
Observaciones: | [6 empty] | 25 | 15.39
( * ) Muestras disturbadas de suelo, obtenidas bajo "Guía para muestreo de Suelos y Rocas" mediante Norma MTC E-101-2000 (ASTM D 420)
25

## C-06, M-02
Estudio de Mantenimiento Periódico de la Carretera: Pontón Quebrada Seca – Puente Santa, Ruta 1N
CONSORCIO
COSTA DULCE II
ESTUDIO DE MANTENIMIENTO PERIODICO | [13 empty] | INGENIERO RESPONSABLE |  |  |  | : Lucía Saez Alvan
DE LA CARRETERA: PONTON QUEBRADA SECA - PUENTE SANTA | [13 empty] | TECNICO LABORATORISTA |  |  |  | : José Torres Román
KM. 330+800 - KM. 448+936 | [13 empty] | CANTERA |  |  | QUEBRADA SECA
LONGITUD: 118.136 KM. | [13 empty] | UBICACIÓN |  |  | 330180
[14 empty] | CALICATA Nº |  |  | C - 06
FECHA DE ENSAYO |  | : Diciembre - 2008 | [11 empty] | MUESTRA Nº |  |  | M - 2
[14 empty] | PROFUNDIDAD (m.) |  |  | 2,50 - 3,00
Análisis Granulométrico (Norma MTC E 107 - ASTM D 422)
TAMIZ | 3" | 2" | 1½" | 1" | 3/4" | ½" | 3/8" | ¼" | N° 004 | N° 006 | N° 008 | N° 010 | N° 016 | N° 020 | N° 030 | N° 040 | N° 050 | N° 080 | N° 100 | N° 200 | - N° 200
Abertura del Tamiz (mm ) | 76.2 | 50.8 | 38.1 | 25.4 | 19.05 | 12.7 | 8.749838 | 6.35 | 4.76 | 3.36 | 2.38 | 2 | 1.19 | 0.84 | 0.59 | 0.426 | 0.297 | 0.177 | 0.149 | 0.074
Peso retenido ( g ) |  |  | 717.5 | 643 | 217.5 | 409 | 258 | 354.5 | 92 | 11.28 | 21.14 | 12.74 | 44.67 | 57.47 | 79.26 | 58.83 | 40.45 | 74.51 | 57.35 | 29.33 | 11.47 | 3190
Retenido ( % ) |  |  | 5.894931 | 5.282844 | 1.786965 | 3.360316 | 2.11971 | 2.912548 | 0.7558657 | 1.762414 | 3.302964 | 1.990528 | 6.979347 | 8.979249 | 12.38377 | 9.191739 | 6.320004 | 11.64162 | 8.9605 | 4.582589 | 1.7921 |  | 100
Pasa ( % ) |  | 100 | 94.10507 | 88.82223 | 87.03526 | 83.67494 | 81.55523 | 78.64269 | 77.88682 | 76.12441 | 72.82144 | 70.83092 | 63.85157 | 54.87232 | 42.48855 | 33.29681 | 26.97681 | 15.33519 | 6.374689 | 1.7921
[15 empty] | CONTENIDO DE HUMEDAD MTC E-108- (ASTM D 2216) |  |  |  |  | (%) | 0.3009027
[15 empty] | LIMITE LIQUIDO MTC E-110- (ASTM D 4318) |  |  |  |  | (%) | 15.51
[15 empty] | LIMITE PLASTICO MTC E-111 - (ASTM D 4318) |  |  |  |  | (%) | NP
[15 empty] | INDICE PLASTICIDAD MTC E-111 - (ASTM D 4318) |  |  |  |  | (%) | NP
[15 empty] | CLASIFICACION SUCS (ASTM-D-2487) |  |  |  |  | SP
[15 empty] | CLASIFICACION AASHTO (ASTM D-3282) |  |  |  |  | A-1-b ( 0 )

## C-06, M-02-wl
Estudio de Mantenimiento Periódico de la Carretera: Pontón Quebrada Seca – Puente Santa, Ruta 1N
CONSORCIO
COSTA DULCE II
ESTUDIO DE MANTENIMIENTO PERIODICO
DE LA CARRETERA: PONTON QUEBRADA SECA - PUENTE SANTA
KM. 330+800 - KM. 448+936 | [8 empty] | 330180
LONGITUD: 118.136 KM.
MUESTRAS | Disturbadas de Suelo (*) |  |  | IDENTIFICACIÓN :
CANTIDAD | 5 Kg / cada una
PRESENTACIÓN | Bolsas plásticas |  |  | CANTERA |  | QUEBRADA SECA
INGENIERO RESPONSABLE | : Lucía Saez Alvan |  |  | UBICACIÓN |  | 330180
TECNICO LABORATORISTA | : José Torres Román |  |  | CALICATA Nº |  | C - 06
FECHA DE RECEPCIÓN | 2008-12-01 |  |  | MUESTRA Nº |  | M - 2
FECHA DE ENSAYO | 2008-12-01 |  |  | PROFUNDIDAD (m.) |  | 2,50 - 3,00
INFORME DE ENSAYO N° 01 - CVC - 2008
LIMITES DE CONSISTENCIA
DETERMINACION DEL LIMITE LIQUIDO DE LOS SUELOS ( MTC E - 110 - ASTM D - 4318 )
| N° de Prueba | N° | 1 | 2 | 3
| Peso del Recipiente + suelo humedo | g | 14.64234 | 14.51028 | 14.13795
| Peso del Recipiente + suelo seco | g | 13.38894 | 13.36435 | 13.22912
| Peso del Recipiente | g | 7.15 | 7.15 | 7.15
| N° de golpes | N° | 17 | 20 | 26
| humedad | ( % ) | 20.09 | 18.44 | 14.95
| Límite Líquido (un Punto) |  | 19.17403 | 17.94877 | 15.02112
| Límite Líquido (Promedio) |  | 17.38131
| Diferencia Máxima =+/- 2.4% |  | -1.22526
| x |  | -12.21
| cte |  | 54.817
| 25 golpes |  | 15.51453
| Límite Líquido | ( % ) | 15.51
DETERMINACION DEL LIMITE PLASTICO E INDICE DE PLASTICIDAD DE LOS SUELOS ( MTC E - 111 - ASTM D - 4318 )
| Peso del Recipiente + suelo humedo | g
| Peso del Recipiente + suelo seco | g
| Peso del Recipiente | g
| humedad | ( % ) | NP
| %Límite Plástico Promedio | ( % ) | NP
| Indice Plástico | ( % ) | NP
[7 empty] | X | Y
[7 empty] | 25 | 0
[7 empty] | 25 | 15.51
[7 empty] | 10 | 15.51
[7 empty] | 16 | 15.51
[7 empty] | 17 | 15.51
[7 empty] | 18 | 15.51
[7 empty] | 19 | 15.51
[7 empty] | 20 | 15.51
[7 empty] | 21 | 15.51
[7 empty] | 22 | 15.51
[7 empty] | 23 | 15.51
[7 empty] | 24 | 15.51
Observaciones: | [6 empty] | 25 | 15.51
( * ) Muestras disturbadas de suelo, obtenidas bajo "Guía para muestreo de Suelos y Rocas" mediante Norma MTC E-101-2000 (ASTM D 420)
25

## C-07, M-01
Estudio de Mantenimiento Periódico de la Carretera: Pontón Quebrada Seca – Puente Santa, Ruta 1N
CONSORCIO
COSTA DULCE II
ESTUDIO DE MANTENIMIENTO PERIODICO | [13 empty] | INGENIERO RESPONSABLE |  |  |  | : Lucía Saez Alvan
DE LA CARRETERA: PONTON QUEBRADA SECA - PUENTE SANTA | [13 empty] | TECNICO LABORATORISTA |  |  |  | : José Torres Román
KM. 330+800 - KM. 448+936 | [13 empty] | CANTERA |  |  | QUEBRADA SECA
LONGITUD: 118.136 KM. | [13 empty] | UBICACIÓN |  |  | 330180
[14 empty] | CALICATA Nº |  |  | C - 07
FECHA DE ENSAYO |  | : Diciembre - 2008 | [11 empty] | MUESTRA Nº |  |  | M - 1
[14 empty] | PROFUNDIDAD (m.) |  |  | 0.00 - 3.00
Análisis Granulométrico (Norma MTC E 107 - ASTM D 422)
TAMIZ | 3" | 2" | 1½" | 1" | 3/4" | ½" | 3/8" | ¼" | N° 004 | N° 006 | N° 008 | N° 010 | N° 016 | N° 020 | N° 030 | N° 040 | N° 050 | N° 080 | N° 100 | N° 200 | - N° 200
Abertura del Tamiz (mm ) | 76.2 | 50.8 | 38.1 | 25.4 | 19.05 | 12.7 | 8.749838 | 6.35 | 4.76 | 3.36 | 2.38 | 2 | 1.19 | 0.84 | 0.59 | 0.426 | 0.297 | 0.177 | 0.149 | 0.074
Peso retenido ( g ) |  | 131.5 | 572 | 1628.5 | 336.5 | 605.5 | 384.5 | 479.5 | 153 | 21 | 22.5 | 17 | 37 | 44.5 | 60.5 | 44 | 49.5 | 112.5 | 63.5 | 21.5 | 4.5 | 4657.5
Retenido ( % ) |  | 1.018953 | 4.432252 | 12.61874 | 2.607435 | 4.691833 | 2.979372 | 3.715498 | 1.18555 | 2.814774 | 3.01583 | 2.278627 | 4.959364 | 5.964641 | 8.109231 | 5.897622 | 6.634825 | 15.07915 | 8.511341 | 2.881793 | 0.6031659 |  | 100
Pasa ( % ) | 100 | 98.98105 | 94.5488 | 81.93005 | 79.32262 | 74.63078 | 71.65141 | 67.93591 | 66.75036 | 63.93559 | 60.91976 | 58.64113 | 53.68177 | 47.71713 | 39.6079 | 33.71027 | 27.07545 | 11.9963 | 3.484959 | 0.6031659
[15 empty] | CONTENIDO DE HUMEDAD MTC E-108- (ASTM D 2216) |  |  |  |  | (%) | 0.4016064
[15 empty] | LIMITE LIQUIDO MTC E-110- (ASTM D 4318) |  |  |  |  | (%) | 15.98
[15 empty] | LIMITE PLASTICO MTC E-111 - (ASTM D 4318) |  |  |  |  | (%) | NP
[15 empty] | INDICE PLASTICIDAD MTC E-111 - (ASTM D 4318) |  |  |  |  | (%) | NP
[15 empty] | CLASIFICACION SUCS (ASTM-D-2487) |  |  |  |  | SP
[15 empty] | CLASIFICACION AASHTO (ASTM D-3282) |  |  |  |  | A-1-b ( 0 )

## C-07, M-01-wl
Estudio de Mantenimiento Periódico de la Carretera: Pontón Quebrada Seca – Puente Santa, Ruta 1N
CONSORCIO
COSTA DULCE II
ESTUDIO DE MANTENIMIENTO PERIODICO
DE LA CARRETERA: PONTON QUEBRADA SECA - PUENTE SANTA
KM. 330+800 - KM. 448+936 | [8 empty] | 330180
LONGITUD: 118.136 KM.
MUESTRAS | Disturbadas de Suelo (*) |  |  | IDENTIFICACIÓN :
CANTIDAD | 5 Kg / cada una
PRESENTACIÓN | Bolsas plásticas |  |  | CANTERA |  | QUEBRADA SECA
INGENIERO RESPONSABLE | : Lucía Saez Alvan |  |  | UBICACIÓN |  | 330180
TECNICO LABORATORISTA | : José Torres Román |  |  | CALICATA Nº |  | C - 07
FECHA DE RECEPCIÓN | 2008-12-01 |  |  | MUESTRA Nº |  | M - 1
FECHA DE ENSAYO | 2008-12-01 |  |  | PROFUNDIDAD (m.) |  | 0.00 - 3.00
INFORME DE ENSAYO N° 01 - CVC - 2008
LIMITES DE CONSISTENCIA
DETERMINACION DEL LIMITE LIQUIDO DE LOS SUELOS ( MTC E - 110 - ASTM D - 4318 )
| N° de Prueba | N° | 1 | 2 | 3
| Peso del Recipiente + suelo humedo | g | 13.88191 | 13.94648 | 13.08468
| Peso del Recipiente + suelo seco | g | 12.77633 | 12.97416 | 12.27221
| Peso del Recipiente | g | 7.15 | 7.37 | 6.79
| N° de golpes | N° | 17 | 22 | 28
| humedad | ( % ) | 19.65 | 17.35 | 14.82
| Límite Líquido (un Punto) |  | 18.7541 | 17.0837 | 15.02462
| Límite Líquido (Promedio) |  | 16.95414
| Diferencia Máxima =+/- 2.4% |  | -1.670398
| x |  | -9.671
| cte |  | 47.112
| 25 golpes |  | 15.98225
| Límite Líquido | ( % ) | 15.98
DETERMINACION DEL LIMITE PLASTICO E INDICE DE PLASTICIDAD DE LOS SUELOS ( MTC E - 111 - ASTM D - 4318 )
| Peso del Recipiente + suelo humedo | g
| Peso del Recipiente + suelo seco | g
| Peso del Recipiente | g
| humedad | ( % ) | NP
| %Límite Plástico Promedio | ( % ) | NP
| Indice Plástico | ( % ) | NP
[7 empty] | X | Y
[7 empty] | 25 | 0
[7 empty] | 25 | 15.98
[7 empty] | 10 | 15.98
[7 empty] | 16 | 15.98
[7 empty] | 17 | 15.98
[7 empty] | 18 | 15.98
[7 empty] | 19 | 15.98
[7 empty] | 20 | 15.98
[7 empty] | 21 | 15.98
[7 empty] | 22 | 15.98
[7 empty] | 23 | 15.98
[7 empty] | 24 | 15.98
Observaciones: | [6 empty] | 25 | 15.98
( * ) Muestras disturbadas de suelo, obtenidas bajo "Guía para muestreo de Suelos y Rocas" mediante Norma MTC E-101-2000 (ASTM D 420)
25

## C-08, M-01
Estudio de Mantenimiento Periódico de la Carretera: Pontón Quebrada Seca – Puente Santa, Ruta 1N
CONSORCIO
COSTA DULCE II
ESTUDIO DE MANTENIMIENTO PERIODICO | [13 empty] | INGENIERO RESPONSABLE |  |  |  | : Lucía Saez Alvan
DE LA CARRETERA: PONTON QUEBRADA SECA - PUENTE SANTA | [13 empty] | TECNICO LABORATORISTA |  |  |  | : José Torres Román
KM. 330+800 - KM. 448+936 | [13 empty] | CANTERA |  |  | QUEBRADA SECA
LONGITUD: 118.136 KM. | [13 empty] | UBICACIÓN |  |  | 330180
[14 empty] | CALICATA Nº |  |  | C - 08
FECHA DE ENSAYO |  | : Diciembre - 2008 | [11 empty] | MUESTRA Nº |  |  | M - 2
[14 empty] | PROFUNDIDAD (m.) |  |  | 0.00 - 3.00
Análisis Granulométrico (Norma MTC E 107 - ASTM D 422)
TAMIZ | 3" | 2" | 1½" | 1" | 3/4" | ½" | 3/8" | ¼" | N° 004 | N° 006 | N° 008 | N° 010 | N° 016 | N° 020 | N° 030 | N° 040 | N° 050 | N° 080 | N° 100 | N° 200 | - N° 200
Abertura del Tamiz (mm ) | 76.2 | 50.8 | 38.1 | 25.4 | 19.05 | 12.7 | 8.749838 | 6.35 | 4.76 | 3.36 | 2.38 | 2 | 1.19 | 0.84 | 0.59 | 0.426 | 0.297 | 0.177 | 0.149 | 0.074
Peso retenido ( g ) |  |  |  | 58 | 50 | 88 | 61.5 | 103 | 23 | 8.19 | 10.14 | 7.33 | 35.46 | 42.34 | 65.93 | 54.65 | 36.67 | 51.07 | 61.42 | 73.17 | 53.13 | 883
Retenido ( % ) |  |  |  | 0.8870077 | 0.7646618 | 1.345805 | 0.940534 | 1.575203 | 0.3517444 | 1.543475 | 1.91097 | 1.381401 | 6.68274 | 7.979335 | 12.42507 | 10.29926 | 6.910775 | 9.624578 | 11.57512 | 13.78951 | 10.0128 |  | 100
Pasa ( % ) |  |  | 100 | 99.11299 | 98.34833 | 97.00253 | 96.06199 | 94.48679 | 94.13504 | 92.59157 | 90.6806 | 89.2992 | 82.61646 | 74.63712 | 62.21205 | 51.91279 | 45.00202 | 35.37744 | 23.80231 | 10.0128
[15 empty] | CONTENIDO DE HUMEDAD MTC E-108- (ASTM D 2216) |  |  |  |  | (%) | 0.1001001
[15 empty] | LIMITE LIQUIDO MTC E-110- (ASTM D 4318) |  |  |  |  | (%) | 14.13
[15 empty] | LIMITE PLASTICO MTC E-111 - (ASTM D 4318) |  |  |  |  | (%) | NP
[15 empty] | INDICE PLASTICIDAD MTC E-111 - (ASTM D 4318) |  |  |  |  | (%) | NP
[15 empty] | CLASIFICACION SUCS (ASTM-D-2487) |  |  |  |  | SP-SM
[15 empty] | CLASIFICACION AASHTO (ASTM D-3282) |  |  |  |  | A-2-4 ( 0 )

## C-08, M-02-wl
Estudio de Mantenimiento Periódico de la Carretera: Pontón Quebrada Seca – Puente Santa, Ruta 1N
CONSORCIO
COSTA DULCE II
ESTUDIO DE MANTENIMIENTO PERIODICO
DE LA CARRETERA: PONTON QUEBRADA SECA - PUENTE SANTA
KM. 330+800 - KM. 448+936 | [8 empty] | 330180
LONGITUD: 118.136 KM.
MUESTRAS | Disturbadas de Suelo (*) |  |  | IDENTIFICACIÓN :
CANTIDAD | 5 Kg / cada una
PRESENTACIÓN | Bolsas plásticas |  |  | CANTERA |  | QUEBRADA SECA
INGENIERO RESPONSABLE | : Lucía Saez Alvan |  |  | UBICACIÓN |  | 330180
TECNICO LABORATORISTA | : José Torres Román |  |  | CALICATA Nº |  | C - 08
FECHA DE RECEPCIÓN | 2008-12-01 |  |  | MUESTRA Nº |  | M - 1
FECHA DE ENSAYO | 2008-12-01 |  |  | PROFUNDIDAD (m.) |  | 0.00 - 3.00
INFORME DE ENSAYO N° 01 - CVC - 2008
LIMITES DE CONSISTENCIA
DETERMINACION DEL LIMITE LIQUIDO DE LOS SUELOS ( MTC E - 110 - ASTM D - 4318 )
| N° de Prueba | N° | 1 | 2 | 3
| Peso del Recipiente + suelo humedo | g | 20.30883 | 20.1315 | 17.57164
| Peso del Recipiente + suelo seco | g | 18.16419 | 18.56769 | 16.3306
| Peso del Recipiente | g | 7.25 | 8.72 | 7.37
| N° de golpes | N° | 16 | 21 | 26
| humedad | ( % ) | 19.65 | 15.88 | 13.85
| Límite Líquido (un Punto) |  | 18.61703 | 15.54849 | 13.91588
| Límite Líquido (Promedio) |  | 16.02713
| Diferencia Máxima =+/- 2.4% |  | -3.068535
| x |  | -12.03
| cte |  | 52.857
| 25 golpes |  | 14.13392
| Límite Líquido | ( % ) | 14.13
DETERMINACION DEL LIMITE PLASTICO E INDICE DE PLASTICIDAD DE LOS SUELOS ( MTC E - 111 - ASTM D - 4318 )
| Peso del Recipiente + suelo humedo | g
| Peso del Recipiente + suelo seco | g
| Peso del Recipiente | g
| humedad | ( % ) | NP
| %Límite Plástico Promedio | ( % ) | NP
| Indice Plástico | ( % ) | NP
[7 empty] | X | Y
[7 empty] | 25 | 0
[7 empty] | 25 | 14.13
[7 empty] | 10 | 14.13
[7 empty] | 16 | 14.13
[7 empty] | 17 | 14.13
[7 empty] | 18 | 14.13
[7 empty] | 19 | 14.13
[7 empty] | 20 | 14.13
[7 empty] | 21 | 14.13
[7 empty] | 22 | 14.13
[7 empty] | 23 | 14.13
[7 empty] | 24 | 14.13
Observaciones: | [6 empty] | 25 | 14.13
( * ) Muestras disturbadas de suelo, obtenidas bajo "Guía para muestreo de Suelos y Rocas" mediante Norma MTC E-101-2000 (ASTM D 420)
25

## C-09, M-01
Estudio de Mantenimiento Periódico de la Carretera: Pontón Quebrada Seca – Puente Santa, Ruta 1N
CONSORCIO
COSTA DULCE II
ESTUDIO DE MANTENIMIENTO PERIODICO | [13 empty] | INGENIERO RESPONSABLE |  |  |  | : Lucía Saez Alvan
DE LA CARRETERA: PONTON QUEBRADA SECA - PUENTE SANTA | [13 empty] | TECNICO LABORATORISTA |  |  |  | : José Torres Román
KM. 330+800 - KM. 448+936 | [13 empty] | CANTERA |  |  | QUEBRADA SECA
LONGITUD: 118.136 KM. | [13 empty] | UBICACIÓN |  |  | 330180
[14 empty] | CALICATA Nº |  |  | C - 09
FECHA DE ENSAYO |  | : Diciembre - 2008 | [11 empty] | MUESTRA Nº |  |  | M - 1
[14 empty] | PROFUNDIDAD (m.) |  |  | 0,00 - 1,10
Análisis Granulométrico (Norma MTC E 107 - ASTM D 422)
TAMIZ | 3" | 2" | 1½" | 1" | 3/4" | ½" | 3/8" | ¼" | N° 004 | N° 006 | N° 008 | N° 010 | N° 016 | N° 020 | N° 030 | N° 040 | N° 050 | N° 080 | N° 100 | N° 200 | - N° 200
Abertura del Tamiz (mm ) | 76.2 | 50.8 | 38.1 | 25.4 | 19.05 | 12.7 | 8.749838 | 6.35 | 4.76 | 3.36 | 2.38 | 2 | 1.19 | 0.84 | 0.59 | 0.426 | 0.297 | 0.177 | 0.149 | 0.074
Peso retenido ( g ) |  |  | 722.5 | 1791 | 469 | 687 | 333.5 | 436 | 132.5 | 52.14 | 34.84 | 14.15 | 40.6 | 34.3 | 44.58 | 37.57 | 39.28 | 70.06 | 72.14 | 45.36 | 13.98 | 5070.5
Retenido ( % ) |  |  | 8.41882 | 20.86935 | 5.46495 | 8.005162 | 3.886057 | 5.080423 | 1.543936 | 4.882906 | 3.262763 | 1.325146 | 3.802186 | 3.212192 | 4.174913 | 3.518427 | 3.678568 | 6.561112 | 6.755904 | 4.24796 | 1.309226 |  | 100
Pasa ( % ) |  | 100 | 91.58118 | 70.71183 | 65.24688 | 57.24172 | 53.35566 | 48.27524 | 46.7313 | 41.8484 | 38.58563 | 37.26049 | 33.4583 | 30.24611 | 26.0712 | 22.55277 | 18.8742 | 12.31309 | 5.557185 | 1.309226
[15 empty] | CONTENIDO DE HUMEDAD MTC E-108- (ASTM D 2216) |  |  |  |  | (%) | 0.2004008
[15 empty] | LIMITE LIQUIDO MTC E-110- (ASTM D 4318) |  |  |  |  | (%) | 17.27
[15 empty] | LIMITE PLASTICO MTC E-111 - (ASTM D 4318) |  |  |  |  | (%) | NP
[15 empty] | INDICE PLASTICIDAD MTC E-111 - (ASTM D 4318) |  |  |  |  | (%) | NP
[15 empty] | CLASIFICACION SUCS (ASTM-D-2487) |  |  |  |  | GP
[15 empty] | CLASIFICACION AASHTO (ASTM D-3282) |  |  |  |  | A-1-a ( 0 )

## C-09, M-01-wl
Estudio de Mantenimiento Periódico de la Carretera: Pontón Quebrada Seca – Puente Santa, Ruta 1N
CONSORCIO
COSTA DULCE II
ESTUDIO DE MANTENIMIENTO PERIODICO
DE LA CARRETERA: PONTON QUEBRADA SECA - PUENTE SANTA
KM. 330+800 - KM. 448+936 | [8 empty] | 330180
LONGITUD: 118.136 KM.
MUESTRAS | Disturbadas de Suelo (*) |  |  | IDENTIFICACIÓN :
CANTIDAD | 5 Kg / cada una
PRESENTACIÓN | Bolsas plásticas |  |  | CANTERA |  | QUEBRADA SECA
INGENIERO RESPONSABLE | : Lucía Saez Alvan |  |  | UBICACIÓN |  | 330180
TECNICO LABORATORISTA | : José Torres Román |  |  | CALICATA Nº |  | C - 09
FECHA DE RECEPCIÓN | 2008-12-01 |  |  | MUESTRA Nº |  | M - 1
FECHA DE ENSAYO | 2008-12-01 |  |  | PROFUNDIDAD (m.) |  | 0,00 - 1,10
INFORME DE ENSAYO N° 01 - CVC - 2008
LIMITES DE CONSISTENCIA
DETERMINACION DEL LIMITE LIQUIDO DE LOS SUELOS ( MTC E - 110 - ASTM D - 4318 )
| N° de Prueba | N° | 1 | 2 | 3
| Peso del Recipiente + suelo humedo | g | 20.46072 | 21.13946 | 17.9797
| Peso del Recipiente + suelo seco | g | 18.15983 | 19.29376 | 16.51702
| Peso del Recipiente | g | 7.25 | 9.45 | 7.56
| N° de golpes | N° | 16 | 22 | 28
| humedad | ( % ) | 21.09 | 18.75 | 16.33
| Límite Líquido (un Punto) |  | 19.98133 | 18.46221 | 16.55547
| Límite Líquido (Promedio) |  | 18.333
| Diferencia Máxima =+/- 2.4% |  | -1.519119
| x |  | -8.446
| cte |  | 44.4611
| 25 golpes |  | 17.27447
| Límite Líquido | ( % ) | 17.27
DETERMINACION DEL LIMITE PLASTICO E INDICE DE PLASTICIDAD DE LOS SUELOS ( MTC E - 111 - ASTM D - 4318 )
| Peso del Recipiente + suelo humedo | g
| Peso del Recipiente + suelo seco | g
| Peso del Recipiente | g
| humedad | ( % ) | NP
| %Límite Plástico Promedio | ( % ) | NP
| Indice Plástico | ( % ) | NP
[7 empty] | X | Y
[7 empty] | 25 | 0
[7 empty] | 25 | 17.27
[7 empty] | 10 | 17.27
[7 empty] | 16 | 17.27
[7 empty] | 17 | 17.27
[7 empty] | 18 | 17.27
[7 empty] | 19 | 17.27
[7 empty] | 20 | 17.27
[7 empty] | 21 | 17.27
[7 empty] | 22 | 17.27
[7 empty] | 23 | 17.27
[7 empty] | 24 | 17.27
Observaciones: | [6 empty] | 25 | 17.27
( * ) Muestras disturbadas de suelo, obtenidas bajo "Guía para muestreo de Suelos y Rocas" mediante Norma MTC E-101-2000 (ASTM D 420)
25

## C-09, M-02
Estudio de Mantenimiento Periódico de la Carretera: Pontón Quebrada Seca – Puente Santa, Ruta 1N
CONSORCIO
COSTA DULCE II
ESTUDIO DE MANTENIMIENTO PERIODICO | [13 empty] | INGENIERO RESPONSABLE |  |  |  | : Lucía Saez Alvan
DE LA CARRETERA: PONTON QUEBRADA SECA - PUENTE SANTA | [13 empty] | TECNICO LABORATORISTA |  |  |  | : José Torres Román
KM. 330+800 - KM. 448+936 | [13 empty] | CANTERA |  |  | QUEBRADA SECA
LONGITUD: 118.136 KM. | [13 empty] | UBICACIÓN |  |  | 330180
[14 empty] | CALICATA Nº |  |  | C - 09
FECHA DE ENSAYO |  | : Diciembre - 2008 | [11 empty] | MUESTRA Nº |  |  | M - 2
[14 empty] | PROFUNDIDAD (m.) |  |  | 1,10 - 3,00
Análisis Granulométrico (Norma MTC E 107 - ASTM D 422)
TAMIZ | 3" | 2" | 1½" | 1" | 3/4" | ½" | 3/8" | ¼" | N° 004 | N° 006 | N° 008 | N° 010 | N° 016 | N° 020 | N° 030 | N° 040 | N° 050 | N° 080 | N° 100 | N° 200 | - N° 200
Abertura del Tamiz (mm ) | 76.2 | 50.8 | 38.1 | 25.4 | 19.05 | 12.7 | 8.749838 | 6.35 | 4.76 | 3.36 | 2.38 | 2 | 1.19 | 0.84 | 0.59 | 0.426 | 0.297 | 0.177 | 0.149 | 0.074
Peso retenido ( g ) |  | 320.5 |  | 825.5 | 165 | 235.5 | 205 | 290.5 | 100.5 | 26.47 | 34.08 | 18.1 | 47.77 | 46.67 | 61.83 | 49.01 | 38.13 | 73.36 | 62.93 | 29.36 | 11.29 | 2641.5
Retenido ( % ) |  | 4.501389 | 0 | 11.59406 | 2.317408 | 3.307573 | 2.879203 | 4.080042 | 1.411512 | 3.708389 | 4.774534 | 2.535771 | 6.692473 | 6.538365 | 8.662248 | 6.866194 | 5.34193 | 10.27758 | 8.816356 | 4.113272 | 1.581704 |  | 100
Pasa ( % ) | 100 | 95.49861 | 95.49861 | 83.90455 | 81.58714 | 78.27957 | 75.40037 | 71.32033 | 69.90881 | 66.20042 | 61.42589 | 58.89012 | 52.19765 | 45.65928 | 36.99703 | 30.13084 | 24.78891 | 14.51133 | 5.694976 | 1.581704
[15 empty] | CONTENIDO DE HUMEDAD MTC E-108- (ASTM D 2216) |  |  |  |  | (%) | 0.2004008
[15 empty] | LIMITE LIQUIDO MTC E-110- (ASTM D 4318) |  |  |  |  | (%) | 17.57
[15 empty] | LIMITE PLASTICO MTC E-111 - (ASTM D 4318) |  |  |  |  | (%) | NP
[15 empty] | INDICE PLASTICIDAD MTC E-111 - (ASTM D 4318) |  |  |  |  | (%) | NP
[15 empty] | CLASIFICACION SUCS (ASTM-D-2487) |  |  |  |  | SP
[15 empty] | CLASIFICACION AASHTO (ASTM D-3282) |  |  |  |  | A-1-b ( 0 )

## C-09, M-02-wl
Estudio de Mantenimiento Periódico de la Carretera: Pontón Quebrada Seca – Puente Santa, Ruta 1N
CONSORCIO
COSTA DULCE II
ESTUDIO DE MANTENIMIENTO PERIODICO
DE LA CARRETERA: PONTON QUEBRADA SECA - PUENTE SANTA
KM. 330+800 - KM. 448+936 | [8 empty] | 330180
LONGITUD: 118.136 KM.
MUESTRAS | Disturbadas de Suelo (*) |  |  | IDENTIFICACIÓN :
CANTIDAD | 5 Kg / cada una
PRESENTACIÓN | Bolsas plásticas |  |  | CANTERA |  | QUEBRADA SECA
INGENIERO RESPONSABLE | : Lucía Saez Alvan |  |  | UBICACIÓN |  | 330180
TECNICO LABORATORISTA | : José Torres Román |  |  | CALICATA Nº |  | C - 09
FECHA DE RECEPCIÓN | 2008-12-01 |  |  | MUESTRA Nº |  | M - 2
FECHA DE ENSAYO | 2008-12-01 |  |  | PROFUNDIDAD (m.) |  | 1,10 - 3,00
INFORME DE ENSAYO N° 01 - CVC - 2008
LIMITES DE CONSISTENCIA
DETERMINACION DEL LIMITE LIQUIDO DE LOS SUELOS ( MTC E - 110 - ASTM D - 4318 )
| N° de Prueba | N° | 1 | 2 | 3
| Peso del Recipiente + suelo humedo | g | 17.25861 | 20.08876 | 14.62352
| Peso del Recipiente + suelo seco | g | 15.38524 | 18.5343 | 13.36155
| Peso del Recipiente | g | 6.37 | 10.4 | 5.96
| N° de golpes | N° | 16 | 20 | 27
| humedad | ( % ) | 20.78 | 19.11 | 17.05
| Límite Líquido (un Punto) |  | 19.68762 | 18.60093 | 17.20952
| Límite Líquido (Promedio) |  | 18.49936
| Diferencia Máxima =+/- 2.4% |  | -1.086698
| x |  | -7.114
| cte |  | 40.474
| 25 golpes |  | 17.57492
| Límite Líquido | ( % ) | 17.57
DETERMINACION DEL LIMITE PLASTICO E INDICE DE PLASTICIDAD DE LOS SUELOS ( MTC E - 111 - ASTM D - 4318 )
| Peso del Recipiente + suelo humedo | g
| Peso del Recipiente + suelo seco | g
| Peso del Recipiente | g
| humedad | ( % ) | NP
| %Límite Plástico Promedio | ( % ) | NP
| Indice Plástico | ( % ) | NP
[7 empty] | X | Y
[7 empty] | 25 | 0
[7 empty] | 25 | 17.57
[7 empty] | 10 | 17.57
[7 empty] | 16 | 17.57
[7 empty] | 17 | 17.57
[7 empty] | 18 | 17.57
[7 empty] | 19 | 17.57
[7 empty] | 20 | 17.57
[7 empty] | 21 | 17.57
[7 empty] | 22 | 17.57
[7 empty] | 23 | 17.57
[7 empty] | 24 | 17.57
Observaciones: | [6 empty] | 25 | 17.57
( * ) Muestras disturbadas de suelo, obtenidas bajo "Guía para muestreo de Suelos y Rocas" mediante Norma MTC E-101-2000 (ASTM D 420)
25