## C-01, M-01
Estudio de Mantenimiento Periódico de la Carretera: Pontón Quebrada Seca – Puente Santa, Ruta 1N
CONSORCIO
COSTA DULCE II
ESTUDIO DE MANTENIMIENTO PERIODICO DE LA CARRETERA: | [13 empty] | INGENIERO RESPONSABLE |  |  |  | LUCIA SÁEZ ALVÁN
PONTON QUEBRADA SECA - PUENTE SANTA | [13 empty] | TECNICO LABORATORISTA |  |  |  | JOSE TORRES ROMÁN
[14 empty] | CANTERA |  |  | SANTA DELFINA
KM. 330+800 - KM 448+936 | [13 empty] | UBICACIÓN |  |  | 410900
LONGITUD: 118.136 KM. | [13 empty] | CALICATA Nº |  |  | C - 01
FECHA DE ENSAYO |  | : Diciembre - 2008 | [11 empty] | MUESTRA Nº |  |  | M - 1
[14 empty] | PROFUNDIDAD (m.) |  |  | 0.00 - 1,20
Análisis Granulométrico (Norma MTC E 107 - ASTM D 422)
TAMIZ | 3" | 2" | 1½" | 1" | 3/4" | ½" | 3/8" | ¼" | N° 004 | N° 006 | N° 008 | N° 010 | N° 016 | N° 020 | N° 030 | N° 040 | N° 050 | N° 080 | N° 100 | N° 200 | - N° 200
Abertura del Tamiz (mm ) | 76.2 | 50.8 | 38.1 | 25.4 | 19.05 | 12.7 | 8.749838 | 6.35 | 4.76 | 3.36 | 2.38 | 2 | 1.19 | 0.84 | 0.59 | 0.426 | 0.297 | 0.177 | 0.149 | 0.074
Peso retenido ( g ) |  | 535.5 | 460 | 879.5 | 381 | 986 | 718 | 1199 | 368.5 | 39.02 | 64.09 | 25.05 | 51.71 | 30.05 | 31.08 | 20.91 | 18.55 | 29.04 | 38.85 | 66.17 | 77.08 | 5483.6
Retenido ( % ) |  | 3.883576 | 3.336032 | 6.378347 | 2.763104 | 7.150711 | 5.20711 | 8.695439 | 2.672451 | 4.755521 | 7.810901 | 3.052942 | 6.302101 | 3.662312 | 3.787842 | 2.548384 | 2.260762 | 3.539219 | 4.734803 | 8.064399 | 9.394043 |  | 100
Pasa ( % ) | 100 | 96.11642 | 92.78039 | 86.40204 | 83.63894 | 76.48823 | 71.28112 | 62.58568 | 59.91323 | 55.15771 | 47.34681 | 44.29386 | 37.99176 | 34.32945 | 30.54161 | 27.99323 | 25.73246 | 22.19324 | 17.45844 | 9.394043
[15 empty] | CONTENIDO DE HUMEDAD MTC E-108- (ASTM D 2216) |  |  |  |  | (%) | 1.708706
[15 empty] | LIMITE LIQUIDO MTC E-110- (ASTM D 4318) |  |  |  |  | (%) | 18
[15 empty] | LIMITE PLASTICO MTC E-111 - (ASTM D 4318) |  |  |  |  | (%) | NP
[15 empty] | INDICE PLASTICIDAD MTC E-111 - (ASTM D 4318) |  |  |  |  | (%) | NP
[15 empty] | CLASIFICACION SUCS (ASTM-D-2487) |  |  |  |  | SP - SM
[15 empty] | CLASIFICACION AASHTO (ASTM D-3282) |  |  |  |  | A - 1 - a ( 0 )

## C-01, M-02
Estudio de Mantenimiento Periódico de la Carretera: Pontón Quebrada Seca – Puente Santa, Ruta 1N
CONSORCIO
COSTA DULCE II
ESTUDIO DE MANTENIMIENTO PERIODICO DE LA CARRETERA: | [13 empty] | INGENIERO RESPONSABLE |  |  |  | LUCIA SÁEZ ALVÁN
PONTON QUEBRADA SECA - PUENTE SANTA | [13 empty] | TECNICO LABORATORISTA |  |  |  | JOSE TORRES ROMÁN
[14 empty] | CANTERA |  |  | SANTA DELFINA
KM. 330+800 - KM 448+936 | [13 empty] | UBICACIÓN |  |  | 410900
LONGITUD: 118.136 KM. | [13 empty] | CALICATA Nº |  |  | C - 01
FECHA DE ENSAYO |  | : Diciembre - 2008 | [11 empty] | MUESTRA Nº |  |  | M - 2
[14 empty] | PROFUNDIDAD (m.) |  |  | 1,20 - 1,40
Análisis Granulométrico (Norma MTC E 107 - ASTM D 422)
TAMIZ | 3" | 2" | 1½" | 1" | 3/4" | ½" | 3/8" | ¼" | N° 004 | N° 006 | N° 008 | N° 010 | N° 016 | N° 020 | N° 030 | N° 040 | N° 050 | N° 080 | N° 100 | N° 200 | - N° 200
Abertura del Tamiz (mm ) | 76.2 | 50.8 | 38.1 | 25.4 | 19.05 | 12.7 | 8.749838 | 6.35 | 4.76 | 3.36 | 2.38 | 2 | 1.19 | 0.84 | 0.59 | 0.426 | 0.297 | 0.177 | 0.149 | 0.074
Peso retenido ( g ) |  |  | 203.6 |  | 119.5 | 118.5 | 516 | 705.5 | 227 | 35.65 | 56.3 | 22.4 | 43.4 | 23.45 | 24.9 | 18.72 | 19.44 | 36.45 | 39.53 | 75.25 | 102.31 | 2387.9
Retenido ( % ) |  |  | 2.592427 | 0 | 1.521587 | 1.508854 | 6.570198 | 8.983091 | 2.890378 | 5.437983 | 8.587895 | 3.416853 | 6.620154 | 3.577018 | 3.798199 | 2.855513 | 2.965341 | 5.560014 | 6.029831 | 11.47849 | 15.60617 |  | 100
Pasa ( % ) |  | 100 | 97.40757 | 97.40757 | 95.88599 | 94.37713 | 87.80693 | 78.82384 | 75.93347 | 70.49548 | 61.90759 | 58.49073 | 51.87058 | 48.29356 | 44.49536 | 41.63985 | 38.67451 | 33.1145 | 27.08467 | 15.60617
[15 empty] | CONTENIDO DE HUMEDAD MTC E-108- (ASTM D 2216) |  |  |  |  | (%) | 0.4419446
[15 empty] | LIMITE LIQUIDO MTC E-110- (ASTM D 4318) |  |  |  |  | (%) | 17
[15 empty] | LIMITE PLASTICO MTC E-111 - (ASTM D 4318) |  |  |  |  | (%) | NP
[15 empty] | INDICE PLASTICIDAD MTC E-111 - (ASTM D 4318) |  |  |  |  | (%) | NP
[15 empty] | CLASIFICACION SUCS (ASTM-D-2487) |  |  |  |  | SM
[15 empty] | CLASIFICACION AASHTO (ASTM D-3282) |  |  |  |  | A - 1 - b ( 0 )

## C-02, M-01
Estudio de Mantenimiento Periódico de la Carretera: Pontón Quebrada Seca – Puente Santa, Ruta 1N
CONSORCIO
COSTA DULCE II
ESTUDIO DE MANTENIMIENTO PERIODICO DE LA CARRETERA: | [13 empty] | INGENIERO RESPONSABLE |  |  |  | LUCIA SÁEZ ALVÁN
PONTON QUEBRADA SECA - PUENTE SANTA | [13 empty] | TECNICO LABORATORISTA |  |  |  | JOSE TORRES ROMÁN
[14 empty] | CANTERA |  |  | SANTA DELFINA
KM. 330+800 - KM 448+936 | [13 empty] | UBICACIÓN |  |  | 410900
LONGITUD: 118.136 KM. | [13 empty] | CALICATA Nº |  |  | C - 02
FECHA DE ENSAYO |  | : Diciembre - 2008 | [11 empty] | MUESTRA Nº |  |  | M - 1
[14 empty] | PROFUNDIDAD (m.) |  |  | 0.00 - 1,20
Análisis Granulométrico (Norma MTC E 107 - ASTM D 422)
TAMIZ | 3" | 2" | 1½" | 1" | 3/4" | ½" | 3/8" | ¼" | N° 004 | N° 006 | N° 008 | N° 010 | N° 016 | N° 020 | N° 030 | N° 040 | N° 050 | N° 080 | N° 100 | N° 200 | - N° 200
Abertura del Tamiz (mm ) | 76.2 | 50.8 | 38.1 | 25.4 | 19.05 | 12.7 | 8.749838 | 6.35 | 4.76 | 3.36 | 2.38 | 2 | 1.19 | 0.84 | 0.59 | 0.426 | 0.297 | 0.177 | 0.149 | 0.074
Peso retenido ( g ) |  | 375.2 | 248.6 | 681.2 | 469.8 | 988 | 795 | 1125 | 610 | 47.45 | 71.58 | 23 | 47.06 | 27.38 | 30.77 | 22.66 | 20.63 | 30.42 | 54.31 | 53.22 | 69.82 | 5415.9
Retenido ( % ) |  | 2.977761 | 1.973005 | 5.406319 | 3.728551 | 7.841226 | 6.309488 | 8.928521 | 4.841243 | 5.522396 | 8.330729 | 2.67682 | 5.477006 | 3.18658 | 3.58112 | 2.63725 | 2.400991 | 3.540385 | 6.320787 | 6.193929 | 8.125894 |  | 100
Pasa ( % ) | 100 | 97.02224 | 95.04923 | 89.64292 | 85.91436 | 78.07314 | 71.76365 | 62.83513 | 57.99389 | 52.47149 | 44.14076 | 41.46394 | 35.98693 | 32.80035 | 29.21924 | 26.58199 | 24.18099 | 20.64061 | 14.31982 | 8.125894
[15 empty] | CONTENIDO DE HUMEDAD MTC E-108- (ASTM D 2216) |  |  |  |  | (%) | 0.3411599
[15 empty] | LIMITE LIQUIDO MTC E-110- (ASTM D 4318) |  |  |  |  | (%) | 16
[15 empty] | LIMITE PLASTICO MTC E-111 - (ASTM D 4318) |  |  |  |  | (%) | NP
[15 empty] | INDICE PLASTICIDAD MTC E-111 - (ASTM D 4318) |  |  |  |  | (%) | NP
[15 empty] | CLASIFICACION SUCS (ASTM-D-2487) |  |  |  |  | SP - SM
[15 empty] | CLASIFICACION AASHTO (ASTM D-3282) |  |  |  |  | A - 1 - a ( 0 )

## C-03, M-01
Estudio de Mantenimiento Periódico de la Carretera: Pontón Quebrada Seca – Puente Santa, Ruta 1N
CONSORCIO
COSTA DULCE II
ESTUDIO DE MANTENIMIENTO PERIODICO DE LA CARRETERA: | [13 empty] | INGENIERO RESPONSABLE |  |  |  | LUCIA SÁEZ ALVÁN
PONTON QUEBRADA SECA - PUENTE SANTA | [13 empty] | TECNICO LABORATORISTA |  |  |  | JOSE TORRES ROMÁN
[14 empty] | CANTERA |  |  | SANTA DELFINA
KM. 330+800 - KM 448+936 | [13 empty] | UBICACIÓN |  |  | 410900
LONGITUD: 118.136 KM. | [13 empty] | CALICATA Nº |  |  | C - 03
FECHA DE ENSAYO |  | : Diciembre - 2008 | [11 empty] | MUESTRA Nº |  |  | M - 1
[14 empty] | PROFUNDIDAD (m.) |  |  | 0.00 - 3,00
Análisis Granulométrico (Norma MTC E 107 - ASTM D 422)
TAMIZ | 3" | 2" | 1½" | 1" | 3/4" | ½" | 3/8" | ¼" | N° 004 | N° 006 | N° 008 | N° 010 | N° 016 | N° 020 | N° 030 | N° 040 | N° 050 | N° 080 | N° 100 | N° 200 | - N° 200
Abertura del Tamiz (mm ) | 76.2 | 50.8 | 38.1 | 25.4 | 19.05 | 12.7 | 8.749838 | 6.35 | 4.76 | 3.36 | 2.38 | 2 | 1.19 | 0.84 | 0.59 | 0.426 | 0.297 | 0.177 | 0.149 | 0.074
Peso retenido ( g ) |  | 368 | 247 | 678.5 | 498 | 985.5 | 833 | 1207 | 558.5 | 47.45 | 71.58 | 23 | 47.06 | 27.38 | 30.77 | 22.66 | 20.63 | 30.42 | 54.31 | 53.22 | 68.82 | 5504.8
Retenido ( % ) |  | 2.935517 | 1.970306 | 5.412359 | 3.97252 | 7.861282 | 6.644798 | 9.628176 | 4.455126 | 5.450111 | 8.221684 | 2.641782 | 5.405315 | 3.144869 | 3.534245 | 2.602729 | 2.369563 | 3.494043 | 6.238051 | 6.112853 | 7.90467 |  | 100
Pasa ( % ) | 100 | 97.06448 | 95.09418 | 89.68182 | 85.7093 | 77.84802 | 71.20322 | 61.57504 | 57.11992 | 51.6698 | 43.44812 | 40.80634 | 35.40102 | 32.25616 | 28.72191 | 26.11918 | 23.74962 | 20.25557 | 14.01752 | 7.90467
[15 empty] | CONTENIDO DE HUMEDAD MTC E-108- (ASTM D 2216) |  |  |  |  | (%) | 0.5429318
[15 empty] | LIMITE LIQUIDO MTC E-110- (ASTM D 4318) |  |  |  |  | (%) | 15
[15 empty] | LIMITE PLASTICO MTC E-111 - (ASTM D 4318) |  |  |  |  | (%) | NP
[15 empty] | INDICE PLASTICIDAD MTC E-111 - (ASTM D 4318) |  |  |  |  | (%) | NP
[15 empty] | CLASIFICACION SUCS (ASTM-D-2487) |  |  |  |  | SP - SM
[15 empty] | CLASIFICACION AASHTO (ASTM D-3282) |  |  |  |  | A - 1 - a ( 0 )

## C-04, M-01
Estudio de Mantenimiento Periódico de la Carretera: Pontón Quebrada Seca – Puente Santa, Ruta 1N
CONSORCIO
COSTA DULCE II
ESTUDIO DE MANTENIMIENTO PERIODICO DE LA CARRETERA: | [13 empty] | INGENIERO RESPONSABLE |  |  |  | LUCIA SÁEZ ALVÁN
PONTON QUEBRADA SECA - PUENTE SANTA | [13 empty] | TECNICO LABORATORISTA |  |  |  | JOSE TORRES ROMÁN
[14 empty] | CANTERA |  |  | SANTA DELFINA
KM. 330+800 - KM 448+936 | [13 empty] | UBICACIÓN |  |  | 410900
LONGITUD: 118.136 KM. | [13 empty] | CALICATA Nº |  |  | C - 04
FECHA DE ENSAYO |  | : Diciembre - 2008 | [11 empty] | MUESTRA Nº |  |  | M - 1
[14 empty] | PROFUNDIDAD (m.) |  |  | 0.00 - 3,00
Análisis Granulométrico (Norma MTC E 107 - ASTM D 422)
TAMIZ | 3" | 2" | 1½" | 1" | 3/4" | ½" | 3/8" | ¼" | N° 004 | N° 006 | N° 008 | N° 010 | N° 016 | N° 020 | N° 030 | N° 040 | N° 050 | N° 080 | N° 100 | N° 200 | - N° 200
Abertura del Tamiz (mm ) | 76.2 | 50.8 | 38.1 | 25.4 | 19.05 | 12.7 | 8.749838 | 6.35 | 4.76 | 3.36 | 2.38 | 2 | 1.19 | 0.84 | 0.59 | 0.426 | 0.297 | 0.177 | 0.149 | 0.074
Peso retenido ( g ) |  |  | 303 | 875.6 | 647 | 985.5 | 927 | 1305.5 | 324 | 35.02 | 69.81 | 23.41 | 51.72 | 27.86 | 30.57 | 22.67 | 19.14 | 28.96 | 32.41 | 57.64 | 96.99 | 5863.8
Retenido ( % ) |  | 0 | 2.728242 | 7.883988 | 5.825652 | 8.873539 | 8.346799 | 11.75485 | 2.917328 | 3.646653 | 7.269357 | 2.437697 | 5.385634 | 2.901078 | 3.183272 | 2.360641 | 1.99306 | 3.015622 | 3.374873 | 6.002088 | 10.09963 |  | 100
Pasa ( % ) | 100 | 100 | 97.27176 | 89.38777 | 83.56212 | 74.68858 | 66.34178 | 54.58693 | 51.6696 | 48.02295 | 40.75359 | 38.31589 | 32.93026 | 30.02918 | 26.84591 | 24.48527 | 22.49221 | 19.47659 | 16.10171 | 10.09963
[15 empty] | CONTENIDO DE HUMEDAD MTC E-108- (ASTM D 2216) |  |  |  |  | (%) | 0.7658202
[15 empty] | LIMITE LIQUIDO MTC E-110- (ASTM D 4318) |  |  |  |  | (%) | 17
[15 empty] | LIMITE PLASTICO MTC E-111 - (ASTM D 4318) |  |  |  |  | (%) | NP
[15 empty] | INDICE PLASTICIDAD MTC E-111 - (ASTM D 4318) |  |  |  |  | (%) | NP
[15 empty] | CLASIFICACION SUCS (ASTM-D-2487) |  |  |  |  | GW - GM
[15 empty] | CLASIFICACION AASHTO (ASTM D-3282) |  |  |  |  | A - 1 - a ( 0 )

## C-05, M-01
Estudio de Mantenimiento Periódico de la Carretera: Pontón Quebrada Seca – Puente Santa, Ruta 1N
CONSORCIO
COSTA DULCE II
ESTUDIO DE MANTENIMIENTO PERIODICO DE LA CARRETERA: | [13 empty] | INGENIERO RESPONSABLE |  |  |  | LUCIA SÁEZ ALVÁN
PONTON QUEBRADA SECA - PUENTE SANTA | [13 empty] | TECNICO LABORATORISTA |  |  |  | JOSE TORRES ROMÁN
[14 empty] | CANTERA |  |  | SANTA DELFINA
KM. 330+800 - KM 448+936 | [13 empty] | UBICACIÓN |  |  | 410900
LONGITUD: 118.136 KM. | [13 empty] | CALICATA Nº |  |  | C - 05
FECHA DE ENSAYO |  | : Diciembre - 2008 | [11 empty] | MUESTRA Nº |  |  | M - 1
[14 empty] | PROFUNDIDAD (m.) |  |  | 0.00 - 2,00
Análisis Granulométrico (Norma MTC E 107 - ASTM D 422)
TAMIZ | 3" | 2" | 1½" | 1" | 3/4" | ½" | 3/8" | ¼" | N° 004 | N° 006 | N° 008 | N° 010 | N° 016 | N° 020 | N° 030 | N° 040 | N° 050 | N° 080 | N° 100 | N° 200 | - N° 200
Abertura del Tamiz (mm ) | 76.2 | 50.8 | 38.1 | 25.4 | 19.05 | 12.7 | 8.749838 | 6.35 | 4.76 | 3.36 | 2.38 | 2 | 1.19 | 0.84 | 0.59 | 0.426 | 0.297 | 0.177 | 0.149 | 0.074
Peso retenido ( g ) |  |  |  | 227.5 | 217 | 528.5 | 484 | 939.5 | 258.5 | 33.85 | 56.72 | 17.79 | 32.27 | 17.36 | 18.94 | 15.34 | 15.57 | 38.81 | 69.42 | 89.72 | 92.81 | 3153.6
Retenido ( % ) |  | 0 | 0 | 2.023861 | 1.930452 | 4.701584 | 4.305708 | 8.357878 | 2.29964 | 5.185505 | 8.688976 | 2.725262 | 4.943464 | 2.65939 | 2.901432 | 2.349945 | 2.385179 | 5.945331 | 10.6345 | 13.74427 | 14.21763 |  | 100
Pasa ( % ) | 100 | 100 | 100 | 97.97614 | 96.04569 | 91.3441 | 87.0384 | 78.68052 | 76.38088 | 71.19537 | 62.5064 | 59.78113 | 54.83767 | 52.17828 | 49.27685 | 46.9269 | 44.54172 | 38.59639 | 27.9619 | 14.21763
[15 empty] | CONTENIDO DE HUMEDAD MTC E-108- (ASTM D 2216) |  |  |  |  | (%) | 0.2807862
[15 empty] | LIMITE LIQUIDO MTC E-110- (ASTM D 4318) |  |  |  |  | (%) | 18
[15 empty] | LIMITE PLASTICO MTC E-111 - (ASTM D 4318) |  |  |  |  | (%) | NP
[15 empty] | INDICE PLASTICIDAD MTC E-111 - (ASTM D 4318) |  |  |  |  | (%) | NP
[15 empty] | CLASIFICACION SUCS (ASTM-D-2487) |  |  |  |  | SM
[15 empty] | CLASIFICACION AASHTO (ASTM D-3282) |  |  |  |  | A - 1 - b ( 0 )

## C-06, M-01
Estudio de Mantenimiento Periódico de la Carretera: Pontón Quebrada Seca – Puente Santa, Ruta 1N
CONSORCIO
COSTA DULCE II
ESTUDIO DE MANTENIMIENTO PERIODICO DE LA CARRETERA: | [13 empty] | INGENIERO RESPONSABLE |  |  |  | LUCIA SÁEZ ALVÁN
PONTON QUEBRADA SECA - PUENTE SANTA | [13 empty] | TECNICO LABORATORISTA |  |  |  | JOSE TORRES ROMÁN
[14 empty] | CANTERA |  |  | SANTA DELFINA
KM. 330+800 - KM 448+936 | [13 empty] | UBICACIÓN |  |  | 410900
LONGITUD: 118.136 KM. | [13 empty] | CALICATA Nº |  |  | C - 06
FECHA DE ENSAYO |  | : Diciembre - 2008 | [11 empty] | MUESTRA Nº |  |  | M - 1
[14 empty] | PROFUNDIDAD (m.) |  |  | 0.00 - 3,00
Análisis Granulométrico (Norma MTC E 107 - ASTM D 422)
TAMIZ | 3" | 2" | 1½" | 1" | 3/4" | ½" | 3/8" | ¼" | N° 004 | N° 006 | N° 008 | N° 010 | N° 016 | N° 020 | N° 030 | N° 040 | N° 050 | N° 080 | N° 100 | N° 200 | - N° 200
Abertura del Tamiz (mm ) | 76.2 | 50.8 | 38.1 | 25.4 | 19.05 | 12.7 | 8.749838 | 6.35 | 4.76 | 3.36 | 2.38 | 2 | 1.19 | 0.84 | 0.59 | 0.426 | 0.297 | 0.177 | 0.149 | 0.074
Peso retenido ( g ) |  |  | 719 | 1384 | 584 | 926 | 780.5 | 1043.5 | 304.5 | 41.1 | 64.9 | 22.63 | 49.41 | 28.04 | 28.99 | 18.19 | 16.22 | 54.26 | 96.31 | 37.52 | 41.73 | 6240.8
Retenido ( % ) |  | 0 | 6.069333 | 11.68283 | 4.929751 | 7.816694 | 6.588477 | 8.808553 | 2.570392 | 4.242031 | 6.698487 | 2.335697 | 5.099726 | 2.894077 | 2.992128 | 1.877434 | 1.674106 | 5.600307 | 9.940389 | 3.87253 | 4.307055 |  | 100
Pasa ( % ) | 100 | 100 | 93.93067 | 82.24783 | 77.31808 | 69.50139 | 62.91291 | 54.10436 | 51.53397 | 47.29194 | 40.59345 | 38.25775 | 33.15803 | 30.26395 | 27.27182 | 25.39439 | 23.72028 | 18.11997 | 8.179585 | 4.307055
[15 empty] | CONTENIDO DE HUMEDAD MTC E-108- (ASTM D 2216) |  |  |  |  | (%) | 0.1401963
[15 empty] | LIMITE LIQUIDO MTC E-110- (ASTM D 4318) |  |  |  |  | (%) | 19
[15 empty] | LIMITE PLASTICO MTC E-111 - (ASTM D 4318) |  |  |  |  | (%) | NP
[15 empty] | INDICE PLASTICIDAD MTC E-111 - (ASTM D 4318) |  |  |  |  | (%) | NP
[15 empty] | CLASIFICACION SUCS (ASTM-D-2487) |  |  |  |  | GP
[15 empty] | CLASIFICACION AASHTO (ASTM D-3282) |  |  |  |  | A - 1 - a ( 0 )

## C-07, M-01
Estudio de Mantenimiento Periódico de la Carretera: Pontón Quebrada Seca – Puente Santa, Ruta 1N
CONSORCIO
COSTA DULCE II
ESTUDIO DE MANTENIMIENTO PERIODICO DE LA CARRETERA: | [13 empty] | INGENIERO RESPONSABLE |  |  |  | LUCIA SÁEZ ALVÁN
PONTON QUEBRADA SECA - PUENTE SANTA | [13 empty] | TECNICO LABORATORISTA |  |  |  | JOSE TORRES ROMÁN
[14 empty] | CANTERA |  |  | SANTA DELFINA
KM. 330+800 - KM 448+936 | [13 empty] | UBICACIÓN |  |  | 410900
LONGITUD: 118.136 KM. | [13 empty] | CALICATA Nº |  |  | C - 07
FECHA DE ENSAYO |  | : Diciembre - 2008 | [11 empty] | MUESTRA Nº |  |  | M - 1
[14 empty] | PROFUNDIDAD (m.) |  |  | 0.00 - 1,40
Análisis Granulométrico (Norma MTC E 107 - ASTM D 422)
TAMIZ | 3" | 2" | 1½" | 1" | 3/4" | ½" | 3/8" | ¼" | N° 004 | N° 006 | N° 008 | N° 010 | N° 016 | N° 020 | N° 030 | N° 040 | N° 050 | N° 080 | N° 100 | N° 200 | - N° 200
Abertura del Tamiz (mm ) | 76.2 | 50.8 | 38.1 | 25.4 | 19.05 | 12.7 | 8.749838 | 6.35 | 4.76 | 3.36 | 2.38 | 2 | 1.19 | 0.84 | 0.59 | 0.426 | 0.297 | 0.177 | 0.149 | 0.074
Peso retenido ( g ) |  |  | 324.5 | 350.5 | 314 | 928.5 | 680 | 1356 | 337 | 41.1 | 64.9 | 22.63 | 49.41 | 28.04 | 28.99 | 18.19 | 16.22 | 54.26 | 96.31 | 37.52 | 36.03 | 4784.1
Retenido ( % ) |  | 0 | 2.784328 | 3.007417 | 2.694234 | 7.966867 | 5.834647 | 11.63497 | 2.891582 | 5.261229 | 8.307877 | 2.896876 | 6.324996 | 3.589413 | 3.711023 | 2.32851 | 2.076329 | 6.945846 | 12.32869 | 4.802952 | 4.612216 |  | 100
Pasa ( % ) | 100 | 100 | 97.21567 | 94.20825 | 91.51402 | 83.54715 | 77.71251 | 66.07753 | 63.18595 | 57.92472 | 49.61685 | 46.71997 | 40.39497 | 36.80556 | 33.09454 | 30.76603 | 28.6897 | 21.74385 | 9.415168 | 4.612216
[15 empty] | CONTENIDO DE HUMEDAD MTC E-108- (ASTM D 2216) |  |  |  |  | (%) | 1.296596
[15 empty] | LIMITE LIQUIDO MTC E-110- (ASTM D 4318) |  |  |  |  | (%) | 18
[15 empty] | LIMITE PLASTICO MTC E-111 - (ASTM D 4318) |  |  |  |  | (%) | NP
[15 empty] | INDICE PLASTICIDAD MTC E-111 - (ASTM D 4318) |  |  |  |  | (%) | NP
[15 empty] | CLASIFICACION SUCS (ASTM-D-2487) |  |  |  |  | SP
[15 empty] | CLASIFICACION AASHTO (ASTM D-3282) |  |  |  |  | A - 1 - b ( 0 )