## 01
Estudio de Mantenimiento Periódico de la Carretera: Pontón Quebrada Seca – Puente Santa, Ruta 1N
CONSORCIO
COSTA DULCE II
ESTUDIO DE MANTENIMIENTO PERIODICO DE LA CARRETERA:
PONTON QUEBRADA SECA - PUENTE SANTA
KM. 330+800 - KM 448+936 |  |  |  |  | CANTERA | SANTA DELFINA
LONGITUD: 118.136 KM.
[5 empty] | UBICACIÓN | 410900
PRESENTACIÓN |  | : Sacos de Polietileno |  |  | MUESTRA | M - 01
CONDICIÓN DE LA MUESTRA |  | : Ensayo realizado con material Triturado en Laboratorio
[5 empty] | INGENIERO RESPONSABLE |  | LUCIA SÁEZ ALVÁN
[5 empty] | TECNICO LABORATORISTA |  | JOSE TORRES ROMÁN
PORCENTAJE DE CARAS FRACTURADAS EN LOS AGREGADOS
MTC E 210 { ASTM D - 5821 }
Con Una Cara de Fractura
| Tamaño del Agregado |  | A | B | C | D | E
| Pasa | Retenido | (g) | (g) | {(B / A)*100} | ( % ) | (C x D)
| 2" | 1 / 1/2" |  | 0 |  | 0 | 0
| 1 / 1/2" | 1" | 2000 | 921.3 | 0.46065 | 29.66773 | 13.66644
| 1" | 3 / 4 " | 1500 | 695.3 | 0.4635333 | 12.85208 | 5.957369
| 3 / 4 " | 1/2" | 1200 | 545.6 | 0.4546667 | 33.26025 | 15.12233
| 1/2" | 3 / 8" | 300 | 165.9 | 0.553 | 24.21994 | 13.39362
| Total |  | 5000 | 2328.1 | 1.93185 | 100 | 48.13976
| Porcentaje de Partículas con una Cara Fracturada {Total E / Total D} | [5 empty] | 48.14%
Con Dos Caras de Fractura
| Tamaño del Agregado |  | A | B | C | D | E
| Pasa | Retenido | (g) | (g) | {(B / A)*100} | ( % ) | (C x D)
| 2" | 1 / 1/2" |  | 0 |  | 0 | 0
| 1 / 1/2" | 1" | 2000 | 1025.3 | 0.51265 | 29.66773 | 15.20916
| 1" | 3 / 4 " | 1500 | 798 | 0.532 | 12.85208 | 6.837308
| 3 / 4 " | 1/2" | 1200 | 642.3 | 0.53525 | 33.26025 | 17.80255
| 1/2" | 3 / 8" | 300 | 125.3 | 0.4176667 | 24.21994 | 10.11586
| Total |  | 5000 | 2590.9 | 1.997567 | 100 | 49.96488
| Porcentaje de Partículas con dos o mas Caras de Fractura {Total E / Total D} | [5 empty] | 49.96%
| Partículas con una ó mas caras de Fractura | [5 empty] | 98.1%
Resultados
98.10464
49.96488
| A | Peso de la Muestra
| B | Peso del material con caras de Fractura
| C | Porcentaje de Caras Fracturadas
| D | Porcentaje Retenido, Gradación Original
| E | Promedio de Caras de Fractura
CARAS DE FRACTURA =