## SANTA DELFINA-01 CH y Al
Estudio de Mantenimiento Periódico de la Carretera: Pontón Quebrada Seca – Puente Santa, Ruta 1N
CONSORCIO
COSTA DULCE II
ESTUDIO DE MANTENIMIENTO PERIODICO DE LA CARRETERA: | [8 empty] | PRESENTACIÓN |  | : Sacos de Polietileno
PONTON QUEBRADA SECA - PUENTE SANTA | [8 empty] | CONDICIÓN DE LA MUESTRA |  | : Ensayo realizado con material Triturado en Laboratorio
KM. 330+800 - KM 448+936 | [8 empty] | INGENIERO RESPONSABLE |  | LUCIA SÁEZ ALVÁN
LONGITUD: 118.136 KM. | [8 empty] | TECNICO LABORATORISTA |  | JOSE TORRES ROMÁN
DETERMINACION DE PARTICULAS CHATAS, ALARGADAS, ó PARTICULAS CHATAS Y ALARGADAS EN AGREGADOS GRANULARES
{ ASTM D - 4791 }
[10 empty] | Relación Dimensional |  | 1 : 5
| CANTERA |  | SANTA DELFINA
| MUESTRA |  | M - 01
| UBICACIÓN ( Km ) |  | -
| MATERIAL |  | AGREGADO GRUESO |  |  | PARTÍCULAS CHATAS |  | PARTÍCULAS ALARGADAS |  | PARTÍCULAS CHATAS y ALARGADAS |  | PARTÍCULAS NI CHATAS, NI ALARGADAS
| TAMIZ | Abertura | PESO (A) | RETIENE (C) | PASA | PESO (E) | ( % ) | PESO (F) | ( % ) | PESO (G) | ( % ) | PESO (H) | ( % )
|  |  | (g) | ( % ) | ( % ) | (g) |  | (g) |  | (g) |  | (g)
| ( pulg ) | ( mm )
| 3 " | 76.2 | 0
| 2 " | 50.8 |  |  | 100 | [6 empty] | 0
| 11/2 " | 38.1 | 2376.2981 | 9.2147 | 90.7853 | 85.8305 | 0.48518 | 53.2007 | 0.30073 | 93.6332 | 0.52929 | 2143.6337 | 12.1174
| 1 " | 25.4 | 4543.3786 | 17.6182 | 73.1671 | 52.0762 | 0.29437 | 45.6995 | 0.25833 | 61.1098 | 0.34544 | 4384.4932 | 24.7844
| 3 / 4 " | 19.05 | 1968.1947 | 7.6322 | 65.5349 | 50.4469 | 0.28516 | 35.5422 | 0.20091 | 36.3065 | 0.20523 | 1845.8991 | 10.4344
| 1 / 2 " | 12.7 | 5093.5433 | 19.7516 | 45.7833 | 48.9656 | 0.27679 | 30.9552 | 0.17498 | 50.654 | 0.28633 | 4962.9685 | 28.0544
| 3 / 8 " | 8.7498 | 3709.0913 | 14.383 | 31.4002 | 75.0061 | 0.42399 | 74.1818 | 0.41933 | 89.8424 | 0.50786 | 3470.061 | 19.6154
| 1 / 4 " | 6.35 | 6193.8726 | 24.0184 | 7.3818
| Nº 04 | 4.76 | 1903.6214 | 7.3818
| Peso Total de la Muestra (B) |  | 25788
| Peso de la Muestra de Ensayo (D) (Retenido 3/8") |  | 17690.506
RESULTADOS (Promedio Ponderado)
| PARTICULAS CHATAS | [5 empty] | 2
| PARTICULAS ALARGADAS | [7 empty] | 1
| PARTICULAS CHATAS Y ALARGADAS | [9 empty] | 2
Fórmulas :
Partículas Chatas / Alargadas ó Partículas Chatas y Alargadas (%)
Donde:
| A | Peso retenido en cada tamiz |  |  |  |  | F | Partículas Alargadas
| B | Peso Total de la Muestra Agregado Granular |  |  |  |  | G | Partículas Chatas y Alargadas
| C | % Retenido en la muestra total |  |  |  |  | H | Partículas ni Chatas ni Alargadas
| D | Peso de la Muestra de Ensayo (Retenido 3/8")
| E | Partículas Chatas