## Sta. Delfina-Grava
Estudio de Mantenimiento Periódico de la Carretera: Pontón Quebrada Seca – Puente Santa, Ruta 1N
CONSORCIO
COSTA DULCE II
ESTUDIO DE MANTENIMIENTO PERIODICO DE LA CARRETERA:
PONTON QUEBRADA SECA - PUENTE SANTA
KM. 330+800 - KM 448+936
LONGITUD: 118.136 KM.
FECHA DE ENSAYO |  | 2008-12-01
MUESTRAS |  | Disturbadas de Cantera
IDENTIFICACIÓN |  | Indicada
CANTIDAD |  | 50 Kg
PRESENTACIÓN |  | Sacos de Polietileno
INGENIERO RESPONSABLE |  | LUCIA SÁEZ ALVÁN
TECNICO LABORATORISTA |  | JOSE TORRES ROMÁN
DETERMINACION DEL PESO UNITARIO DEL AGREGADO GRUESO
MTC E 203 - (ASTM C - 29)
| CANTERA |  |  | SANTA DELFINA
| Muestra N° |  |  | 1 | 2 | 3 | 4 | 5
Unidades
| Peso del Material + Peso del Molde |  | Kg | 33.777 | 33.791 | 33.786 | 33.791 | 33.786
| Peso del Molde |  | Kg | 9.775 | 9.775 | 9.775 | 9.775 | 9.775
| Peso del Material |  | Kg | 24.002 | 24.016 | 24.011 | 24.016 | 24.011
| Volumen del Molde |  | m3 | 0.014 | 0.014 | 0.014 | 0.014 | 0.014
| Peso Unitario |  | Kg / cm3 | 1714.4286 | 1715.4286 | 1715.0714 | 1715.4286 | 1715.0714
| Peso Unitario Promedio |  | Kg / cm3 | 1715.0857

## Sta. Delfina-Finos
Estudio de Mantenimiento Periódico de la Carretera: Pontón Quebrada Seca – Puente Santa, Ruta 1N
CONSORCIO
COSTA DULCE II
ESTUDIO DE MANTENIMIENTO PERIODICO DE LA CARRETERA:
PONTON QUEBRADA SECA - PUENTE SANTA
KM. 330+800 - KM 448+936
LONGITUD: 118.136 KM.
FECHA DE ENSAYO |  | 2008-12-01
MUESTRAS |  | Disturbadas de Cantera
IDENTIFICACIÓN |  | Indicada
CANTIDAD |  | 50 Kg
PRESENTACIÓN |  | Sacos de Polietileno
INGENIERO RESPONSABLE |  | LUCIA SÁEZ ALVÁN
TECNICO LABORATORISTA |  | JOSE TORRES ROMÁN
DETERMINACION DEL PESO UNITARIO DEL AGREGADO FINO
MTC E 203 - (ASTM C - 29)
| CANTERA |  |  | SANTA DELFINA
| Muestra N° |  |  | 1 | 2 | 3 | 4 | 5
Unidades
| Peso del Material + Peso del Molde |  | Kg | 34.051 | 34.085 | 34.118 | 34.018 | 34.018
| Peso del Molde |  | Kg | 9.775 | 9.775 | 9.775 | 9.775 | 9.775
| Peso del Material |  | Kg | 24.276 | 24.31 | 24.343 | 24.243 | 24.243
| Volumen del Molde |  | m3 | 0.014 | 0.014 | 0.014 | 0.014 | 0.014
| Peso Unitario |  | Kg / cm3 | 1734 | 1736.4286 | 1738.7857 | 1731.6429 | 1731.6429
| Peso Unitario Promedio |  | Kg / cm3 | 1734.5