## Sta. Delfina-Proctor
Estudio de Mantenimiento Periódico de la Carretera: Pontón Quebrada Seca – Puente Santa, Ruta 1N
CONSORCIO
COSTA DULCE II
ESTUDIO DE MANTENIMIENTO PERIODICO DE LA CARRETERA: | [7 empty] | MUESTRA |  |  | : Disturbada de Suelos
PONTON QUEBRADA SECA - PUENTE SANTA | [7 empty] | CANTIDAD |  |  | : 100 Kg.
KM. 330+800 - KM 448+936 | [7 empty] | PRESENTACIÓN |  |  | : Saco de Polietileno
LONGITUD: 118.136 KM. | [7 empty] | INGENIERO RESPONSABLE |  |  | LUCIA SÁEZ ALVÁN
FECHA DE ENSAYO |  | : Diciembre - 2008 | [5 empty] | TECNICO LABORATORISTA |  |  | JOSE TORRES ROMÁN
INFORME DE ENSAYO N° 001 - CD I - 2008
RELACION HUMEDAD - DENSIDAD
( ASTM D - 1557 )
[8 empty] | CANTERA |  | SANTA DELFINA
[8 empty] | CALICATA |  | C - 09
[8 empty] | UBICACIÓN (Km.) |  | 410900 |  |  | x2 | -0.014354 | densidad maxima | 2.383859
[8 empty] | MUESTRA |  | M - 01 |  |  | x | 0.213035 | % optima | 7.420754
[8 empty] | PROFUNDIDAD (m.) |  | 0,00 - 3,00 |  |  | cte | 1.593419
[9 empty] | Método de Compactación (ASTM D 1557) |  |  | " A "
[9 empty] | Retenido Tamiz 3/4" |  | ( % ) | 0.4640035
[9 empty] | Retenido Tamiz 3/8" |  | ( % ) | 0.3625027 |  | x | y
[9 empty] | Retenido Tamiz N°04 |  | ( % ) | 0.4350033
[9 empty] | Optimo Contenido Humedad |  | ( % ) | 7.420754 |  | 7.420754 | 1.5
[9 empty] | Máxima Densidad Seca |  | ( g / cm3 ) | 2.383859 |  | 7.420754 | 2.383859
[14 empty] | 0 | 2.383859
[14 empty] | 7.420754 | 2.383859
| Prueba N° |  |  |  | 1 |  | 2 |  | 3 |  | 4
| Peso del Suelo Húmedo + peso del Molde |  |  | ( g ) | 11190 |  | 11510 |  | 11650 |  | 11620
| Peso del Molde |  |  | ( g ) | 6230 |  | 6230 |  | 6230 |  | 6230
| Peso del Suelo Húmedo |  |  | ( g ) | 4960 |  | 5280 |  | 5420 |  | 5390
| Recipiente N° |  |  |  | A-11 | A-12 | A-13 | A-14 | A-15 | A-16 | A-20 | A-21
| Peso del Suelo Húmedo + peso del Recipiente |  |  | ( g ) | 326 | 309.5 | 357 | 380 | 266 | 302.5 | 294.6 | 292.6
| Peso del Suelo Seco + peso del Recipiente |  |  | ( g ) | 314 | 299 | 341 | 355 | 252.5 | 286 | 271.4 | 269.1
| Peso del Agua |  |  | ( g ) | 12 | 10.5 | 16 | 25 | 13.5 | 16.5 | 23.2 | 23.5
| Peso del Recipiente |  |  | ( g ) | 145 | 150 | 186.5 | 105 | 148 | 159.5 | 120 | 114.8
| Peso del Suelo Seco |  |  | ( g ) | 388 | 326.9 | 370.3 | 373.1 | 312.5 | 358.8 | 435.6 | 406.5
| Contenido de Humedad |  |  | ( % ) | 4.252577 | 4.435607 | 6.21118 | 5.896542 | 7.264 | 7.664437 | 9.297521 | 9.298893
| Contenido de Humedad Promedio |  |  | ( % ) | 4.344092 |  | 6.053861 |  | 7.464219 |  | 9.298207
| Densidad del Suelo Húmedo |  |  | ( g / cm3 ) | 2.346263 |  | 2.497635 |  | 2.56386 |  | 2.549669
| Densidad del Suelo Seco |  |  | ( g / cm3 ) | 2.248583 |  | 2.355063 |  | 2.38578 |  | 2.332764
| Volumen del Molde ( cm3 ) |  | 2114
Note on O51: NúMEROS ALEATORIOS de RECIPIENTES PARA CONTENIDOS de HUMEDAD
Optimo Contenido de Humedad
7.40 %
Máxima Densidad Seca
2.384 g/cm3

## Sta. Delfina-CBR
Estudio de Mantenimiento Periódico de la Carretera: Pontón Quebrada Seca – Puente Santa, Ruta 1N
CONSORCIO
COSTA DULCE II
ESTUDIO DE MANTENIMIENTO PERIODICO DE LA CARRETERA:
PONTON QUEBRADA SECA - PUENTE SANTA
KM. 330+800 - KM 448+936
DETERMINACION DEL VALOR RELATIVO DE SOPORTE
ASTM D - 1883
| CANTERA | SANTA DELFINA
| MUESTRA | M - 01
| Humedad Optima | ( % ) | 7.420754
| Máxima Densidad Seca | (g/cm3) | 2.383859
| Nº de Golpes |  | 56 |  | 25 |  | 12
| N° de Molde |  | 1 |  | 2 |  | 3
| Peso Sh+ Peso Molde | ( g ) | 9656.82755 |  | 9346.73147 |  | 8845.807445
| Peso Molde | ( g ) | 3953 |  | 3900 |  | 3785
| Peso Sh | ( g ) | 5703.82755 |  | 5446.73147 |  | 5060.807445
| Densidad Suelo Humedo | (g/cm3) | 2.564 |  | 2.448 |  | 2.275
DETERMINACION DEL CONTENIDO DE HUMEDAD
| N° de recipiente |  | A-23 | P-1 | P-3 | P-4 | P-5 | P-6
| PesoSh + Peso recipiente | ( g ) | 578.7778 | 557.55135 | 565.48685 | 549.58164 | 554.70537 | 571.5287
| PesoSs + Peso recipiente | ( g ) | 547.4 | 527.6 | 534.1 | 519.7 | 524 | 539.3
| Peso del Agua | ( g ) | 31.3778 | 29.95135 | 31.38685 | 29.88164 | 30.70537 | 32.2287
| Peso recipiente | ( g ) | 131.8 | 108.7 | 112.8 | 104.1 | 105.1 | 106.7
| Peso Ss | ( g ) | 415.6 | 418.9 | 421.3 | 415.6 | 418.9 | 432.6
| Humedad | ( % ) | 7.55 | 7.15 | 7.45 | 7.19 | 7.33 | 7.45
| Humedad Promedio | ( % ) | 7.35 |  | 7.32 |  | 7.39
| Densidad Suelo Seco | (g/cm3) | 2.388 |  | 2.281 |  | 2.118
| Fecha y Hora | DETERMINACION DE LA EXPANSION
| 2008-11-15 08:00 | ( mm ) | 0 |  | 0 |  | 0
| 2008-11-16 08:00 | ( mm ) | 0 |  | 0 |  | 0
| 2008-11-17 08:00 | ( mm ) | 0 |  | 0 |  | 0
| 2008-11-18 08:00 | ( mm ) | 0 |  | 0 |  | 0
| 2008-11-19 08:00 | ( mm ) | 0 |  | 0 |  | 0
| Expansión |  | 0 |  | 0 |  | 0
DETERMINACION DEL CONTENIDO DE HUMEDAD DE ABSORCION
| Peso Shemb + Ppl + Pmolde | ( g ) | 13600 |  | 12410 |  | 12433
| Ppl + Pmolde | ( g ) | 7873 |  | 6920 |  | 7320
| Peso Shemb | ( g ) | 5727 |  | 5490 |  | 5113
| Peso Sh | ( g ) | 5703.82755 |  | 5446.73147 |  | 5060.807445
| Agua absorbida | ( g ) | 23.17245 |  | 43.26853 |  | 52.19256
| Peso Suelo seco | ( g ) | 5313 |  | 5075 |  | 4713
| Humedad Absorbida | ( % ) | 0.4 |  | 0.9 |  | 1.1
DETERMINACION DEL VALOR RELATIVO DE SOPORTE
| Penetración (mm.) |  | Lectura dial | Carga ( Kg ) | Lectura dial | Carga ( Kg ) | Lectura dial | Carga ( Kg )
| 0 |  | 0 | 0 | 0 | 0 | 0 | 0
| 0.5 |  | 18 | 63.85555 | 4 | 26.03998 | 8.330748 | 37.73782
| 1 |  | 51 | 152.9923 | 9 | 39.54554 | 18.63964 | 65.58328
| 1.5 |  | 102 | 290.749 | 17 | 61.15444 | 30.10447 | 96.55109
| 2 |  | 166 | 463.6202 | 36 | 112.4756 | 49.51331 | 148.9766
| 2.5 |  | 225 | 622.9858 | 64 | 188.1067 | 55.27456 | 164.5383
| 3 |  | 310 | 852.5804 | 110 | 312.3579 | 71.64515 | 208.7571
| 3.5 |  | 390 | 1068.669 | 163 | 455.5168 | 74.06687 | 215.2985
| 4 |  | 490 | 1338.781 | 220 | 609.4802 | 86.18178 | 248.0222
| 4.5 |  | 585 | 1595.386 | 276 | 760.7425 | 96.81793 | 276.7516
| 5 |  | 680 | 1851.992 | 331 | 909.3037 | 104.0174 | 296.1983
Estudio de Mantenimiento Periódico de la Carretera: Pontón Quebrada Seca – Puente Santa, Ruta 1N
CONSORCIO
COSTA DULCE II
DETERMINACION DEL VALOR RELATIVO DE SOPORTE
ASTM D - 1883
ELABORACION DE ESTUDIO DE MANTENIMIENTO PERIODICO DE LA CARRETERA:
PONTON QUEBRADA SECA - PUENTE SANTA
| KM. 330+800 - KM 448+936 |  |  | LONGITUD: 118.136 KM.
[6 empty] | CANTERA |  | SANTA DELFINA
[6 empty] | CALICATA |  | C - 09
[6 empty] | UBICACIÓN (Km.) |  | 410900
[6 empty] | MUESTRA |  | M - 01
ENERGIA de COMPACTACION
[7 empty] | Es | Ei | Em
[6 empty] | N° golpes | 12 | 25 | 56 | densidad al 95% | 2.264666
[6 empty] | DENS. SECA | 2.118 | 2.281 | 2.388 | densidad100% | 2.383859
[6 empty] | C.B.R. | 12.41657 | 47.01386 | 81.71648 | x2 | 415.07
[10 empty] | x | -1613.7
[10 empty] | cte | 1568.2
[6 empty] | VALOR RELATIVO de SOPORTE C.B.R. |  |  |  | CBR al 95 % MDS | 42.48305
[10 empty] | CBR al 100 % MDS | 80.11983
[6 empty] | Al 95 % de M.D.S. |  | 42.48305
[6 empty] | Al 100 % de M.D.S. |  | 80.11983 |  | X | Y
[10 empty] | 2.264666 | 0
[10 empty] | 2.264666 | 42.48305
[10 empty] | 2.383859 | 0
[10 empty] | 2.383859 | 80.11983
[10 empty] | 2.383859 | 80.11983 | 2.264666 | 42.48305
[10 empty] | 2.363859 | 80.11983 | 2.244666 | 42.48305
[10 empty] | 2.343859 | 80.11983 | 2.224666 | 42.48305
[10 empty] | 2.323859 | 80.11983 | 2.204666 | 42.48305
[10 empty] | 2.303859 | 80.11983 | 2.184666 | 42.48305
[10 empty] | 2.283859 | 80.11983 | 2.164666 | 42.48305
[10 empty] | 2.263859 | 80.11983 | 2.144666 | 42.48305
[10 empty] | 2.243859 | 80.11983 | 2.124666 | 42.48305
[10 empty] | 2.223859 | 80.11983 | 2.104666 | 42.48305
[10 empty] | 2.203859 | 80.11983 | 2.084666 | 42.48305
[10 empty] | 2.183859 | 80.11983 | 2.064666 | 42.48305
[10 empty] | 2.163859 | 80.11983 | 2.044666 | 42.48305
[10 empty] | 2.143859 | 80.11983 | 2.024666 | 42.48305
[10 empty] | 2.123859 | 80.11983 | 2.004666 | 42.48305
[10 empty] | 2.103859 | 80.11983 | 1.984666 | 42.48305
[10 empty] | 2.083859 | 80.11983 | 1.964666 | 42.48305
[10 empty] | 2.063859 | 80.11983 | 1.944666 | 42.48305
[10 empty] | 2.043859 | 80.11983 | 1.924666 | 42.48305
[10 empty] | 2.023859 | 80.11983 | 1.904666 | 42.48305
[10 empty] | 2.003859 | 80.11983 | 1.884666 | 42.48305
[10 empty] | 1.983859 | 80.11983 | 1.864666 | 42.48305
[12 empty] | 1.844666 | 42.48305
[12 empty] | 1.824666 | 42.48305
[12 empty] | 1.804666 | 42.48305
[12 empty] | 1.784666 | 42.48305
[12 empty] | 1.764666 | 42.48305
[12 empty] | 1.744666 | 42.48305
[12 empty] | 1.724666 | 42.48305
[12 empty] | 1.704666 | 42.48305
[12 empty] | 1.684666 | 42.48305
[12 empty] | 1.784666 | 42.48305
[12 empty] | 1.764666 | 42.48305
[12 empty] | 1.744666 | 42.48305
[12 empty] | 1.724666 | 42.48305
[12 empty] | 1.704666 | 42.48305
[12 empty] | 1.684666 | 42.48305
[12 empty] | 1.664666 | 42.48305
[12 empty] | 1.644666 | 42.48305
[12 empty] | 1.624666 | 42.48305
[12 empty] | 1.604666 | 42.48305
[12 empty] | 1.584666 | 42.48305
[12 empty] | 1.564666 | 42.48305
[12 empty] | 1.544666 | 42.48305
[12 empty] | 1.524666 | 42.48305
[12 empty] | 1.504666 | 42.48305
[12 empty] | 1.484666 | 42.48305
[12 empty] | 1.464666 | 42.48305
[12 empty] | 1.444666 | 42.48305
[12 empty] | 1.424666 | 42.48305
[12 empty] | 1.404666 | 42.48305
[12 empty] | 1.384666 | 42.48305
[12 empty] | 1.364666 | 42.48305
[12 empty] | 1.344666 | 42.48305
[12 empty] | 1.324666 | 42.48305
[12 empty] | 1.304666 | 42.48305
[12 empty] | 1.284666 | 42.48305
[12 empty] | 1.264666 | 42.48305
[12 empty] | 1.244666 | 42.48305
[12 empty] | 1.224666 | 42.48305
[12 empty] | 1.204666 | 42.48305
[12 empty] | 1.184666 | 42.48305
[12 empty] | 1.164666 | 42.48305
[12 empty] | 1.144666 | 42.48305
[12 empty] | 1.124666 | 42.48305
[12 empty] | 1.104666 | 42.48305
[12 empty] | 1.084666 | 42.48305
[12 empty] | 1.064666 | 42.48305
[12 empty] | 1.044666 | 42.48305
[12 empty] | 1.024666 | 42.48305
[12 empty] | 1.004666 | 42.48305
[12 empty] | 0.9846662 | 42.48305
[12 empty] | 0.9646662 | 42.48305
[12 empty] | 0.9446662 | 42.48305
[12 empty] | 0.9246662 | 42.48305
[12 empty] | 0.9046662 | 42.48305
[12 empty] | 0.8846662 | 42.48305
[12 empty] | 0.8646662 | 42.48305
[12 empty] | 0.8446662 | 42.48305
[12 empty] | 0.8246662 | 42.48305
[12 empty] | 0.8046662 | 42.48305
[12 empty] | 0.7846662 | 42.48305
[12 empty] | 0.7646662 | 42.48305
[12 empty] | 0.7446662 | 42.48305
[12 empty] | 0.7246662 | 42.48305
[12 empty] | 0.7046662 | 42.48305
[12 empty] | 0.6846662 | 42.48305
42.48305
CBR al 100% de MDS
80.1 %
CBR al 95% de MDS
42.5 %
Energía Modificada
Em = 27,7 Kg-cm/cm3.
Energía Intermedia
Em = 13,3 Kg-cm/cm3.
Energía Standard
Em = 6,10 Kg-cm/cm3.

## Proctor con datos reales (hidden)
RELACION HUMEDAD - DENSIDAD
( ASTM D - 1557 )
[8 empty] | CANTERA |  | VISTA ALEGRE
[8 empty] | UBICACIÓN ( Km ) |  | 2250 | [9 empty] | x2 | -0.0107 | densidad maxima | 2.083653
[20 empty] | x | 0.1166 | % optima | 5.448598
[20 empty] | cte | 1.766
[8 empty] | Método de Compactación (ASTM D 1557) |  |  | " C "
[8 empty] | Retenido Tamiz 3/4" |  | ( % ) | 21.4
[8 empty] | Retenido Tamiz 3/8" |  | ( % ) | 25
[8 empty] | Retenido Tamiz N°04 |  | ( % ) | 9.9
[8 empty] | Optimo Contenido Humedad |  | ( % ) | 5.448598
[8 empty] | Máxima Densidad Seca |  | ( g / cm3 ) | 2.083653
Prueba N° |  |  |  | 1 |  | 2 |  | 3 |  | 4 |  | 1 |  | 2 |  | 3 |  | 4
Peso del Suelo Húmedo + peso del Molde |  |  | ( g ) | 7500 |  | 7852.296 |  | 7779.032 |  | 7672 |  | 7500 |  | 7852.296 |  | 7779.032 |  | 7672
Peso del Molde |  |  | ( g ) | 2675 |  | 2675 |  | 2675 |  | 2675 |  | 2675 |  | 2675 |  | 2675 |  | 2675
Peso del Suelo Húmedo |  |  | ( g ) | 4825 |  | 5177.296 |  | 5104.032 |  | 4997 |  | 4825 |  | 5177.296 |  | 5104.032 |  | 4997
[12 empty] | 1 | 2 | 3 | 4 | 5 | 6 | 7 | 8
Recipiente N° |  |  |  | A-1 | A-2 | A-3 | A-4 | A-5 | A-6 | A-8 | A-10 | A-1 | A-2 | A-3 | A-4 | A-5 | A-6 | A-8 | A-10
Peso del Suelo Húmedo + peso del Recipiente |  |  | ( g ) | 546.3666 | 562.4972 | 558.12616 | 573.65572 | 556.6597 | 504.2791 | 580.3847 | 578.9214 | 546.3666 | 562.4972 | 558.12616 | 573.65572 | 556.6597 | 504.2791 | 580.3847 | 578.9214
Peso del Suelo Seco + peso del Recipiente |  |  | ( g ) | 532.1 | 547.2 | 537.4 | 550.7 | 530.4 | 480.4 | 547.4 | 545 | 532.1 | 547.2 | 537.4 | 550.7 | 530.4 | 480.4 | 547.4 | 545
Peso del Agua |  |  | ( g ) | 14.26659 | 15.29716 | 20.72616 | 22.95572 | 26.25971 | 23.8791 | 32.98473 | 33.92137 | 14.26659 | 15.29716 | 20.72616 | 22.95572 | 26.25971 | 23.8791 | 32.98473 | 33.92137
Peso del Recipiente |  |  | ( g ) | 133.5 | 131.7 | 131.8 | 131.8 | 131.8 | 131.8 | 131.8 | 133.5 | 133.5 | 131.7 | 131.8 | 131.8 | 131.8 | 131.8 | 131.8 | 133.5
Peso del Suelo Seco |  |  | ( g ) | 398.6 | 415.5 | 405.6 | 418.9 | 398.6 | 348.6 | 415.6 | 411.5 | 398.6 | 415.5 | 405.6 | 418.9 | 398.6 | 348.6 | 415.6 | 411.5
Contenido de Humedad |  |  | ( % ) | 3.579176 | 3.681627 | 5.11 | 5.48 | 6.587987 | 6.85 | 7.936654 | 8.243346 | 3.579176 | 3.681627 | 5.11 | 5.48 | 6.587987 | 6.85 | 7.936654 | 8.243346
Contenido de Humedad Promedio |  |  | ( % ) | 3.630401 |  | 5.295 |  | 6.718993 |  | 8.09 |  | 3.630401 |  | 5.295 |  | 6.718993 |  | 8.09
Densidad del Suelo Húmedo |  |  | ( g / cm3 ) | 2.312153 |  | 2.480974 |  | 2.445865 |  | 2.394575 |  | 2.312153 |  | 2.480974 |  | 2.445865 |  | 2.394575
Densidad del Suelo Seco |  |  | ( g / cm3 ) | 2.231153 |  | 2.356212 |  | 2.291874 |  | 2.215353 |  | 2.231153 |  | 2.356212 |  | 2.291874 |  | 2.215353
Volumen del Molde ( cm3 ) |  | 2086.8 | [9 empty] | Factor | 0.97
[12 empty] | 2.164218 |  | 2.285526 |  | 2.223118 |  | 2.148893
Peso del Molde ( g ) |  | 2675
Real
[12 empty] | 7500 |  | 7855 |  | 7770 |  | 7672
[12 empty] | 2675 |  | 2675 |  | 2675 |  | 2675
[12 empty] | 4825 |  | 5180 |  | 5095 |  | 4997
[12 empty] | 2.312153 |  | 2.48227 |  | 2.441537 |  | 2.394575
[12 empty] | 2.231153 |  | 2.356212 |  | 2.291874 |  | 2.215353
[12 empty] | 406.5 | 411.3 | 688.6623 | 628.8 | 725.7 | 696.7 | 343.9209 | 259.13892
[12 empty] | 396.6 | 400.8 | 652.8 | 610 | 688.3 | 661.4 | 327.5 | 248.2
[12 empty] | 9.9 | 10.5 | 35.86234 | 18.8 | 37.4 | 35.3 | 16.42094 | 10.93892
[12 empty] | 120 | 115.6 | 121.8 | 133.6 | 120.6 | 116 | 120.6 | 115.5
| A-1 | 133.5 | [9 empty] | 276.6 | 285.2 | 531 | 476.4 | 567.7 | 545.4 | 206.9 | 132.7
| A-2 | 128.3 | [9 empty] | 3.579176 | 3.681627 | 6.753736 | 3.946264 | 6.587987 | 6.472314 | 7.936654 | 8.243346
| A-3 | 139.6 | [9 empty] | 3.630401 |  | 5.35 |  | 6.53015 |  | 8.09
| A-4 | 137.3
| A-5 | 139.3
| A-6 | 132
| A-8 | 134
| A-10 | 106.8
| A-11 | 103.9
| A-12 | 107.7
| A-13 | 112
| A-14 | 129.1
| A-15 | 127.3
| A-16 | 131.7
| A-20 | 101.6
| A-21 | 131.7
| A-22 | 142
| A-23 | 131.8
| P-1 | 108.7
| P-2 | 110.8
| P-3 | 112.8
| P-4 | 104.1
| P-5 | 105.1
| P-6 | 106.7
| P-7 | 109
| P-8 | 109.1
| P-9 | 109.5
| R-1 | 127.8
| R-2 | 105.5
| R-3 | 106.6
| R-4 | 105.1
| R-9 | 100.3
| R-15 | 112.7
| R-16 | 106.2
| F-1 | 139.1
| F-2 | 100.8
| X-1 | 133.7
Note on O40: NúMEROS ALEATORIOS de RECIPIENTES PARA CONTENIDOS de HUMEDAD