## Control-Cantera Santa Delfina
ELABORACION DE ESTUDIO DE MANTENIMIENTO PERIODICO DE LA CARRETERA:
|  | Estudio de Mantenimiento Periódico de la Carretera: Pontón Quebrada Seca – Puente Santa, Ruta 1N | [16 empty] | PONTON QUEBRADA SECA - PUENTE SANTA
KM. 330+800 - KM 448+936
| CONSORCIO | [17 empty] | LONGITUD: 118.136 KM.
| COSTA DULCE II | [17 empty] | Ing. | LUCIA SÁEZ ALVÁN | [5 empty] | Téc.: | JOSE TORRES ROMÁN
[26 empty] | FECHA | : Diciembre - 2008
Resumen de Ensayos Realizados
|  |  | Norma MTC | Norma ASTM | Norma AASHTO |  | CANTERA SANTA DELFINA (Km. 410+900) | [10 empty] | ESPECIFICACIONES TECNICAS GENERALES PARA CONSTRUCCION DE CARRETERAS
[7 empty] | 1 | 2 | 3 | 4 | 5 | 6 | 7 | 8 | 9 | 10 | Promedio | R |  | SBG |  | BGT |  | MACS |  | TSB |  | MCCP
[18 empty] | Grueso | Fino | Grueso | Fino | Grueso (triturado) | Fino | Grueso (triturado) | Fino | Grueso (triturado) | Fino | Grueso (triturado) | Fino
Ensayos Standard
| Análisis Granulométrico por tamizado | ( % ) | - | C - 136 | T 27 |  | * | * | * | * | * | * | * | * |  |  | x
| Material que pasa la Malla Nº200 | ( % ) | - | - | T 11 |  | 9.394043 | 15.60617 | 8.125894 | 7.90467 | 10.09963 | 14.21763 | 4.307055 | 4.612216 |  |  | 10.22608 | [11 empty] | < 5
| Humedad Natural | ( % ) | E 108 | D - 2216 |  |  | 1.708706 | 0.4419446 | 0.3411599 | 0.5429318 | 0.7658202 | 0.2807862 | 0.1401963 | 1.296596 |  |  | 0.7601126
| Límite Líquido | ( % ) | E 110 | D - 4318 | T 89 |  | 18 | 17 | 16 | 15 | 17 | 18 | 19 | 18 |  |  | 16.6 |  |  |  | < 25 |  | < 25
| Indice de Plasticidad | ( % ) | E 111 | D - 4318 | T 90 |  | NP | NP | NP | NP | NP | NP | NP | NP |  |  | NP |  | < 10 |  | < 4 |  | < 2
| Clasificación de Suelos Método SUCS | - | - | D - 2487 | - |  | SP - SM | SM | SP - SM | SP - SM | GW - GM | SM | GP | SP |  |  | SP - SM
| Clasificación de Suelos Método AASHTO | - | - | D - 3282 | - |  | A - 1 - a ( 0 ) | A - 1 - b ( 0 ) | A - 1 - a ( 0 ) | A - 1 - a ( 0 ) | A - 1 - a ( 0 ) | A - 1 - b ( 0 ) | A - 1 - a ( 0 ) | A - 1 - b ( 0 ) |  |  | A - 1 - a ( 0 )
Zarandeado | Máxima Densidad Seca (MDS) | ( g/cm3 ) | E 115 | D - 1557 | - |  | 2.383859 | [9 empty] | 2.383859
| Optimo Contenido de humedad | ( % ) | E 115 | D - 1557 | - |  | 7.420754 | [9 empty] | 7.420754
| CBR al 95 % de la MDS | ( % ) | E 132 | D - 1883 | T 193 |  | 42.48305 | [9 empty] | 42.48305
| CBR al 100 % de la MDS | ( % ) |  |  |  |  | 80.11983 | [9 empty] | 80.11983 |  |  | > 40 |  | > 80
g
Ensayos Especiales
| Abrasión | ( % ) | E 207 | C - 131 | T 96 | [12 empty] | < 60 |  | < 50 |  | < 40 |  | < 35 |  | < 40 |  | < 40
| Durabilidad (Sulfato de Magnesio) Agregado Grueso | ( % ) | E 209 | C - 88 | - |  | 1.366472 | [9 empty] | 1.366472 |  |  |  |  | < 18 | < 18 | < 15 | < 15 | < 18 |  | < 18 | < 15
| Durabilidad (Sulfato de Magnesio) Agregado Fino | ( % ) |  |  |  |  | 1.736664 | [9 empty] | 1.736664 |  |  |  |  | < 18 | < 18 | < 15 | < 15 | < 18 |  | < 18 | < 15
| Adherencia (Asfalto Semisólido Pen 60-70) | ( % ) | E 519 | D - 1664 | - |  | > 95 | > 95 | > 95 | [7 empty] | > 95 | [6 empty] | > 95 |  | > 95
| Adherencia (Asfalto Líquido RC - 250) | ( % ) | E 519 | D - 1664 | - |  | > 95 | > 95 | > 95 | [7 empty] | > 95 | [6 empty] | > 95 |  | > 95
| Riedel Weber | ( grado RW ) | E 220 | NLT 332 - 93 | - |  | 0.4 | 0.5 | 0.4 | [7 empty] | 0.4 | [7 empty] | > 4
[7 empty] | 0.4285714 | [9 empty] | 0.4285714 | [7 empty] | > 4
[7 empty] | 0.625 | 0.625 | [8 empty] | 0.6253 | [7 empty] | > 4
| Módulo de Fineza | - | - | - | - |  | 2.344976 | 2.049618 | 2.450632 | 2.45556 | 2.307437 | 1.869314 | 2.420669 | 2.448622 |  |  | 2.321645 | [11 empty] | 2,3 < x <3,1
| Equivalente de Arena | ( % ) | E 114 | D - 2419 | T 176 |  | 70.7483 | 71.9246 | [8 empty] | 70.7483 |  |  |  | > 35 |  | > 45 |  | >45 |  |  |  | >65
| Particulas Chatas y Alargadas | ( % ) | E 221 | D - 4791 | - |  | 2 | [9 empty] | 2 |  |  | < 20 |  | < 15 |  | < 10 |  | < 15 |  | < 15
| Partículas con Una o mas caras fracturadas | ( % ) | E 210 | D - 5821 | - |  | 98.10464 | [9 empty] | 98.10464 |  |  |  |  | > 80 |  | > 85 |  | > 85
| Partículas con dos o mas caras fracturadas | ( % ) |  |  | - |  | 49.96488 | [9 empty] | 49.96488 |  |  |  |  | > 50 |  | > 50 |  | > 60
| Terrones de Arcilla y Partículas Desmenuzables (Friables) Agregado Grueso | ( % ) | E 212 | C - 142 | T 112 |  | 0.03129788 | [9 empty] | 0.03129788 | [8 empty] | < 3 |  | < 0.25
| Terrones de Arcilla y Partículas Desmenuzables (Friables) Agregado Fino | [5 empty] | 0.1984127 | [9 empty] | 0.1984127 | [11 empty] | < 1
| Peso Unitario Suelto Agregado Fino | ( Kg/m3 ) | E 203 | C - 29 | T 19 |  | 1734 | 1736.429 | 1738.786 | 1731.643 | 1731.643 | [5 empty] | 1734.5
| Peso Unitario Varillado Agregado Grueso | ( Kg/m3 ) | E 203 | C - 29 | T 19 |  | 1714.429 | 1715.429 | 1715.071 | 1715.429 | 1715.071 | [5 empty] | 1715.086
Agregado Grueso | Peso Específico (Base seca) | - | E 205 E 206 | C - 127 C - 128 | T 84 T 85 |  | 2.706813 | 2.708969 | 2.708873 | 2.719688 | 2.73053 | [5 empty] | 2.714975
| Peso Específico (Base saturada) | - |  |  |  |  | 2.727115 | 2.732801 | 2.733785 | 2.740716 | 2.755368 | [5 empty] | 2.737957
| Peso Específico (Aparente) | - |  |  |  |  | 2.762905 | 2.775103 | 2.778081 | 2.778108 | 2.800079 | [5 empty] | 2.778855
| Absorción | ( % ) | E 206 |  |  |  | 0.7500226 | 0.8797112 | 0.9196532 | 0.7732097 | 0.9096513 | [5 empty] | 0.8464496 | [6 empty] | Según Diseño | Según Diseño
Agregado Fino | Peso Específico (Base seca) | - | E 205 E 206 | C - 127 C - 128 | T 84 T 85 |  | 2.695753 | 2.763568 | 2.717113 | 2.716771 | 2.71353 | [5 empty] | 2.721347
| Peso Específico (Base saturada) | - |  |  |  |  | 2.719745 | 2.786782 | 2.741839 | 2.74182 | 2.736595 | [5 empty] | 2.745356
| Peso Específico (Aparente) | - |  |  |  |  | 2.76202 | 2.829246 | 2.785999 | 2.786571 | 2.777595 | [5 empty] | 2.788286
| Absorción | ( % ) | E 206 |  |  |  | 0.89 | 0.84 | 0.91 | 0.922 | 0.85 | [5 empty] | 0.8824 | [6 empty] | Según Diseño | Según Diseño
Ensayos Químicos
| Sales Solubles Totales (%) | Fino | E 219 | D - 1888 | - | [11 empty] | 0 |  |  | < 1.0 |  | < 0.50 | < 0.50 | < 0.5 | < 0.5 | < 0.50 | < 0.50
|  | Grueso | [14 empty] | 0
| Sulfatos (ión SO4) (%) | Fino | - | - | - | [11 empty] | 0 | [10 empty] | < 0.06 | < 0.06
|  | Grueso | [14 empty] | 0
| Cloruros (ión Cl -) (%) | Fino | - | - | - | [11 empty] | 0 | [10 empty] | < 0.10 | < 0.10
|  | Grueso | [14 empty] | 0
| Impurezas Orgánicas (Placa Orgánica) Cualitativo | Natural | E 213 | C - 40 | - |  | 1 | 1 | 1 | [7 empty] | 1 | [6 empty] | ACEPTABLE |  |  |  | ACEPTABLE
[5 empty] | R | Relleno |  |  | TSB | Tratamiento Superficial Bicapa
[5 empty] | SBG | Sub Base Granular |  |  | MACSC | Mezcla Asfáltica en Caliente Convencional
[5 empty] | BGT | Base Granular |  |  | MACSM | Mezcla Asfáltica en Caliente Modificada Polímeros
[9 empty] | MCCP | Mezcla Concreto con Cemento Portland
Note on I55: INGRESAR ESTOS DATOS