## C-01, M-01
Elaboración del Estudio de Mantenimiento Periódico de la Carretera: Pontón Quebrada Seca – Puente Santa, Ruta 1N
CONSORCIO
COSTA DULCE II
ELABORACION DE ESTUDIO DE MANTENIMIENTO PERIODICO DE LA CARRETERA: | [13 empty] | INGENIERO RESPONSABLE |  |  |  | LUCIA SÁEZ ALVÁN
PONTON QUEBRADA SECA - PUENTE SANTA | [13 empty] | TECNICO LABORATORISTA |  |  |  | JOSE TORRES ROMÁN
[14 empty] | CANTERA |  |  | RÍO SANTA
KM. 330+800 - KM 448+936 | [13 empty] | UBICACIÓN |  |  | 448900
LONGITUD: 118.136 KM. | [13 empty] | CALICATA Nº |  |  | C - 01
FECHA DE ENSAYO |  | : Diciembre - 2008 | [11 empty] | MUESTRA Nº |  |  | M - 1
[14 empty] | PROFUNDIDAD (m.) |  |  | 0.00 - 1,20
Análisis Granulométrico (Norma MTC E 107 - ASTM D 422)
TAMIZ | 3" | 2" | 1½" | 1" | 3/4" | ½" | 3/8" | ¼" | N° 004 | N° 006 | N° 008 | N° 010 | N° 016 | N° 020 | N° 030 | N° 040 | N° 050 | N° 080 | N° 100 | N° 200 | - N° 200
Abertura del Tamiz (mm ) | 76.2 | 50.8 | 38.1 | 25.4 | 19.05 | 12.7 | 8.749838 | 6.35 | 4.76 | 3.36 | 2.38 | 2 | 1.19 | 0.84 | 0.59 | 0.426 | 0.297 | 0.177 | 0.149 | 0.074
Peso retenido ( g ) |  | 1939 | 489.5 | 2228 | 544.5 | 915 | 382.5 | 291 | 79.5 | 14.16 | 10.85 | 4.43 | 11.06 | 17.33 | 62.95 | 94.7 | 112.49 | 106.27 | 33.24 | 22.15 | 5.97 | 5425.6
Retenido ( % ) |  | 16.77573 | 4.235027 | 19.27608 | 4.710873 | 7.916343 | 3.309291 | 2.517657 | 0.6878134 | 1.159177 | 0.8882111 | 0.3626521 | 0.9054023 | 1.418682 | 5.153262 | 7.752405 | 9.208743 | 8.699557 | 2.721119 | 1.81326 | 0.4887208 |  | 100
Pasa ( % ) | 100 | 83.22427 | 78.98925 | 59.71317 | 55.00229 | 47.08595 | 43.77666 | 41.259 | 40.57119 | 39.41201 | 38.5238 | 38.16115 | 37.25575 | 35.83707 | 30.6838 | 22.9314 | 13.72266 | 5.0231 | 2.301981 | 0.4887208
[15 empty] | CONTENIDO DE HUMEDAD MTC E-108- (ASTM D 2216) |  |  |  |  | (%) | 0.8878128
[15 empty] | LIMITE LIQUIDO MTC E-110- (ASTM D 4318) |  |  |  |  | (%) | -
[15 empty] | LIMITE PLASTICO MTC E-111 - (ASTM D 4318) |  |  |  |  | (%) | NP
[15 empty] | INDICE PLASTICIDAD MTC E-111 - (ASTM D 4318) |  |  |  |  | (%) | NP
[15 empty] | CLASIFICACION SUCS (ASTM-D-2487) |  |  |  |  | GP
[15 empty] | CLASIFICACION AASHTO (ASTM D-3282) |  |  |  |  | A - 1 - a ( 0 )

## C-02, M-01
Elaboración del Estudio de Mantenimiento Periódico de la Carretera: Pontón Quebrada Seca – Puente Santa, Ruta 1N
CONSORCIO
COSTA DULCE II
ELABORACION DE ESTUDIO DE MANTENIMIENTO PERIODICO DE LA CARRETERA: | [13 empty] | INGENIERO RESPONSABLE |  |  |  | LUCIA SÁEZ ALVÁN
PONTON QUEBRADA SECA - PUENTE SANTA | [13 empty] | TECNICO LABORATORISTA |  |  |  | JOSE TORRES ROMÁN
[14 empty] | CANTERA |  |  | RÍO SANTA
KM. 330+800 - KM 448+936 | [13 empty] | UBICACIÓN |  |  | 448900
LONGITUD: 118.136 KM. | [13 empty] | CALICATA Nº |  |  | C - 02
FECHA DE ENSAYO |  | : Diciembre - 2008 | [11 empty] | MUESTRA Nº |  |  | M - 1
[14 empty] | PROFUNDIDAD (m.) |  |  | 0.00 - 1,10
Análisis Granulométrico (Norma MTC E 107 - ASTM D 422)
TAMIZ | 3" | 2" | 1½" | 1" | 3/4" | ½" | 3/8" | ¼" | N° 004 | N° 006 | N° 008 | N° 010 | N° 016 | N° 020 | N° 030 | N° 040 | N° 050 | N° 080 | N° 100 | N° 200 | - N° 200
Abertura del Tamiz (mm ) | 76.2 | 50.8 | 38.1 | 25.4 | 19.05 | 12.7 | 8.749838 | 6.35 | 4.76 | 3.36 | 2.38 | 2 | 1.19 | 0.84 | 0.59 | 0.426 | 0.297 | 0.177 | 0.149 | 0.074
Peso retenido ( g ) |  | 1820.5 | 305.5 | 1429 | 506 | 680 | 305 | 280.5 | 79 | 11.25 | 10.3 | 3.78 | 10.66 | 15.66 | 61.33 | 89.66 | 101.2 | 110.3 | 35.2 | 18.99 | 28.87 | 4082.2
Retenido ( % ) |  | 16.61987 | 2.788998 | 13.04575 | 4.619421 | 6.207917 | 2.784433 | 2.560766 | 0.7212139 | 1.14608 | 1.0493 | 0.3850827 | 1.085974 | 1.595343 | 6.247917 | 9.134 | 10.30962 | 11.23667 | 3.585956 | 1.934582 | 2.941095 |  | 100
Pasa ( % ) | 100 | 83.38013 | 80.59113 | 67.54538 | 62.92595 | 56.71804 | 53.9336 | 51.37284 | 50.65162 | 49.50555 | 48.45625 | 48.07116 | 46.98519 | 45.38985 | 39.14193 | 30.00793 | 19.69831 | 8.461633 | 4.875677 | 2.941095
[15 empty] | CONTENIDO DE HUMEDAD MTC E-108- (ASTM D 2216) |  |  |  |  | (%) | 0.5631537
[15 empty] | LIMITE LIQUIDO MTC E-110- (ASTM D 4318) |  |  |  |  | (%) | -
[15 empty] | LIMITE PLASTICO MTC E-111 - (ASTM D 4318) |  |  |  |  | (%) | NP
[15 empty] | INDICE PLASTICIDAD MTC E-111 - (ASTM D 4318) |  |  |  |  | (%) | NP
[15 empty] | CLASIFICACION SUCS (ASTM-D-2487) |  |  |  |  | GP
[15 empty] | CLASIFICACION AASHTO (ASTM D-3282) |  |  |  |  | A - 1 - b ( 0 )

## C-03, M-01
Elaboración del Estudio de Mantenimiento Periódico de la Carretera: Pontón Quebrada Seca – Puente Santa, Ruta 1N
CONSORCIO
COSTA DULCE II
ELABORACION DE ESTUDIO DE MANTENIMIENTO PERIODICO DE LA CARRETERA: | [13 empty] | INGENIERO RESPONSABLE |  |  |  | LUCIA SÁEZ ALVÁN
PONTON QUEBRADA SECA - PUENTE SANTA | [13 empty] | TECNICO LABORATORISTA |  |  |  | JOSE TORRES ROMÁN
[14 empty] | CANTERA |  |  | RÍO SANTA
KM. 330+800 - KM 448+936 | [13 empty] | UBICACIÓN |  |  | 448900
LONGITUD: 118.136 KM. | [13 empty] | CALICATA Nº |  |  | C - 03
FECHA DE ENSAYO |  | : Diciembre - 2008 | [11 empty] | MUESTRA Nº |  |  | M - 1
[14 empty] | PROFUNDIDAD (m.) |  |  | 0.00 - 3,00
Análisis Granulométrico (Norma MTC E 107 - ASTM D 422)
TAMIZ | 3" | 2" | 1½" | 1" | 3/4" | ½" | 3/8" | ¼" | N° 004 | N° 006 | N° 008 | N° 010 | N° 016 | N° 020 | N° 030 | N° 040 | N° 050 | N° 080 | N° 100 | N° 200 | - N° 200
Abertura del Tamiz (mm ) | 76.2 | 50.8 | 38.1 | 25.4 | 19.05 | 12.7 | 8.749838 | 6.35 | 4.76 | 3.36 | 2.38 | 2 | 1.19 | 0.84 | 0.59 | 0.426 | 0.297 | 0.177 | 0.149 | 0.074
Peso retenido ( g ) |  | 2134.5 | 1164.5 | 1623 | 448 | 833.5 | 531.5 | 564 | 151.5 | 11.89 | 8.45 | 3.65 | 8.99 | 11.65 | 45.91 | 99.8 | 105.6 | 101.3 | 28.11 | 16.99 | 52.96 | 5811.3
Retenido ( % ) |  | 20.6598 | 11.27118 | 15.709 | 4.336186 | 8.067435 | 5.144381 | 5.458948 | 1.466366 | 0.6694387 | 0.4757575 | 0.2055047 | 0.506161 | 0.6559261 | 2.584855 | 5.619006 | 5.945561 | 5.70346 | 1.582668 | 0.9565823 | 2.981789 |  | 100
Pasa ( % ) | 100 | 79.3402 | 68.06902 | 52.36003 | 48.02384 | 39.95641 | 34.81203 | 29.35308 | 27.88671 | 27.21727 | 26.74151 | 26.53601 | 26.02985 | 25.37392 | 22.78907 | 17.17006 | 11.2245 | 5.521039 | 3.938371 | 2.981789
[15 empty] | CONTENIDO DE HUMEDAD MTC E-108- (ASTM D 2216) |  |  |  |  | (%) | 0.9489198
[15 empty] | LIMITE LIQUIDO MTC E-110- (ASTM D 4318) |  |  |  |  | (%) | -
[15 empty] | LIMITE PLASTICO MTC E-111 - (ASTM D 4318) |  |  |  |  | (%) | NP
[15 empty] | INDICE PLASTICIDAD MTC E-111 - (ASTM D 4318) |  |  |  |  | (%) | NP
[15 empty] | CLASIFICACION SUCS (ASTM-D-2487) |  |  |  |  | GP
[15 empty] | CLASIFICACION AASHTO (ASTM D-3282) |  |  |  |  | A - 1 - a ( 0 )

## C-04, M-01
Elaboración del Estudio de Mantenimiento Periódico de la Carretera: Pontón Quebrada Seca – Puente Santa, Ruta 1N
CONSORCIO
COSTA DULCE II
ELABORACION DE ESTUDIO DE MANTENIMIENTO PERIODICO DE LA CARRETERA: | [13 empty] | INGENIERO RESPONSABLE |  |  |  | LUCIA SÁEZ ALVÁN
PONTON QUEBRADA SECA - PUENTE SANTA | [13 empty] | TECNICO LABORATORISTA |  |  |  | JOSE TORRES ROMÁN
[14 empty] | CANTERA |  |  | RÍO SANTA
KM. 330+800 - KM 448+936 | [13 empty] | UBICACIÓN |  |  | 448900
LONGITUD: 118.136 KM. | [13 empty] | CALICATA Nº |  |  | C - 04
FECHA DE ENSAYO |  | : Diciembre - 2008 | [11 empty] | MUESTRA Nº |  |  | M - 1
[14 empty] | PROFUNDIDAD (m.) |  |  | 0.00 - 2,00
Análisis Granulométrico (Norma MTC E 107 - ASTM D 422)
TAMIZ | 3" | 2" | 1½" | 1" | 3/4" | ½" | 3/8" | ¼" | N° 004 | N° 006 | N° 008 | N° 010 | N° 016 | N° 020 | N° 030 | N° 040 | N° 050 | N° 080 | N° 100 | N° 200 | - N° 200
Abertura del Tamiz (mm ) | 76.2 | 50.8 | 38.1 | 25.4 | 19.05 | 12.7 | 8.749838 | 6.35 | 4.76 | 3.36 | 2.38 | 2 | 1.19 | 0.84 | 0.59 | 0.426 | 0.297 | 0.177 | 0.149 | 0.074
Peso retenido ( g ) |  | 653.5 | 978 | 1862.5 | 883.5 | 728.5 | 238 | 229 | 54.5 | 12.99 | 9.91 | 4.08 | 9.76 | 13.9 | 56.66 | 109.87 | 116.14 | 98.2 | 27.89 | 16.68 | 17.42 | 5467.5
Retenido ( % ) |  | 7.450609 | 11.15026 | 21.23452 | 10.07286 | 8.30569 | 2.713458 | 2.610848 | 0.6213591 | 0.9433976 | 0.7197129 | 0.2963096 | 0.7088191 | 1.009486 | 4.114927 | 7.979299 | 8.434657 | 7.131766 | 2.025509 | 1.211384 | 1.265126 |  | 100
Pasa ( % ) | 100 | 92.54939 | 81.39913 | 60.16461 | 50.09175 | 41.78606 | 39.0726 | 36.46175 | 35.84039 | 34.897 | 34.17728 | 33.88097 | 33.17215 | 32.16267 | 28.04774 | 20.06844 | 11.63378 | 4.502018 | 2.476509 | 1.265126
[15 empty] | CONTENIDO DE HUMEDAD MTC E-108- (ASTM D 2216) |  |  |  |  | (%) | 1.317123
[15 empty] | LIMITE LIQUIDO MTC E-110- (ASTM D 4318) |  |  |  |  | (%) | -
[15 empty] | LIMITE PLASTICO MTC E-111 - (ASTM D 4318) |  |  |  |  | (%) | NP
[15 empty] | INDICE PLASTICIDAD MTC E-111 - (ASTM D 4318) |  |  |  |  | (%) | NP
[15 empty] | CLASIFICACION SUCS (ASTM-D-2487) |  |  |  |  | GP
[15 empty] | CLASIFICACION AASHTO (ASTM D-3282) |  |  |  |  | A - 1 - a ( 0 )

## C-05, M-01
Elaboración del Estudio de Mantenimiento Periódico de la Carretera: Pontón Quebrada Seca – Puente Santa, Ruta 1N
CONSORCIO
COSTA DULCE II
ELABORACION DE ESTUDIO DE MANTENIMIENTO PERIODICO DE LA CARRETERA: | [13 empty] | INGENIERO RESPONSABLE |  |  |  | LUCIA SÁEZ ALVÁN
PONTON QUEBRADA SECA - PUENTE SANTA | [13 empty] | TECNICO LABORATORISTA |  |  |  | JOSE TORRES ROMÁN
[14 empty] | CANTERA |  |  | RÍO SANTA
KM. 330+800 - KM 448+936 | [13 empty] | UBICACIÓN |  |  | 448900
LONGITUD: 118.136 KM. | [13 empty] | CALICATA Nº |  |  | C - 05
FECHA DE ENSAYO |  | : Diciembre - 2008 | [11 empty] | MUESTRA Nº |  |  | M - 1
[14 empty] | PROFUNDIDAD (m.) |  |  | 0.00 - 2,00
Análisis Granulométrico (Norma MTC E 107 - ASTM D 422)
TAMIZ | 3" | 2" | 1½" | 1" | 3/4" | ½" | 3/8" | ¼" | N° 004 | N° 006 | N° 008 | N° 010 | N° 016 | N° 020 | N° 030 | N° 040 | N° 050 | N° 080 | N° 100 | N° 200 | - N° 200
Abertura del Tamiz (mm ) | 76.2 | 50.8 | 38.1 | 25.4 | 19.05 | 12.7 | 8.749838 | 6.35 | 4.76 | 3.36 | 2.38 | 2 | 1.19 | 0.84 | 0.59 | 0.426 | 0.297 | 0.177 | 0.149 | 0.074
Peso retenido ( g ) |  | 2142 | 1637 | 2639 | 671 | 1002.5 | 435.5 | 394 | 75.5 | 50.06 | 23.08 | 5.98 | 11.67 | 9.83 | 21.63 | 32.48 | 41.32 | 93.46 | 66.76 | 65.07 | 74.26 | 7350.1
Retenido ( % ) |  | 18.18292 | 13.8961 | 22.40183 | 5.695957 | 8.509981 | 3.696854 | 3.344571 | 0.6409013 | 2.386929 | 1.100486 | 0.2851345 | 0.5564415 | 0.4687078 | 1.031348 | 1.548691 | 1.970194 | 4.4563 | 3.183207 | 3.102626 | 3.540818 |  | 100
Pasa ( % ) | 100 | 81.81708 | 67.92098 | 45.51915 | 39.82319 | 31.31321 | 27.61635 | 24.27178 | 23.63088 | 21.24395 | 20.14347 | 19.85833 | 19.30189 | 18.83318 | 17.80184 | 16.25314 | 14.28295 | 9.826651 | 6.643444 | 3.540818
[15 empty] | CONTENIDO DE HUMEDAD MTC E-108- (ASTM D 2216) |  |  |  |  | (%) | 0.8878128
[15 empty] | LIMITE LIQUIDO MTC E-110- (ASTM D 4318) |  |  |  |  | (%) | -
[15 empty] | LIMITE PLASTICO MTC E-111 - (ASTM D 4318) |  |  |  |  | (%) | NP
[15 empty] | INDICE PLASTICIDAD MTC E-111 - (ASTM D 4318) |  |  |  |  | (%) | NP
[15 empty] | CLASIFICACION SUCS (ASTM-D-2487) |  |  |  |  | GP
[15 empty] | CLASIFICACION AASHTO (ASTM D-3282) |  |  |  |  | A - 1 - a ( 0 )

## C-06, M-01
Elaboración del Estudio de Mantenimiento Periódico de la Carretera: Pontón Quebrada Seca – Puente Santa, Ruta 1N
CONSORCIO
COSTA DULCE II
ELABORACION DE ESTUDIO DE MANTENIMIENTO PERIODICO DE LA CARRETERA: | [13 empty] | INGENIERO RESPONSABLE |  |  |  | LUCIA SÁEZ ALVÁN
PONTON QUEBRADA SECA - PUENTE SANTA | [13 empty] | TECNICO LABORATORISTA |  |  |  | JOSE TORRES ROMÁN
[14 empty] | CANTERA |  |  | RÍO SANTA
KM. 330+800 - KM 448+936 | [13 empty] | UBICACIÓN |  |  | 448900
LONGITUD: 118.136 KM. | [13 empty] | CALICATA Nº |  |  | C - 06
FECHA DE ENSAYO |  | : Diciembre - 2008 | [11 empty] | MUESTRA Nº |  |  | M - 1
[14 empty] | PROFUNDIDAD (m.) |  |  | 0.00 - 3,00
Análisis Granulométrico (Norma MTC E 107 - ASTM D 422)
TAMIZ | 3" | 2" | 1½" | 1" | 3/4" | ½" | 3/8" | ¼" | N° 004 | N° 006 | N° 008 | N° 010 | N° 016 | N° 020 | N° 030 | N° 040 | N° 050 | N° 080 | N° 100 | N° 200 | - N° 200
Abertura del Tamiz (mm ) | 76.2 | 50.8 | 38.1 | 25.4 | 19.05 | 12.7 | 8.749838 | 6.35 | 4.76 | 3.36 | 2.38 | 2 | 1.19 | 0.84 | 0.59 | 0.426 | 0.297 | 0.177 | 0.149 | 0.074
Peso retenido ( g ) |  | 2785 | 2415 | 549.5 | 702.5 | 914.5 | 337 | 258 | 73.5 | 46.25 | 32.53 | 10.35 | 18.32 | 17.79 | 61.25 | 94.66 | 91.1 | 82.07 | 23.09 | 15.22 | 3.67 | 5746.3
Retenido ( % ) |  | 22.06673 | 19.13506 | 4.35392 | 5.566203 | 7.245968 | 2.670193 | 2.044242 | 0.5823714 | 3.386074 | 2.3816 | 0.7577484 | 1.341251 | 1.302449 | 4.48426 | 6.930286 | 6.66965 | 6.008542 | 1.690474 | 1.114293 | 0.2686895 |  | 100
Pasa ( % ) | 100 | 77.93327 | 58.79821 | 54.44429 | 48.87809 | 41.63212 | 38.96193 | 36.91769 | 36.33532 | 32.94924 | 30.56764 | 29.80989 | 28.46864 | 27.1662 | 22.68194 | 15.75165 | 9.081999 | 3.073457 | 1.382982 | 0.2686895
[15 empty] | CONTENIDO DE HUMEDAD MTC E-108- (ASTM D 2216) |  |  |  |  | (%) | 0.7455168
[15 empty] | LIMITE LIQUIDO MTC E-110- (ASTM D 4318) |  |  |  |  | (%) | -
[15 empty] | LIMITE PLASTICO MTC E-111 - (ASTM D 4318) |  |  |  |  | (%) | NP
[15 empty] | INDICE PLASTICIDAD MTC E-111 - (ASTM D 4318) |  |  |  |  | (%) | NP
[15 empty] | CLASIFICACION SUCS (ASTM-D-2487) |  |  |  |  | GP
[15 empty] | CLASIFICACION AASHTO (ASTM D-3282) |  |  |  |  | A - 1 - a ( 0 )

## C-07, M-01
Elaboración del Estudio de Mantenimiento Periódico de la Carretera: Pontón Quebrada Seca – Puente Santa, Ruta 1N
CONSORCIO
COSTA DULCE II
ELABORACION DE ESTUDIO DE MANTENIMIENTO PERIODICO DE LA CARRETERA: | [13 empty] | INGENIERO RESPONSABLE |  |  |  | LUCIA SÁEZ ALVÁN
PONTON QUEBRADA SECA - PUENTE SANTA | [13 empty] | TECNICO LABORATORISTA |  |  |  | JOSE TORRES ROMÁN
[14 empty] | CANTERA |  |  | RÍO SANTA
KM. 330+800 - KM 448+936 | [13 empty] | UBICACIÓN |  |  | 448900
LONGITUD: 118.136 KM. | [13 empty] | CALICATA Nº |  |  | C - 07
FECHA DE ENSAYO |  | : Diciembre - 2008 | [11 empty] | MUESTRA Nº |  |  | M - 1
[14 empty] | PROFUNDIDAD (m.) |  |  | 0.00 - 1,40
Análisis Granulométrico (Norma MTC E 107 - ASTM D 422)
TAMIZ | 3" | 2" | 1½" | 1" | 3/4" | ½" | 3/8" | ¼" | N° 004 | N° 006 | N° 008 | N° 010 | N° 016 | N° 020 | N° 030 | N° 040 | N° 050 | N° 080 | N° 100 | N° 200 | - N° 200
Abertura del Tamiz (mm ) | 76.2 | 50.8 | 38.1 | 25.4 | 19.05 | 12.7 | 8.749838 | 6.35 | 4.76 | 3.36 | 2.38 | 2 | 1.19 | 0.84 | 0.59 | 0.426 | 0.297 | 0.177 | 0.149 | 0.074
Peso retenido ( g ) |  | 541 | 936.5 | 1596 | 750.5 | 1009.5 | 756.5 | 690 | 209.5 | 46.25 | 32.53 | 10.35 | 18.32 | 17.79 | 61.25 | 94.66 | 91.1 | 82.07 | 23.09 | 15.22 | 2.87 | 6444
Retenido ( % ) |  | 4.846558 | 8.389652 | 14.29779 | 6.723368 | 9.043624 | 6.777119 | 6.181377 | 1.87681 | 3.90756 | 2.748388 | 0.8744486 | 1.547816 | 1.503038 | 5.174877 | 7.997614 | 7.696837 | 6.933912 | 1.950823 | 1.285904 | 0.2424799 |  | 100
Pasa ( % ) | 100 | 95.15344 | 86.76379 | 72.46599 | 65.74263 | 56.699 | 49.92188 | 43.74051 | 41.8637 | 37.95614 | 35.20775 | 34.3333 | 32.78548 | 31.28245 | 26.10757 | 18.10996 | 10.41312 | 3.479207 | 1.528384 | 0.2424799
[15 empty] | CONTENIDO DE HUMEDAD MTC E-108- (ASTM D 2216) |  |  |  |  | (%) | 0.9081736
[15 empty] | LIMITE LIQUIDO MTC E-110- (ASTM D 4318) |  |  |  |  | (%) | -
[15 empty] | LIMITE PLASTICO MTC E-111 - (ASTM D 4318) |  |  |  |  | (%) | NP
[15 empty] | INDICE PLASTICIDAD MTC E-111 - (ASTM D 4318) |  |  |  |  | (%) | NP
[15 empty] | CLASIFICACION SUCS (ASTM-D-2487) |  |  |  |  | GP
[15 empty] | CLASIFICACION AASHTO (ASTM D-3282) |  |  |  |  | A - 1 - a ( 0 )

## C-08, M-01
Elaboración del Estudio de Mantenimiento Periódico de la Carretera: Pontón Quebrada Seca – Puente Santa, Ruta 1N
CONSORCIO
COSTA DULCE II
ELABORACION DE ESTUDIO DE MANTENIMIENTO PERIODICO DE LA CARRETERA: | [13 empty] | INGENIERO RESPONSABLE |  |  |  | LUCIA SÁEZ ALVÁN
PONTON QUEBRADA SECA - PUENTE SANTA | [13 empty] | TECNICO LABORATORISTA |  |  |  | JOSE TORRES ROMÁN
[14 empty] | CANTERA |  |  | RÍO SANTA
KM. 330+800 - KM 448+936 | [13 empty] | UBICACIÓN |  |  | 448900
LONGITUD: 118.136 KM. | [13 empty] | CALICATA Nº |  |  | C - 08
FECHA DE ENSAYO |  | : Diciembre - 2008 | [11 empty] | MUESTRA Nº |  |  | M - 1
[14 empty] | PROFUNDIDAD (m.) |  |  | 0.00 - 1,40
Análisis Granulométrico (Norma MTC E 107 - ASTM D 422)
TAMIZ | 3" | 2" | 1½" | 1" | 3/4" | ½" | 3/8" | ¼" | N° 004 | N° 006 | N° 008 | N° 010 | N° 016 | N° 020 | N° 030 | N° 040 | N° 050 | N° 080 | N° 100 | N° 200 | - N° 200
Abertura del Tamiz (mm ) | 76.2 | 50.8 | 38.1 | 25.4 | 19.05 | 12.7 | 8.749838 | 6.35 | 4.76 | 3.36 | 2.38 | 2 | 1.19 | 0.84 | 0.59 | 0.426 | 0.297 | 0.177 | 0.149 | 0.074
Peso retenido ( g ) |  | 662 | 975 | 2122.5 | 690 | 1119.5 | 512.5 | 493.5 | 144 | 35.71 | 26.69 | 9.1 | 16.32 | 18.85 | 62.77 | 109.31 | 94.3 | 81.93 | 22.13 | 14.37 | 3.02 | 6551.5
Retenido ( % ) |  | 6.387215 | 9.407153 | 20.47865 | 6.65737 | 10.80134 | 4.944785 | 4.761466 | 1.389364 | 2.539971 | 1.898399 | 0.6472623 | 1.160804 | 1.340758 | 4.464687 | 7.774971 | 6.707344 | 5.827494 | 1.574056 | 1.022105 | 0.2148057 |  | 100
Pasa ( % ) | 100 | 93.61278 | 84.20563 | 63.72698 | 57.06962 | 46.26827 | 41.32349 | 36.56202 | 35.17266 | 32.63269 | 30.73429 | 30.08703 | 28.92622 | 27.58546 | 23.12078 | 15.34581 | 8.638462 | 2.810968 | 1.236911 | 0.2148057
[15 empty] | CONTENIDO DE HUMEDAD MTC E-108- (ASTM D 2216) |  |  |  |  | (%) | 1.112235
[15 empty] | LIMITE LIQUIDO MTC E-110- (ASTM D 4318) |  |  |  |  | (%) | -
[15 empty] | LIMITE PLASTICO MTC E-111 - (ASTM D 4318) |  |  |  |  | (%) | NP
[15 empty] | INDICE PLASTICIDAD MTC E-111 - (ASTM D 4318) |  |  |  |  | (%) | NP
[15 empty] | CLASIFICACION SUCS (ASTM-D-2487) |  |  |  |  | GP
[15 empty] | CLASIFICACION AASHTO (ASTM D-3282) |  |  |  |  | A - 1 - a ( 0 )

## C-09, M-01
Elaboración del Estudio de Mantenimiento Periódico de la Carretera: Pontón Quebrada Seca – Puente Santa, Ruta 1N
CONSORCIO
COSTA DULCE II
ELABORACION DE ESTUDIO DE MANTENIMIENTO PERIODICO DE LA CARRETERA: | [13 empty] | INGENIERO RESPONSABLE |  |  |  | LUCIA SÁEZ ALVÁN
PONTON QUEBRADA SECA - PUENTE SANTA | [13 empty] | TECNICO LABORATORISTA |  |  |  | JOSE TORRES ROMÁN
[14 empty] | CANTERA |  |  | RÍO SANTA
KM. 330+800 - KM 448+936 | [13 empty] | UBICACIÓN |  |  | 448900
LONGITUD: 118.136 KM. | [13 empty] | CALICATA Nº |  |  | C - 08
FECHA DE ENSAYO |  | : Diciembre - 2008 | [11 empty] | MUESTRA Nº |  |  | M - 1
[14 empty] | PROFUNDIDAD (m.) |  |  | 0.00 - 1,40
Análisis Granulométrico (Norma MTC E 107 - ASTM D 422)
TAMIZ | 3" | 2" | 1½" | 1" | 3/4" | ½" | 3/8" | ¼" | N° 004 | N° 006 | N° 008 | N° 010 | N° 016 | N° 020 | N° 030 | N° 040 | N° 050 | N° 080 | N° 100 | N° 200 | - N° 200
Abertura del Tamiz (mm ) | 76.2 | 50.8 | 38.1 | 25.4 | 19.05 | 12.7 | 8.749838 | 6.35 | 4.76 | 3.36 | 2.38 | 2 | 1.19 | 0.84 | 0.59 | 0.426 | 0.297 | 0.177 | 0.149 | 0.074
Peso retenido ( g ) |  | 1129.5 | 0 | 1866 | 773 | 854.5 | 328.5 | 275.5 | 70.5 | 14.22 | 11.77 | 4.15 | 11.1 | 16.03 | 59.83 | 109.09 | 113.1 | 95.73 | 30.69 | 20.01 | 6.84 | 4660.56
Retenido ( % ) |  | 11.69361 | 0 | 19.31853 | 8.0028 | 8.846563 | 3.400931 | 2.852227 | 0.7298802 | 1.303619 | 1.079015 | 0.3804514 | 1.017593 | 1.469551 | 5.484917 | 10.00083 | 10.36845 | 8.776051 | 2.813507 | 1.834417 | 0.6270572 |  | 100
Pasa ( % ) | 100 | 88.30639 | 88.30639 | 68.98785 | 60.98505 | 52.13849 | 48.73756 | 45.88533 | 45.15545 | 43.85183 | 42.77282 | 42.39237 | 41.37477 | 39.90522 | 34.42031 | 24.41948 | 14.05103 | 5.274981 | 2.461475 | 0.6270572
[15 empty] | CONTENIDO DE HUMEDAD MTC E-108- (ASTM D 2216) |  |  |  |  | (%) | 1.510476
[15 empty] | LIMITE LIQUIDO MTC E-110- (ASTM D 4318) |  |  |  |  | (%) | -
[15 empty] | LIMITE PLASTICO MTC E-111 - (ASTM D 4318) |  |  |  |  | (%) | NP
[15 empty] | INDICE PLASTICIDAD MTC E-111 - (ASTM D 4318) |  |  |  |  | (%) | NP
[15 empty] | CLASIFICACION SUCS (ASTM-D-2487) |  |  |  |  | GP
[15 empty] | CLASIFICACION AASHTO (ASTM D-3282) |  |  |  |  | A - 1 - a ( 0 )