## DISEÑO (fc=210)(A-C=0.633) (hidden)
[15 empty] | Volumen |  | 2
[10 empty] | Preparación de Probetas |  |  |  |  | 1 m3 | 0.005560013 | 0.01112003
[10 empty] | N° de Probetas |  |  | 2
PROYECTO | ELABORACION DE ESTUDIOS DEFINITIVOS PARA EL MANTENIMIENTO PERIODICO | [8 empty] | Diámetro del Molde | 6 | 15.24 | 0.1524 | CEMENTO | #REF! | #REF! | #REF!
CARRETERA | PANAMERICANA NORTE (RUTA - 1N) |  |  |  | CANTERA | TINGUA |  |  |  | Altura del Molde | 12 | 30.48 | 0.3048 | AGUA (En litros/m3.) | #REF! | #REF! | #REF!
TRAMO | SULLANA - PUENTE MACARÁ | [8 empty] | Area del molde | 28.2744 | 182.4151 | 0.01824151 | AGREGADO FINO | #REF! | #REF! | #REF!
Del Km | 1032100 |  |  |  | HECHO POR : | J.O.A.L. |  |  |  | Volumen del Molde | 339.2928 | 5560.013 | 0.005560013 | AGREGADO GRUESO | #REF! | #REF! | #REF!
Al Km | 1160160 |  |  |  | FECHA : | 2008-11-01
Longitud | 128.06 | [12 empty] | Relación W/C | #REF! | #REF! | #REF!
DISEÑO DE MEZCLAS DE CONCRETO CON CEMENTO
PORTLAND ( METODO ACI - 318 - 84)
CEMENTO PORTLAND |  |  |  | TIPO DE CONSTRUCCION: |  | DIVERSOS
MARCA | LIMA |  |  | ASENTAMIENTO MAXIMO RECOMENDADO mm. |  |  | 75
PESO ESPECIFICO | #REF! |  |  | RESISTENCIA DEL CONCRETO ( Kg / cm² ) |  |  | #REF!
AGREGADO |  |  |  |  | GRUESO |  | FINO
1.- Tamaño Máximo |  |  |  |  | (PULG) | (mm)
[5 empty] | #REF! | #REF!
2.- Peso Unitario Varillado (ASTM C-29) |  |  |  | (Kg/m3) | #REF!
2a.- Peso Unitario Suelto |  |  |  |  | 1659 |  | 1515
3.- Peso Especifico (Saturado superficialmente seco) |  |  |  |  | #REF! |  | #REF!
4.- Humedad Natural |  |  |  | (%) | #REF! |  | #REF!
5.- Absorción |  |  |  | (%) | #REF! |  | #REF!
6.- Módulo de fineza | [6 empty] | #REF!
7.- Agua de Mezclado |  |  |  | (Tabla 2) |  | (L) | #REF!
8.- Contenido Aproximado de aire atrapado |  |  |  | (Tabla 2) |  | (%) | #REF!
9.- Relación Agua / Cemento |  |  |  | (Tabla 3) |  |  | 0.4661
09.- Relación Agua Cemento ( verificación ) |  |  |  | (Tabla 3) |  |  | #REF!
09a.- Resistencia Máxima | [6 empty] | 300
09b.- Relación Agua (1) | [6 empty] | 0.46
09c.- Resistencia Mínima | [6 empty] | 250
09d.- Relación Agua (2) | [6 empty] | 0.53
10.- Relación Agua/Cemento (según condicion de exposición) |  |  |  | (Tabla 4) |  |  | -
11.- Volúmen de Agregado Grueso Seco y Compactado |  |  |  | (Tabla 5) |  | (m3) | #REF!
11A.- Módulo de Fineza Máximo | [6 empty] | 2.6
11B.- Volúmen Agregado Grueso (1) | [6 empty] | 0.69
11C.- Módulo de Fineza Mínimo | [6 empty] | 2.4
11D.- Volúmen Agregado Grueso (2) | [6 empty] | 0.71
12.- Cemento | Peso |  |  |  |  | (Kg) | #REF!
| Volúmen |  |  |  |  | (m3) | #REF!
13.- Aire | Volúmen |  |  |  |  | (m3) | #REF!
14.- Agregado Grueso | Peso |  |  |  |  | (Kg) | #REF!
| Volúmen |  |  |  |  | (m3) | #REF!
| Volumen Corregido (Método de Walker) |  |  |  |  | (m3) | #REF!
15.- AgregadoFino | Peso |  |  |  |  | (kg) | #REF!
| Volúmen |  |  |  |  | (m3) | #REF!
| Volumen Corregido (Método de Walker) |  |  |  |  | (m3) | #REF!
CORRECCION DEL AGUA DE MEZCLADO
16.- Aporte del Agregado Grueso | [5 empty] | (L) | #REF!
17.- Aporte del Agregado Fino | [5 empty] | (L) | #REF!
18.- Agua Total de Mezclado | [5 empty] | (L) | #REF!
|  |  | CEMENTO | A. FINO | A.GRUESO | AGUA
DOSIFICACION EN LABORATORIO |  | ( Kg / m³ ) | #REF! | #REF! | #REF! | #REF!
DOSIFICACION EN OBRA |  | ( Kg / m³ ) | #REF! | #REF! | #REF! | #REF!
RESULTADO - PROPORCIONES DE MEZCLA DE DISEÑO ( Corregidas por Método de Walker )
COMPONENTES DEL CONCRETO |  |  |  | PROPORCIÓN EN PESO |  | PROPORCIÓN EN VOLUMEN
|  |  |  | SECO | CORREGIDA POR HUMEDAD | SECO | CORREGIDA POR HUMEDAD
CEMENTO |  |  |  | #REF! | #REF! | #REF! | #REF!
AGREGADO FINO |  |  |  | #REF! | #REF! | #REF! | #REF!
AGREGADO GRUESO |  |  |  | #REF! | #REF! | #REF! | #REF!
AGUA (En litros/bol.) |  |  |  | #REF! | #REF! | #REF! | #REF!
[6 empty] | N° Bolsas / m³ | #REF!
Relación : Agua / Cemento |  | 0.3661 | 0.4661 | 0.5661
Contenido Porcentual de Agregado Fino (Walker)
Tamaño Máximo del Agregado grueso |  |  | #REF!
Módulo de Fineza |  |  | #REF!
Forma del agregado |  |  | Angular | % de Agregado Fino
Factor Cemento máximo |  |  | 8 | 48
Factor cemento Obtenido |  |  | #REF! | #REF!
Factor cemento mínimo |  |  | 7 | 51
Volumen Total de Agregados |  |  | #REF! | Proporción Corregida
Agregado Fino (%) |  |  | #REF! | #REF!
Agregado grueso (%) |  |  | #REF! | #REF!
Determinación de la Resistencia Promedio |  |  | f´cr = 175 + 1.34*s |  | Ecuación 7.4.1
|  |  | f´cr = 175 + 2.33*s - 35 |  | Ecuación 7.4.2
Donde "s", es desviación Standard
si "s" = 25; => | f´cr = 208.5 | Ecuación 7.4.1
| f´cr = 198.25 | Ecuación 7.4.2
Calculo del Volumen Absoluto de la Pasta (m3) |  |  | #REF!
Calculo del Volumen Absoluto del Agregado (m3) |  |  | #REF!
Calculo del Volumen Absoluto del Agregado Fino (m3) |  |  | #REF!
Calculo del Volumen Absoluto del Agregado Grueso (m3) |  |  | #REF!
Calculo del Peso seco del Agregado Fino (Kg) |  |  | #REF!
Calculo del Peso seco del Agregado Grueso (Kg) |  |  | #REF!
Calculo del Peso Humedo del Agregado Fino (Kg) |  |  | #REF!
Calculo del Peso Humedo del Agregado Grueso (Kg) |  |  | #REF!
Aporte de agua de los agregados total (L/m3) |  |  | #REF! | Proporción peso por saco | Relación W/C
Cemento (Kg) |  |  | #REF! | #REF!
Agua |  |  | #REF! | #REF! | #REF!
Agregado Fino Seco |  |  | #REF! | #REF!
Agregado Grueso Seco |  |  | #REF! | #REF!
Cemento (Kg) |  |  | #REF! | #REF!
Agua Efectiva |  |  | #REF! | #REF! | #REF!
Agregado Fino húmedo |  |  | #REF! | #REF!
Agregado Grueso húmedo |  |  | #REF! | #REF! |  |  |  | 208 | 202
[8 empty] | 297 | 297
[8 empty] | 816 | 742
[8 empty] | 1074 | 1112
[8 empty] | 2395 | 2353
Note on B23: Ocultar esta Fila para la impresión
Note on E74: Resaltado en verde rellenar

## DISEÑO (fc=280)
| Elaboración del Estudio de Mantenimiento Periódico de la Carretera: Pontón Quebrada Seca – Puente Santa, Ruta 1N | [7 empty] | Elaboración del Estudio de Mantenimiento Periódico de la Carretera: Pontón Quebrada Seca – Puente Santa, Ruta 1N
CONSORCIO | [7 empty] | CONSORCIO
COSTA DULCE II | [7 empty] | COSTA DULCE II
[5 empty] | CANTERA | Río Santa | [6 empty] | CANTERA | Río Santa
[5 empty] | Ing. Responsable | : Lucía Saez Alvan | [6 empty] | Ing. Responsable | : Lucía Saez Alvan
[5 empty] | HECHO POR : | Téc. José Torres Roman | [6 empty] | HECHO POR : | Téc. José Torres Roman
[5 empty] | FECHA : | 2009-03-01 | [6 empty] | FECHA : | 2009-03-01
DISEÑO DE MEZCLAS DE CONCRETO CON CEMENTO | [7 empty] | DISEÑO DE MEZCLAS DE CONCRETO CON CEMENTO
PORTLAND ( METODO ACI - 318 - 84) | [7 empty] | PORTLAND ( METODO ACI - 318 - 84)
CEMENTO PORTLAND |  |  |  | TIPO DE CONSTRUCCION: |  | DIVERSOS |  | CEMENTO PORTLAND |  |  |  | TIPO DE CONSTRUCCION: |  | DIVERSOS
MARCA | PACASMAYO |  |  | ASENTAMIENTO MAXIMO RECOMENDADO mm. |  |  | 75 | MARCA | PACASMAYO |  |  | ASENTAMIENTO MAXIMO RECOMENDADO mm. |  |  | 75
PESO ESPECIFICO | 3.11 |  |  | RESISTENCIA DEL CONCRETO ( Kg / cm² ) |  |  | 280 | PESO ESPECIFICO | 3.11 |  |  | RESISTENCIA DEL CONCRETO ( Kg / cm² ) |  |  | 210
AGREGADO |  |  |  |  | GRUESO |  | FINO | AGREGADO |  |  |  |  | GRUESO |  | FINO
1.- Tamaño Máximo |  |  |  |  | (PULG) | (mm) |  | 1.- Tamaño Máximo |  |  |  |  | (PULG) | (mm)
[5 empty] | 1 | 25.4 | [6 empty] | 1 | 25.4
2.- Peso Unitario Varillado (ASTM C-29) |  |  |  | (Kg/m3) | 1716 |  |  | 2.- Peso Unitario Varillado (ASTM C-29) |  |  |  | (Kg/m3) | 1716
2a.- Peso Unitario Suelto |  |  |  |  | 1659 |  | 1515 | 2a.- Peso Unitario Suelto |  |  |  |  | 1659 |  | 1515
3.- Peso Especifico (Saturado superficialmente seco) |  |  |  |  | 2.716 |  | 2.704 | 3.- Peso Especifico (Saturado superficialmente seco) |  |  |  |  | 2.716 |  | 2.704
4.- Humedad Natural |  |  |  | (%) | 0.52 |  | 0.98 | 4.- Humedad Natural |  |  |  | (%) | 0.52 |  | 0.98
5.- Absorción |  |  |  | (%) | 0.88 |  | 0.88 | 5.- Absorción |  |  |  | (%) | 0.88 |  | 0.88
6.- Módulo de fineza | [6 empty] | 2.05 | 6.- Módulo de fineza | [6 empty] | 2.05
7.- Agua de Mezclado |  |  |  | (Tabla 2) |  | (L) | 193 | 7.- Agua de Mezclado |  |  |  | (Tabla 2) |  | (L) | 193
8.- Contenido Aproximado de aire atrapado |  |  |  | (Tabla 2) |  | (%) | 1.5 | 8.- Contenido Aproximado de aire atrapado |  |  |  | (Tabla 2) |  | (%) | 1.5
9.- Relación Agua / Cemento |  |  |  | (Tabla 3) |  |  | 0.5661 | 9.- Relación Agua / Cemento |  |  |  | (Tabla 3) |  |  | 0.6704
09.- Relación Agua Cemento ( verificación ) |  |  |  | (Tabla 3) |  |  | 0.578 | 09.- Relación Agua Cemento ( verificación ) |  |  |  | (Tabla 3) |  |  | 0.684
09a.- Resistencia Máxima | [6 empty] | 300 | 09a.- Resistencia Máxima | [6 empty] | 250
09b.- Relación Agua (1) | [6 empty] | 0.55 | 09b.- Relación Agua (1) | [6 empty] | 0.62
09c.- Resistencia Mínima | [6 empty] | 250 | 09c.- Resistencia Mínima | [6 empty] | 200
09d.- Relación Agua (2) | [6 empty] | 0.62 | 09d.- Relación Agua (2) | [6 empty] | 0.7
10.- Relación Agua/Cemento (según condicion de exposición) |  |  |  | (Tabla 4) |  |  | - | 10.- Relación Agua/Cemento (según condicion de exposición) |  |  |  | (Tabla 4) |  |  | -
11.- Volúmen de Agregado Grueso Seco y Compactado |  |  |  | (Tabla 5) |  | (m3) | 0.745 | 11.- Volúmen de Agregado Grueso Seco y Compactado |  |  |  | (Tabla 5) |  | (m3) | 0.745
11A.- Módulo de Fineza Máximo | [6 empty] | 2.4 | 11A.- Módulo de Fineza Máximo | [6 empty] | 2.4
11B.- Volúmen Agregado Grueso (1) | [6 empty] | 0.71 | 11B.- Volúmen Agregado Grueso (1) | [6 empty] | 0.71
11C.- Módulo de Fineza Mínimo | [6 empty] | 2.2 | 11C.- Módulo de Fineza Mínimo | [6 empty] | 2.2
11D.- Volúmen Agregado Grueso (2) | [6 empty] | 0.73 | 11D.- Volúmen Agregado Grueso (2) | [6 empty] | 0.73
12.- Cemento | Peso |  |  |  |  | (Kg) | 340.9292 | 12.- Cemento | Peso |  |  |  |  | (Kg) | 287.8878
| Volúmen |  |  |  |  | (m3) | 0.1096235 |  | Volúmen |  |  |  |  | (m3) | 0.09256843
13.- Aire | Volúmen |  |  |  |  | (m3) | 0.015 | 13.- Aire | Volúmen |  |  |  |  | (m3) | 0.015
14.- Agregado Grueso | Peso |  |  |  |  | (Kg) | 1278.42 | 14.- Agregado Grueso | Peso |  |  |  |  | (Kg) | 1278.42
| Volúmen |  |  |  |  | (m3) | 0.4706996 |  | Volúmen |  |  |  |  | (m3) | 0.4706996
| Volumen Corregido (Método de Walker) |  |  |  |  | (m3) | 0.3552833 |  | Volumen Corregido (Método de Walker) |  |  |  |  | (m3) | 0.3379758
15.- AgregadoFino | Peso |  |  |  |  | (kg) | 572.3744 | 15.- AgregadoFino | Peso |  |  |  |  | (kg) | 618.4914
| Volúmen |  |  |  |  | (m3) | 0.2116769 |  | Volúmen |  |  |  |  | (m3) | 0.228732
| Volumen Corregido (Método de Walker) |  |  |  |  | (m3) | 0.3270932 |  | Volumen Corregido (Método de Walker) |  |  |  |  | (m3) | 0.3614558
CORRECCION DEL AGUA DE MEZCLADO | [7 empty] | CORRECCION DEL AGUA DE MEZCLADO
16.- Aporte del Agregado Grueso | [5 empty] | (L) | -4.602312 | 16.- Aporte del Agregado Grueso | [5 empty] | (L) | -4.602312
17.- Aporte del Agregado Fino | [5 empty] | (L) | 0.5723744 | 17.- Aporte del Agregado Fino | [5 empty] | (L) | 0.6184914
18.- Agua Total de Mezclado | [5 empty] | (L) | 197.0299 | 18.- Agua Total de Mezclado | [5 empty] | (L) | 196.9838
|  |  | CEMENTO | A. FINO | A.GRUESO | AGUA |  |  |  |  | CEMENTO | A. FINO | A.GRUESO | AGUA
DOSIFICACION EN LABORATORIO |  | ( Kg / m³ ) | 1 | 1.678866 | 3.749811 | 193 |  | DOSIFICACION EN LABORATORIO |  | ( Kg / m³ ) | 1 | 2.148376 | 4.440688 | 193
DOSIFICACION EN OBRA |  | ( Kg / m³ ) | 1 | 1.695319 | 3.76931 | 197.0299 |  | DOSIFICACION EN OBRA |  | ( Kg / m³ ) | 1 | 2.16943 | 4.463779 | 196.9838
RESULTADO - PROPORCIONES DE MEZCLA DE DISEÑO ( Corregidas por Método de Walker ) | [7 empty] | RESULTADO - PROPORCIONES DE MEZCLA DE DISEÑO ( Corregidas por Método de Walker )
COMPONENTES DEL CONCRETO |  |  |  | PROPORCIÓN EN PESO |  | PROPORCIÓN EN VOLUMEN |  | COMPONENTES DEL CONCRETO |  |  |  | PROPORCIÓN EN PESO |  | PROPORCIÓN EN VOLUMEN
|  |  |  | SECO | CORREGIDA POR HUMEDAD | SECO | CORREGIDA POR HUMEDAD |  |  |  |  | SECO | CORREGIDA POR HUMEDAD | SECO | CORREGIDA POR HUMEDAD
CEMENTO |  |  |  | 1 | 1 | 1 | 1 | CEMENTO |  |  |  | 1 | 1 | 1 | 1
AGREGADO FINO |  |  |  | 2.594263 | 2.619687 | 2.570097 | 2.545154 | AGREGADO FINO |  |  |  | 3.394991 | 3.428261 | 3.363366 | 3.330724
AGREGADO GRUESO |  |  |  | 2.830352 | 2.855259 | 2.560603 | 2.547356 | AGREGADO GRUESO |  |  |  | 3.188541 | 3.2166 | 2.884654 | 2.869732
AGUA (En litros/bol.) |  |  |  | 24.05925 | 24.38204 | 24.05925 | 24.38204 | AGUA (En litros/bol.) |  |  |  | 28.492 | 28.83556 | 28.492 | 28.83556
[6 empty] | N° Bolsas / m³ | 8.021863 | [6 empty] | N° Bolsas / m³ | 6.773831
Note on B25: Ocultar esta Fila para la impresión
Note on M25: Ocultar esta Fila para la impresión

## DISEÑO (fc=280)(A-C=0.833) (hidden)
[15 empty] | Volumen |  | 2
[10 empty] | Preparación de Probetas |  |  |  |  | 1 m3 | 0.005560013 | 0.01112003
[10 empty] | N° de Probetas |  |  | 2
PROYECTO | ELABORACION DE ESTUDIOS DEFINITIVOS PARA EL MANTENIMIENTO PERIODICO | [8 empty] | Diámetro del Molde | 6 | 15.24 | 0.1524 | CEMENTO | #REF! | #REF! | #REF!
CARRETERA | PANAMERICANA NORTE (RUTA - 1N) |  |  |  | CANTERA | TINGUA |  |  |  | Altura del Molde | 12 | 30.48 | 0.3048 | AGUA (En litros/m3.) | #REF! | #REF! | #REF!
TRAMO | SULLANA - PUENTE MACARÁ | [8 empty] | Area del molde | 28.2744 | 182.4151 | 0.01824151 | AGREGADO FINO | #REF! | #REF! | #REF!
Del Km | 1032100 |  |  |  | HECHO POR : | J.O.A.L. |  |  |  | Volumen del Molde | 339.2928 | 5560.013 | 0.005560013 | AGREGADO GRUESO | #REF! | #REF! | #REF!
Al Km | 1160160 |  |  |  | FECHA : | 2008-11-01
Longitud | 128.06 | [12 empty] | Relación W/C | #REF! | #REF! | #REF!
DISEÑO DE MEZCLAS DE CONCRETO CON CEMENTO
PORTLAND ( METODO ACI - 318 - 84)
CEMENTO PORTLAND |  |  |  | TIPO DE CONSTRUCCION: |  | DIVERSOS
MARCA | LIMA |  |  | ASENTAMIENTO MAXIMO RECOMENDADO mm. |  |  | 75
PESO ESPECIFICO | #REF! |  |  | RESISTENCIA DEL CONCRETO ( Kg / cm² ) |  |  | 175
AGREGADO |  |  |  |  | GRUESO |  | FINO
1.- Tamaño Máximo |  |  |  |  | (PULG) | (mm)
[5 empty] | #REF! | #REF!
2.- Peso Unitario Varillado (ASTM C-29) |  |  |  | (Kg/m3) | #REF!
2a.- Peso Unitario Suelto |  |  |  |  | 1659 |  | 1515
3.- Peso Especifico (Saturado superficialmente seco) |  |  |  |  | #REF! |  | #REF!
4.- Humedad Natural |  |  |  | (%) | #REF! |  | #REF!
5.- Absorción |  |  |  | (%) | #REF! |  | #REF!
6.- Módulo de fineza | [6 empty] | #REF!
7.- Agua de Mezclado |  |  |  | (Tabla 2) |  | (L) | #REF!
8.- Contenido Aproximado de aire atrapado |  |  |  | (Tabla 2) |  | (%) | #REF!
9.- Relación Agua / Cemento |  |  |  | (Tabla 3) |  |  | 0.6661
09.- Relación Agua Cemento ( verificación ) |  |  |  | (Tabla 3) |  |  | #REF!
09a.- Resistencia Máxima | [6 empty] | 200
09b.- Relación Agua (1) | [6 empty] | 0.7
09c.- Resistencia Mínima | [6 empty] | 150
09d.- Relación Agua (2) | [6 empty] | 0.8
10.- Relación Agua/Cemento (según condicion de exposición) |  |  |  | (Tabla 4) |  |  | -
11.- Volúmen de Agregado Grueso Seco y Compactado |  |  |  | (Tabla 5) |  | (m3) | #REF!
11A.- Módulo de Fineza Máximo | [6 empty] | 3.6
11B.- Volúmen Agregado Grueso (1) | [6 empty] | 0.64
11C.- Módulo de Fineza Mínimo | [6 empty] | 3.4
11D.- Volúmen Agregado Grueso (2) | [6 empty] | 0.66
12.- Cemento | Peso |  |  |  |  | (Kg) | #REF!
| Volúmen |  |  |  |  | (m3) | #REF!
13.- Aire | Volúmen |  |  |  |  | (m3) | #REF!
14.- Agregado Grueso | Peso |  |  |  |  | (Kg) | #REF!
| Volúmen |  |  |  |  | (m3) | #REF!
| Volumen Corregido (Método de Walker) |  |  |  |  | (m3) | #REF!
15.- AgregadoFino | Peso |  |  |  |  | (kg) | #REF!
| Volúmen |  |  |  |  | (m3) | #REF!
| Volumen Corregido (Método de Walker) |  |  |  |  | (m3) | #REF!
CORRECCION DEL AGUA DE MEZCLADO
16.- Aporte del Agregado Grueso | [5 empty] | (L) | #REF!
17.- Aporte del Agregado Fino | [5 empty] | (L) | #REF!
18.- Agua Total de Mezclado | [5 empty] | (L) | #REF!
|  |  | CEMENTO | A. FINO | A.GRUESO | AGUA
DOSIFICACION EN LABORATORIO |  | ( Kg / m³ ) | #REF! | #REF! | #REF! | #REF!
DOSIFICACION EN OBRA |  | ( Kg / m³ ) | #REF! | #REF! | #REF! | #REF!
RESULTADO - PROPORCIONES DE MEZCLA DE DISEÑO ( Corregidas por Método de Walker )
COMPONENTES DEL CONCRETO |  |  |  | PROPORCIÓN EN PESO |  | PROPORCIÓN EN VOLUMEN
|  |  |  | SECO | CORREGIDA POR HUMEDAD | SECO | CORREGIDA POR HUMEDAD
CEMENTO |  |  |  | #REF! | #REF! | #REF! | #REF!
AGREGADO FINO |  |  |  | #REF! | #REF! | #REF! | #REF!
AGREGADO GRUESO |  |  |  | #REF! | #REF! | #REF! | #REF!
AGUA (En litros/bol.) |  |  |  | #REF! | #REF! | #REF! | #REF!
[6 empty] | N° Bolsas / m³ | #REF!
Relación : Agua / Cemento |  | 0.5661 | 0.6661 | 0.7661
Contenido Porcentual de Agregado Fino (Walker)
Tamaño Máximo del Agregado grueso |  |  | #REF!
Módulo de Fineza |  |  | #REF!
Forma del agregado |  |  | Angular | % de Agregado Fino
Factor Cemento máximo |  |  | 8 | 48
Factor cemento Obtenido |  |  | #REF! | #REF!
Factor cemento mínimo |  |  | 7 | 51
Volumen Total de Agregados |  |  | #REF! | Proporción Corregida
Agregado Fino (%) |  |  | #REF! | #REF!
Agregado grueso (%) |  |  | #REF! | #REF!
Determinación de la Resistencia Promedio |  |  | f´cr = 175 + 1.34*s |  | Ecuación 7.4.1
|  |  | f´cr = 175 + 2.33*s - 35 |  | Ecuación 7.4.2
Donde "s", es desviación Standard
si "s" = 25; => | f´cr = 208.5 | Ecuación 7.4.1
| f´cr = 198.25 | Ecuación 7.4.2
Calculo del Volumen Absoluto de la Pasta (m3) |  |  | #REF!
Calculo del Volumen Absoluto del Agregado (m3) |  |  | #REF!
Calculo del Volumen Absoluto del Agregado Fino (m3) |  |  | #REF!
Calculo del Volumen Absoluto del Agregado Grueso (m3) |  |  | #REF!
Calculo del Peso seco del Agregado Fino (Kg) |  |  | #REF!
Calculo del Peso seco del Agregado Grueso (Kg) |  |  | #REF!
Calculo del Peso Humedo del Agregado Fino (Kg) |  |  | #REF!
Calculo del Peso Humedo del Agregado Grueso (Kg) |  |  | #REF!
Aporte de agua de los agregados total (L/m3) |  |  | #REF! | Proporción peso por saco | Relación W/C
Cemento (Kg) |  |  | #REF! | #REF!
Agua |  |  | #REF! | #REF! | #REF!
Agregado Fino Seco |  |  | #REF! | #REF!
Agregado Grueso Seco |  |  | #REF! | #REF!
Cemento (Kg) |  |  | #REF! | #REF!
Agua Efectiva |  |  | #REF! | #REF! | #REF!
Agregado Fino húmedo |  |  | #REF! | #REF!
Agregado Grueso húmedo |  |  | #REF! | #REF! |  |  |  | 208 | 202
[8 empty] | 297 | 297
[8 empty] | 816 | 742
[8 empty] | 1074 | 1112
[8 empty] | 2395 | 2353
Note on B23: Ocultar esta Fila para la impresión
Note on E74: Resaltado en verde rellenar