## Stripping-Río Sta.
Estudio de Mantenimiento Periódico de la Carretera: Pontón Quebrada Seca – Puente Santa, Ruta 1N
CONSORCIO
COSTA DULCE II
ESTUDIO DE MANTENIMIENTO PERIODICO DE LA CARRETERA:
PONTON QUEBRADA SECA - PUENTE SANTA
KM. 330+800 - KM 448+936
LONGITUD: 118.136 KM.
MUESTRAS |  | Disturbada de Cantera
CANTIDAD |  | 100 g / muestra
PRESENTACIÓN |  | Bolsa Plástica |  |  |  |  | FECHA DE RECEPCIÓN |  | 2008-12-01
INGENIERO RESPONSABLE |  | LUCIA SÁEZ ALVÁN |  |  |  |  | FECHA DE ENSAYO |  | 2008-12-01
TECNICO LABORATORISTA |  | JOSE TORRES ROMÁN
CUBRIMIENTO DE AGREGADOS CON MATERIALES ASFALTICOS EN PRESENCIA DE AGUA ( MTC E - 517 - ASTM D - 1664 - AASHTO T - 182 )
Cantera
RIO SANTA
| Muestra N° |  |  | 1 | 2 | 3 | 1 | 2 | 3
| Tipo de Asfalto |  |  | RIO SANTA 1: RC - 250; RIO SANTA 1: 60 - 70
| Refinería |  |  | RIO SANTA 1: Conchán
| Estado |  |  | RIO SANTA 1: Líquido; RIO SANTA 1: Semisólido
| Condición del Agregado |  |  | Seco | Seco | Seco | Seco | Seco | Seco
| Cubrimiento |  | % | 100 | 100 | 100 | 100 | 100 | 100
Curado | bar: RIO SANTA 1 to RIO SANTA 3
| Inmersión en agua destilada |  | h | 18 | 18 | 18 | 18 | 18 | 18
Resultado
| Estimación Visual Area Recubierta |  | % | Mas de 95 | Mas de 95 | Mas de 95 | Mas de 95 | Mas de 95 | Mas de 95
| Observaciones: | Ninguna