## M-02
Estudio de Mantenimiento Periódico de la Carretera: Pontón Quebrada Seca – Puente Santa, Ruta 1N
CONSORCIO
COSTA DULCE II
ESTUDIO DE MANTENIMIENTO PERIODICO DE LA CARRETERA: | [15 empty] | Ing. Responsable | LUCIA SÁEZ ALVÁN
PONTON QUEBRADA SECA - PUENTE SANTA | [15 empty] | Tecº Responsable | JOSE TORRES ROMÁN
KM. 330+800 - KM 448+936 | [13 empty] | UBICACIÓN |  |  | 376550
LONGITUD: 118.136 KM. | [13 empty] | CALICATA |  |  | CD - 04
FECHA DE ENSAYO |  | : Diciembre - 2008 | [11 empty] | MUESTRA Nº |  |  | M - 2
[14 empty] | PROFUNDIDAD (m.) |  |  | 0,08 - 0,28
Análisis Granulométrico (Norma MTC E 107 - ASTM D 422)
TAMIZ | 3" | 2" | 1½" | 1" | 3/4" | ½" | 3/8" | ¼" | N° 004 | N° 006 | N° 008 | N° 010 | N° 016 | N° 020 | N° 030 | N° 040 | N° 050 | N° 080 | N° 100 | N° 200 | - N° 200
Abertura del Tamiz (mm ) | 76.2 | 50.8 | 38.1 | 25.4 | 19.05 | 12.7 | 8.749838 | 6.35 | 4.76 | 3.36 | 2.38 | 2 | 1.19 | 0.84 | 0.59 | 0.426 | 0.297 | 0.177 | 0.149 | 0.074
Peso retenido ( g ) |  |  | 200 | 2065 | 1675 | 3775 | 3085 | 2090 | 3430 | 44 | 43.5 | 14 | 53.5 | 28 | 33.5 | 25 | 19.5 | 42 | 61.5 | 58 | 63.33792 | 16805.84
Retenido ( % ) |  |  | 0.470192 | 4.854732 | 3.937858 | 8.874874 | 7.252712 | 4.913506 | 8.063793 | 5.581743 | 5.518314 | 1.776009 | 6.786893 | 3.552019 | 4.249736 | 3.171445 | 2.473727 | 5.328028 | 7.801755 | 7.357753 | 8.03491 |  | 100
Pasa ( % ) |  | 100 | 99.52981 | 94.67508 | 90.73722 | 81.86234 | 74.60963 | 69.69613 | 61.63233 | 56.05059 | 50.53227 | 48.75626 | 41.96937 | 38.41735 | 34.16762 | 30.99617 | 28.52245 | 23.19442 | 15.39266 | 8.03491
[15 empty] | CONTENIDO DE HUMEDAD MTC E-108- (ASTM D 2216) |  |  |  |  | (%) | 2.91498
[15 empty] | LIMITE LIQUIDO MTC E-110- (ASTM D 4318) |  |  |  |  | (%) | 16.55
[15 empty] | LIMITE PLASTICO MTC E-111 - (ASTM D 4318) |  |  |  |  | (%) | NP
[15 empty] | INDICE PLASTICIDAD MTC E-111 - (ASTM D 4318) |  |  |  |  | (%) | NP
[15 empty] | CLASIFICACION SUCS (ASTM-D-2487) |  |  |  |  | SP-SM
[15 empty] | CLASIFICACION AASHTO (ASTM D-3282) |  |  |  |  | A-1-b ( 0 )

## Límites-M-02
Estudio de Mantenimiento Periódico de la Carretera: Pontón Quebrada Seca – Puente Santa, Ruta 1N
CONSORCIO
COSTA DULCE II
ESTUDIO DE MANTENIMIENTO PERIODICO DE LA CARRETERA:
PONTON QUEBRADA SECA - PUENTE SANTA
KM. 330+800 - KM 448+936
LONGITUD: 118.136 KM.
MUESTRAS | Disturbadas de Suelo (*) |  |  | IDENTIFICACIÓN :
CANTIDAD | 5 Kg / cada una
PRESENTACIÓN | Bolsas plásticas |  |  | CALICATA Nº |  | CD - 04
INGENIERO RESPONSABLE | LUCIA SÁEZ ALVÁN |  |  | UBICACIÓN |  | 376550
TECNICO LABORATORISTA | JOSE TORRES ROMÁN |  |  | MUESTRA Nº |  | M - 2
FECHA DE RECEPCIÓN | : Diciembre - 2008 |  |  | PROFUNDIDAD (m.) |  | 0,08 - 0,28
FECHA DE ENSAYO | : Diciembre - 2008
INFORME DE ENSAYO N° 01 - CCD - 2008
LIMITES DE CONSISTENCIA
DETERMINACION DEL LIMITE LIQUIDO DE LOS SUELOS ( MTC E - 110 - ASTM D - 4318 )
| N° de Prueba | N° | 1 | 2 | 3
| Peso del Recipiente + suelo humedo | g | 17.464475 | 21.417463 | 21.305526
| Peso del Recipiente + suelo seco | g | 15.56 | 19.65 | 19.63
| Peso del Recipiente | g | 5.51 | 9.32 | 9.3
| N° de golpes | N° | 16 | 22 | 27
| humedad | ( % ) | 18.95 | 17.11 | 16.22
| Límite Líquido (un Punto) |  | 17.95383 | 16.84738 | 16.37175
| Límite Líquido (Promedio) |  | 17.05765
| Diferencia Máxima =+/- 2.4% |  | -1.106444
| x |  | -5.266
| cte |  | 33.505
| 25 golpes |  | 16.5544
| Límite Líquido | ( % ) | 16.55
DETERMINACION DEL LIMITE PLASTICO E INDICE DE PLASTICIDAD DE LOS SUELOS ( MTC E - 111 - ASTM D - 4318 )
| Peso del Recipiente + suelo humedo | g
| Peso del Recipiente + suelo seco | g
| Peso del Recipiente | g
| humedad | ( % )
| %Límite Plástico Promedio | ( % ) | NP
| Indice Plástico | ( % ) | NP
[7 empty] | X | Y
[7 empty] | 25 | 0
[7 empty] | 25 | 16.55
[7 empty] | 10 | 16.55
[7 empty] | 16 | 16.55
[7 empty] | 17 | 16.55
[7 empty] | 18 | 16.55
[7 empty] | 19 | 16.55
[7 empty] | 20 | 16.55
[7 empty] | 21 | 16.55
[7 empty] | 22 | 16.55
[7 empty] | 23 | 16.55
[7 empty] | 24 | 16.55
Observaciones: | [6 empty] | 25 | 16.55
( * ) Muestras disturbadas de suelo, obtenidas bajo "Guía para muestreo de Suelos y Rocas" mediante Norma MTC E-101-2000 (ASTM D 420)
25

## M-03
Estudio de Mantenimiento Periódico de la Carretera: Pontón Quebrada Seca – Puente Santa, Ruta 1N
CONSORCIO
COSTA DULCE II
ESTUDIO DE MANTENIMIENTO PERIODICO DE LA CARRETERA: | [15 empty] | Ing. Responsable | LUCIA SÁEZ ALVÁN
PONTON QUEBRADA SECA - PUENTE SANTA | [15 empty] | Tecº Responsable | JOSE TORRES ROMÁN
KM. 330+800 - KM 448+936 | [13 empty] | UBICACIÓN |  |  | 376550
LONGITUD: 118.136 KM. | [13 empty] | CALICATA |  |  | CD - 04
FECHA DE ENSAYO |  | : Diciembre - 2008 | [11 empty] | MUESTRA Nº |  |  | M - 3
[14 empty] | PROFUNDIDAD (m.) |  |  | 0,28 - 0,48
Análisis Granulométrico (Norma MTC E 107 - ASTM D 422)
TAMIZ | 3" | 2" | 1½" | 1" | 3/4" | ½" | 3/8" | ¼" | N° 004 | N° 006 | N° 008 | N° 010 | N° 016 | N° 020 | N° 030 | N° 040 | N° 050 | N° 080 | N° 100 | N° 200 | - N° 200
Abertura del Tamiz (mm ) | 76.2 | 50.8 | 38.1 | 25.4 | 19.05 | 12.7 | 8.749838 | 6.35 | 4.76 | 3.36 | 2.38 | 2 | 1.19 | 0.84 | 0.59 | 0.426 | 0.297 | 0.177 | 0.149 | 0.074
Peso retenido ( g ) |  | 505 | 0 | 155 | 240 | 400 | 270 | 325 | 145 | 25.5 | 42 | 14 | 53.5 | 38.5 | 49 | 44 | 35.5 | 60.5 | 43.5 | 29.5 | 56.48869 | 2026.989
Retenido ( % ) |  | 9.769691 | 0 | 2.998618 | 4.643021 | 7.738369 | 5.223399 | 6.287425 | 2.805159 | 3.137522 | 5.167683 | 1.722561 | 6.582643 | 4.737042 | 6.028963 | 5.413763 | 4.367922 | 7.443924 | 5.352243 | 3.629682 | 6.950372 |  | 100
Pasa ( % ) | 100 | 90.23031 | 90.23031 | 87.23169 | 82.58867 | 74.8503 | 69.6269 | 63.33948 | 60.53432 | 57.3968 | 52.22912 | 50.50655 | 43.92391 | 39.18687 | 33.15791 | 27.74414 | 23.37622 | 15.9323 | 10.58005 | 6.950372
[15 empty] | CONTENIDO DE HUMEDAD MTC E-108- (ASTM D 2216) |  |  |  |  | (%) | 1.628352
[15 empty] | LIMITE LIQUIDO MTC E-110- (ASTM D 4318) |  |  |  |  | (%) | 15.88
[15 empty] | LIMITE PLASTICO MTC E-111 - (ASTM D 4318) |  |  |  |  | (%) | NP
[15 empty] | INDICE PLASTICIDAD MTC E-111 - (ASTM D 4318) |  |  |  |  | (%) | NP
[15 empty] | CLASIFICACION SUCS (ASTM-D-2487) |  |  |  |  | SP-SM
[15 empty] | CLASIFICACION AASHTO (ASTM D-3282) |  |  |  |  | A-1-b ( 0 )

## Límites-M-03
Estudio de Mantenimiento Periódico de la Carretera: Pontón Quebrada Seca – Puente Santa, Ruta 1N
CONSORCIO
COSTA DULCE II
ESTUDIO DE MANTENIMIENTO PERIODICO DE LA CARRETERA:
PONTON QUEBRADA SECA - PUENTE SANTA
KM. 330+800 - KM 448+936
LONGITUD: 118.136 KM.
MUESTRAS | Disturbadas de Suelo (*) |  |  | IDENTIFICACIÓN :
CANTIDAD | 5 Kg / cada una
PRESENTACIÓN | Bolsas plásticas |  |  | CALICATA Nº |  | CD - 04
INGENIERO RESPONSABLE | LUCIA SÁEZ ALVÁN |  |  | UBICACIÓN |  | 376550
TECNICO LABORATORISTA | JOSE TORRES ROMÁN |  |  | MUESTRA Nº |  | M - 3
FECHA DE RECEPCIÓN | : Diciembre - 2008 |  |  | PROFUNDIDAD (m.) |  | 0,28 - 0,48
FECHA DE ENSAYO | : Diciembre - 2008
INFORME DE ENSAYO N° 01 - CCD - 2008
LIMITES DE CONSISTENCIA
DETERMINACION DEL LIMITE LIQUIDO DE LOS SUELOS ( MTC E - 110 - ASTM D - 4318 )
| N° de Prueba | N° | 1 | 2 | 3
| Peso del Recipiente + suelo humedo | g | 20.4328 | 20.16324 | 20.30949
| Peso del Recipiente + suelo seco | g | 18.66867 | 18.53081 | 18.86081
| Peso del Recipiente | g | 9.26 | 8.86 | 9.19
| N° de golpes | N° | 16 | 21 | 29
| humedad | ( % ) | 18.75 | 16.88 | 14.98
| Límite Líquido (un Punto) |  | 17.76434 | 16.52762 | 15.25145
| Límite Líquido (Promedio) |  | 16.51447
| Diferencia Máxima =+/- 2.4% |  | -1.236722
| x |  | -6.325
| cte |  | 36.235
| 25 golpes |  | 15.87561
| Límite Líquido | ( % ) | 15.88
DETERMINACION DEL LIMITE PLASTICO E INDICE DE PLASTICIDAD DE LOS SUELOS ( MTC E - 111 - ASTM D - 4318 )
| Peso del Recipiente + suelo humedo | g
| Peso del Recipiente + suelo seco | g
| Peso del Recipiente | g
| humedad | ( % )
| %Límite Plástico Promedio | ( % ) | NP
| Indice Plástico | ( % ) | NP
[7 empty] | X | Y
[7 empty] | 25 | 0
[7 empty] | 25 | 15.88
[7 empty] | 10 | 15.88
[7 empty] | 16 | 15.88
[7 empty] | 17 | 15.88
[7 empty] | 18 | 15.88
[7 empty] | 19 | 15.88
[7 empty] | 20 | 15.88
[7 empty] | 21 | 15.88
[7 empty] | 22 | 15.88
[7 empty] | 23 | 15.88
[7 empty] | 24 | 15.88
Observaciones: | [6 empty] | 25 | 15.88
( * ) Muestras disturbadas de suelo, obtenidas bajo "Guía para muestreo de Suelos y Rocas" mediante Norma MTC E-101-2000 (ASTM D 420)
25

## M-04
Estudio de Mantenimiento Periódico de la Carretera: Pontón Quebrada Seca – Puente Santa, Ruta 1N
CONSORCIO
COSTA DULCE II
ESTUDIO DE MANTENIMIENTO PERIODICO DE LA CARRETERA: | [15 empty] | Ing. Responsable | LUCIA SÁEZ ALVÁN
PONTON QUEBRADA SECA - PUENTE SANTA | [15 empty] | Tecº Responsable | JOSE TORRES ROMÁN
KM. 330+800 - KM 448+936 | [13 empty] | UBICACIÓN |  |  | 376550
LONGITUD: 118.136 KM. | [13 empty] | CALICATA |  |  | CD - 04
FECHA DE ENSAYO |  | : Diciembre - 2008 | [11 empty] | MUESTRA Nº |  |  | M - 4
[14 empty] | PROFUNDIDAD (m.) |  |  | 0,48 - 1,50
Análisis Granulométrico (Norma MTC E 107 - ASTM D 422)
TAMIZ | 3" | 2" | 1½" | 1" | 3/4" | ½" | 3/8" | ¼" | N° 004 | N° 006 | N° 008 | N° 010 | N° 016 | N° 020 | N° 030 | N° 040 | N° 050 | N° 080 | N° 100 | N° 200 | - N° 200
Abertura del Tamiz (mm ) | 76.2 | 50.8 | 38.1 | 25.4 | 19.05 | 12.7 | 8.749838 | 6.35 | 4.76 | 3.36 | 2.38 | 2 | 1.19 | 0.84 | 0.59 | 0.426 | 0.297 | 0.177 | 0.149 | 0.074
Peso retenido ( g ) |  | 878 | 100 | 2095 | 1010 | 1935 | 1595 | 2490 | 1540 | 4.7 | 10.25 | 3.65 | 13.44 | 14.1 | 28.95 | 41.3 | 55.9 | 89.6 | 39.2 | 41.1 | 148.2786 | 11255.47
Retenido ( % ) |  | 2.067154 | 0.2354389 | 4.932446 | 2.377933 | 4.555743 | 3.755251 | 5.86243 | 3.62576 | 0.6955855 | 1.516968 | 0.5401887 | 1.989079 | 2.086757 | 4.284511 | 6.112273 | 8.273028 | 13.26052 | 5.801479 | 6.082673 | 21.94478 |  | 100
Pasa ( % ) | 100 | 97.93285 | 97.69741 | 92.76496 | 90.38703 | 85.83128 | 82.07603 | 76.2136 | 72.58784 | 71.89226 | 70.37529 | 69.8351 | 67.84602 | 65.75927 | 61.47476 | 55.36248 | 47.08946 | 33.82893 | 28.02745 | 21.94478
[15 empty] | CONTENIDO DE HUMEDAD MTC E-108- (ASTM D 2216) |  |  |  |  | (%) | 1.94332
[15 empty] | LIMITE LIQUIDO MTC E-110- (ASTM D 4318) |  |  |  |  | (%) | 15.13
[15 empty] | LIMITE PLASTICO MTC E-111 - (ASTM D 4318) |  |  |  |  | (%) | NP
[15 empty] | INDICE PLASTICIDAD MTC E-111 - (ASTM D 4318) |  |  |  |  | (%) | NP
[15 empty] | CLASIFICACION SUCS (ASTM-D-2487) |  |  |  |  | SM
[15 empty] | CLASIFICACION AASHTO (ASTM D-3282) |  |  |  |  | A-2-4 ( 0 )

## Límites-M-04
Estudio de Mantenimiento Periódico de la Carretera: Pontón Quebrada Seca – Puente Santa, Ruta 1N
CONSORCIO
COSTA DULCE II
ESTUDIO DE MANTENIMIENTO PERIODICO DE LA CARRETERA:
PONTON QUEBRADA SECA - PUENTE SANTA
KM. 330+800 - KM 448+936
LONGITUD: 118.136 KM.
MUESTRAS | Disturbadas de Suelo (*) |  |  | IDENTIFICACIÓN :
CANTIDAD | 5 Kg / cada una
PRESENTACIÓN | Bolsas plásticas |  |  | CALICATA Nº |  | CD - 04
INGENIERO RESPONSABLE | LUCIA SÁEZ ALVÁN |  |  | UBICACIÓN |  | 376550
TECNICO LABORATORISTA | JOSE TORRES ROMÁN |  |  | MUESTRA Nº |  | M - 4
FECHA DE RECEPCIÓN | : Diciembre - 2008 |  |  | PROFUNDIDAD (m.) |  | 0,48 - 1,50
FECHA DE ENSAYO | : Diciembre - 2008
INFORME DE ENSAYO N° 01 - CCD - 2008
LIMITES DE CONSISTENCIA
DETERMINACION DEL LIMITE LIQUIDO DE LOS SUELOS ( MTC E - 110 - ASTM D - 4318 )
| N° de Prueba | N° | 1 | 2 | 3
| Peso del Recipiente + suelo humedo | g | 17.97632 | 13.70812 | 13.32682
| Peso del Recipiente + suelo seco | g | 16.71681 | 12.58916 | 12.34707
| Peso del Recipiente | g | 9.7 | 5.6 | 5.51
| N° de golpes | N° | 17 | 22 | 28
| humedad | ( % ) | 17.95 | 16.01 | 14.33
| Límite Líquido (un Punto) |  | 17.1316 | 15.76427 | 14.52786
| Límite Líquido (Promedio) |  | 15.80791
| Diferencia Máxima =+/- 2.4% |  | -1.367339
| x |  | -7.258
| cte |  | 38.49
| 25 golpes |  | 15.1274
| Límite Líquido | ( % ) | 15.13
DETERMINACION DEL LIMITE PLASTICO E INDICE DE PLASTICIDAD DE LOS SUELOS ( MTC E - 111 - ASTM D - 4318 )
| Peso del Recipiente + suelo humedo | g
| Peso del Recipiente + suelo seco | g
| Peso del Recipiente | g
| humedad | ( % )
| %Límite Plástico Promedio | ( % ) | NP
| Indice Plástico | ( % ) | NP
[7 empty] | X | Y
[7 empty] | 25 | 0
[7 empty] | 25 | 15.13
[7 empty] | 10 | 15.13
[7 empty] | 16 | 15.13
[7 empty] | 17 | 15.13
[7 empty] | 18 | 15.13
[7 empty] | 19 | 15.13
[7 empty] | 20 | 15.13
[7 empty] | 21 | 15.13
[7 empty] | 22 | 15.13
[7 empty] | 23 | 15.13
[7 empty] | 24 | 15.13
Observaciones: | [6 empty] | 25 | 15.13
( * ) Muestras disturbadas de suelo, obtenidas bajo "Guía para muestreo de Suelos y Rocas" mediante Norma MTC E-101-2000 (ASTM D 420)
25