## M-02
Estudio de Mantenimiento Periódico de la Carretera: Pontón Quebrada Seca – Puente Santa, Ruta 1N
CONSORCIO
COSTA DULCE II
ESTUDIO DE MANTENIMIENTO PERIODICO DE LA CARRETERA: | [15 empty] | Ing. Responsable | LUCIA SÁEZ ALVÁN
PONTON QUEBRADA SECA - PUENTE SANTA | [15 empty] | Tecº Responsable | JOSE TORRES ROMÁN
KM. 330+800 - KM 448+936 | [13 empty] | UBICACIÓN |  |  | 377050
LONGITUD: 118.136 KM. | [13 empty] | CALICATA |  |  | CD - 05
FECHA DE ENSAYO |  | : Diciembre - 2008 | [11 empty] | MUESTRA Nº |  |  | M - 2
[14 empty] | PROFUNDIDAD (m.) |  |  | 0,10 - 0,30
Análisis Granulométrico (Norma MTC E 107 - ASTM D 422)
TAMIZ | 3" | 2" | 1½" | 1" | 3/4" | ½" | 3/8" | ¼" | N° 004 | N° 006 | N° 008 | N° 010 | N° 016 | N° 020 | N° 030 | N° 040 | N° 050 | N° 080 | N° 100 | N° 200 | - N° 200
Abertura del Tamiz (mm ) | 76.2 | 50.8 | 38.1 | 25.4 | 19.05 | 12.7 | 8.749838 | 6.35 | 4.76 | 3.36 | 2.38 | 2 | 1.19 | 0.84 | 0.59 | 0.426 | 0.297 | 0.177 | 0.149 | 0.074
Peso retenido ( g ) |  | 1080 | 1825 | 3570 | 1240 | 2696 | 1755 | 2035 | 1275 | 12.5 | 41 | 16 | 65 | 42.5 | 48.5 | 35.5 | 29 | 46.5 | 30.5 | 31.5 | 85.83048 | 14880.33
Retenido ( % ) |  | 3.18221 | 5.377346 | 10.51897 | 3.653648 | 7.943739 | 5.171091 | 5.996109 | 3.756776 | 1.404003 | 4.605129 | 1.797124 | 7.300815 | 4.77361 | 5.447531 | 3.987368 | 3.257287 | 5.222891 | 3.425767 | 3.538087 | 9.640499
Pasa ( % ) | 100 | 96.81779 | 91.44044 | 80.92147 | 77.26782 | 69.32409 | 64.15299 | 58.15689 | 54.40011 | 52.99611 | 48.39098 | 46.59385 | 39.29304 | 34.51943 | 29.0719 | 25.08453 | 21.82724 | 16.60435 | 13.17859 | 9.640499
[15 empty] | CONTENIDO DE HUMEDAD MTC E-108- (ASTM D 2216) |  |  |  |  | (%) | 3.235294
[15 empty] | LIMITE LIQUIDO MTC E-110- (ASTM D 4318) |  |  |  |  | (%) | 15.03
[15 empty] | LIMITE PLASTICO MTC E-111 - (ASTM D 4318) |  |  |  |  | (%) | NP
[15 empty] | INDICE PLASTICIDAD MTC E-111 - (ASTM D 4318) |  |  |  |  | (%) | NP
[15 empty] | CLASIFICACION SUCS (ASTM-D-2487) |  |  |  |  | GP-GM
[15 empty] | CLASIFICACION AASHTO (ASTM D-3282) |  |  |  |  | A-1-a ( 0 )
[23 empty] | P. Saturado al Aire | 1273.5 | Grs.
[23 empty] | P. Saturado al Agua | 1244.4 | Grs.
[23 empty] | P. suelo Seco | 1268.5 | Grs.

## Límites-M-02
Estudio de Mantenimiento Periódico de la Carretera: Pontón Quebrada Seca – Puente Santa, Ruta 1N
CONSORCIO
COSTA DULCE II
ESTUDIO DE MANTENIMIENTO PERIODICO DE LA CARRETERA:
PONTON QUEBRADA SECA - PUENTE SANTA
KM. 330+800 - KM 448+936
LONGITUD: 118.136 KM.
MUESTRAS | Disturbadas de Suelo (*) |  |  | IDENTIFICACIÓN :
CANTIDAD | 5 Kg / cada una
PRESENTACIÓN | Bolsas plásticas |  |  | CALICATA Nº |  | CD - 05
INGENIERO RESPONSABLE | LUCIA SÁEZ ALVÁN |  |  | UBICACIÓN |  | 377050
TECNICO LABORATORISTA | JOSE TORRES ROMÁN |  |  | MUESTRA Nº |  | M - 2
FECHA DE RECEPCIÓN | : Diciembre - 2008 |  |  | PROFUNDIDAD (m.) |  | 0,10 - 0,30
FECHA DE ENSAYO | : Diciembre - 2008
INFORME DE ENSAYO N° 01 - CCD - 2008
LIMITES DE CONSISTENCIA
DETERMINACION DEL LIMITE LIQUIDO DE LOS SUELOS ( MTC E - 110 - ASTM D - 4318 )
| N° de Prueba | N° | 1 | 2 | 3
| Peso del Recipiente + suelo humedo | g | 17.528125 | 22.475263 | 24.170475
| Peso del Recipiente + suelo seco | g | 15.76 | 20.65 | 22.35
| Peso del Recipiente | g | 5.51 | 9.32 | 9.3
| N° de golpes | N° | 16 | 24 | 27
| humedad | ( % ) | 17.25 | 16.11 | 13.95
| Límite Líquido (un Punto) |  | 16.34319 | 16.03062 | 14.08051
| Límite Líquido (Promedio) |  | 15.48478
| Diferencia Máxima =+/- 2.4% |  | -0.3125703
| x |  | -5.405
| cte |  | 32.429
| 25 golpes |  | 15.03098
| Límite Líquido | ( % ) | 15.03
DETERMINACION DEL LIMITE PLASTICO E INDICE DE PLASTICIDAD DE LOS SUELOS ( MTC E - 111 - ASTM D - 4318 )
| Peso del Recipiente + suelo humedo | g
| Peso del Recipiente + suelo seco | g
| Peso del Recipiente | g
| humedad | ( % )
| %Límite Plástico Promedio | ( % ) | NP
| Indice Plástico | ( % ) | NP
[7 empty] | X | Y
[7 empty] | 25 | 0
[7 empty] | 25 | 15.03
[7 empty] | 10 | 15.03
[7 empty] | 16 | 15.03
[7 empty] | 17 | 15.03
[7 empty] | 18 | 15.03
[7 empty] | 19 | 15.03
[7 empty] | 20 | 15.03
[7 empty] | 21 | 15.03
[7 empty] | 22 | 15.03
[7 empty] | 23 | 15.03
[7 empty] | 24 | 15.03
Observaciones: | [6 empty] | 25 | 15.03
( * ) Muestras disturbadas de suelo, obtenidas bajo "Guía para muestreo de Suelos y Rocas" mediante Norma MTC E-101-2000 (ASTM D 420)
25

## M-03
Estudio de Mantenimiento Periódico de la Carretera: Pontón Quebrada Seca – Puente Santa, Ruta 1N
CONSORCIO
COSTA DULCE II
ESTUDIO DE MANTENIMIENTO PERIODICO DE LA CARRETERA: | [15 empty] | Ing. Responsable | LUCIA SÁEZ ALVÁN
PONTON QUEBRADA SECA - PUENTE SANTA | [15 empty] | Tecº Responsable | JOSE TORRES ROMÁN
KM. 330+800 - KM 448+936 | [13 empty] | UBICACIÓN |  |  | 377050
LONGITUD: 118.136 KM. | [13 empty] | CALICATA |  |  | CD - 05
FECHA DE ENSAYO |  | : Diciembre - 2008 | [11 empty] | MUESTRA Nº |  |  | M - 3
[14 empty] | PROFUNDIDAD (m.) |  |  | 0,30 - 0,50
Análisis Granulométrico (Norma MTC E 107 - ASTM D 422)
TAMIZ | 3" | 2" | 1½" | 1" | 3/4" | ½" | 3/8" | ¼" | N° 004 | N° 006 | N° 008 | N° 010 | N° 016 | N° 020 | N° 030 | N° 040 | N° 050 | N° 080 | N° 100 | N° 200 | - N° 200
Abertura del Tamiz (mm ) | 76.2 | 50.8 | 38.1 | 25.4 | 19.05 | 12.7 | 8.749838 | 6.35 | 4.76 | 3.36 | 2.38 | 2 | 1.19 | 0.84 | 0.59 | 0.426 | 0.297 | 0.177 | 0.149 | 0.074
Peso retenido ( g ) |  | 2005 | 1760 | 1795 | 1020 | 1665 | 1230 | 1705 | 1140 | 21 | 40.5 | 14 | 57 | 40.5 | 55 | 49 | 35 | 55 | 34.5 | 32 | 49.01748 | 10797.52
Retenido ( % ) |  | 5.879621 | 5.161163 | 5.2638 | 2.991129 | 4.882578 | 3.606949 | 4.999877 | 3.343026 | 2.779814 | 5.36107 | 1.85321 | 7.54521 | 5.36107 | 7.280466 | 6.486233 | 4.633024 | 7.280466 | 4.566838 | 4.235907 | 6.488548
Pasa ( % ) | 100 | 94.12038 | 88.95922 | 83.69542 | 80.70429 | 75.82171 | 72.21476 | 67.21488 | 63.87186 | 61.09204 | 55.73097 | 53.87776 | 46.33255 | 40.97148 | 33.69102 | 27.20478 | 22.57176 | 15.29129 | 10.72446 | 6.488548
[15 empty] | CONTENIDO DE HUMEDAD MTC E-108- (ASTM D 2216) |  |  |  |  | (%) | 3.623188
[15 empty] | LIMITE LIQUIDO MTC E-110- (ASTM D 4318) |  |  |  |  | (%) | 15.72
[15 empty] | LIMITE PLASTICO MTC E-111 - (ASTM D 4318) |  |  |  |  | (%) | NP
[15 empty] | INDICE PLASTICIDAD MTC E-111 - (ASTM D 4318) |  |  |  |  | (%) | NP
[15 empty] | CLASIFICACION SUCS (ASTM-D-2487) |  |  |  |  | SP-SM
[15 empty] | CLASIFICACION AASHTO (ASTM D-3282) |  |  |  |  | A-1-b ( 0 )
[23 empty] | P. Saturado al Aire | 1142.5 | Grs.
[23 empty] | P. Saturado al Agua | 1165.5 | Grs.
[23 empty] | P. suelo Seco | 1136 | Grs.

## Límites-M-03
Estudio de Mantenimiento Periódico de la Carretera: Pontón Quebrada Seca – Puente Santa, Ruta 1N
CONSORCIO
COSTA DULCE II
ESTUDIO DE MANTENIMIENTO PERIODICO DE LA CARRETERA:
PONTON QUEBRADA SECA - PUENTE SANTA
KM. 330+800 - KM 448+936
LONGITUD: 118.136 KM.
MUESTRAS | Disturbadas de Suelo (*) |  |  | IDENTIFICACIÓN :
CANTIDAD | 5 Kg / cada una
PRESENTACIÓN | Bolsas plásticas |  |  | CALICATA Nº |  | CD - 05
INGENIERO RESPONSABLE | LUCIA SÁEZ ALVÁN |  |  | UBICACIÓN |  | 377050
TECNICO LABORATORISTA | JOSE TORRES ROMÁN |  |  | MUESTRA Nº |  | M - 3
FECHA DE RECEPCIÓN | : Diciembre - 2008 |  |  | PROFUNDIDAD (m.) |  | 0,30 - 0,50
FECHA DE ENSAYO | : Diciembre - 2008
INFORME DE ENSAYO N° 01 - CCD - 2008
LIMITES DE CONSISTENCIA
DETERMINACION DEL LIMITE LIQUIDO DE LOS SUELOS ( MTC E - 110 - ASTM D - 4318 )
| N° de Prueba | N° | 1 | 2 | 3
| Peso del Recipiente + suelo humedo | g | 21.374475 | 22.077578 | 24.190975
| Peso del Recipiente + suelo seco | g | 19.51 | 20.19 | 22.24
| Peso del Recipiente | g | 9.26 | 8.86 | 9.19
| N° de golpes | N° | 16 | 22 | 28
| humedad | ( % ) | 18.19 | 16.66 | 14.95
| Límite Líquido (un Punto) |  | 17.23378 | 16.40429 | 15.15642
| Límite Líquido (Promedio) |  | 16.26483
| Diferencia Máxima =+/- 2.4% |  | -0.8294887
| x |  | -5.738
| cte |  | 34.19
| 25 golpes |  | 15.72009
| Límite Líquido | ( % ) | 15.72
DETERMINACION DEL LIMITE PLASTICO E INDICE DE PLASTICIDAD DE LOS SUELOS ( MTC E - 111 - ASTM D - 4318 )
| Peso del Recipiente + suelo humedo | g
| Peso del Recipiente + suelo seco | g
| Peso del Recipiente | g
| humedad | ( % )
| %Límite Plástico Promedio | ( % ) | NP
| Indice Plástico | ( % ) | NP
[7 empty] | X | Y
[7 empty] | 25 | 0
[7 empty] | 25 | 15.72
[7 empty] | 10 | 15.72
[7 empty] | 16 | 15.72
[7 empty] | 17 | 15.72
[7 empty] | 18 | 15.72
[7 empty] | 19 | 15.72
[7 empty] | 20 | 15.72
[7 empty] | 21 | 15.72
[7 empty] | 22 | 15.72
[7 empty] | 23 | 15.72
[7 empty] | 24 | 15.72
Observaciones: | [6 empty] | 25 | 15.72
( * ) Muestras disturbadas de suelo, obtenidas bajo "Guía para muestreo de Suelos y Rocas" mediante Norma MTC E-101-2000 (ASTM D 420)
25

## M-04
Estudio de Mantenimiento Periódico de la Carretera: Pontón Quebrada Seca – Puente Santa, Ruta 1N
CONSORCIO
COSTA DULCE II
ESTUDIO DE MANTENIMIENTO PERIODICO DE LA CARRETERA: | [15 empty] | Ing. Responsable | LUCIA SÁEZ ALVÁN
PONTON QUEBRADA SECA - PUENTE SANTA | [15 empty] | Tecº Responsable | JOSE TORRES ROMÁN
KM. 330+800 - KM 448+936 | [13 empty] | UBICACIÓN |  |  | 377050
LONGITUD: 118.136 KM. | [13 empty] | CALICATA |  |  | CD - 05
FECHA DE ENSAYO |  | : Diciembre - 2008 | [11 empty] | MUESTRA Nº |  |  | M - 4
[14 empty] | PROFUNDIDAD (m.) |  |  | 0,50 - 1,20
Análisis Granulométrico (Norma MTC E 107 - ASTM D 422)
TAMIZ | 3" | 2" | 1½" | 1" | 3/4" | ½" | 3/8" | ¼" | N° 004 | N° 006 | N° 008 | N° 010 | N° 016 | N° 020 | N° 030 | N° 040 | N° 050 | N° 080 | N° 100 | N° 200 | - N° 200
Abertura del Tamiz (mm ) | 76.2 | 50.8 | 38.1 | 25.4 | 19.05 | 12.7 | 8.749838 | 6.35 | 4.76 | 3.36 | 2.38 | 2 | 1.19 | 0.84 | 0.59 | 0.426 | 0.297 | 0.177 | 0.149 | 0.074
Peso retenido ( g ) |  | 720 | 285 | 325 | 220 | 330 | 245 | 350 | 240 | 4.5 | 11.5 | 3.5 | 14 | 14.5 | 31 | 45 | 66 | 106 | 38.5 | 51 | 80.65202 | 2461.152
Retenido ( % ) |  | 3.074102 | 1.216832 | 1.387616 | 0.939309 | 1.408963 | 1.046049 | 1.494355 | 1.024701 | 0.8534476 | 2.181033 | 0.6637926 | 2.65517 | 2.749998 | 5.879306 | 8.534476 | 12.51723 | 20.10343 | 7.301718 | 9.672406 | 15.29606
Pasa ( % ) | 100 | 96.9259 | 95.70907 | 94.32145 | 93.38214 | 91.97318 | 90.92713 | 89.43277 | 88.40807 | 87.55463 | 85.37359 | 84.7098 | 82.05463 | 79.30463 | 73.42533 | 64.89085 | 52.37362 | 32.27019 | 24.96847 | 15.29606
[15 empty] | CONTENIDO DE HUMEDAD MTC E-108- (ASTM D 2216) |  |  |  |  | (%) | 7.261146
[15 empty] | LIMITE LIQUIDO MTC E-110- (ASTM D 4318) |  |  |  |  | (%) | 13.56
[15 empty] | LIMITE PLASTICO MTC E-111 - (ASTM D 4318) |  |  |  |  | (%) | NP
[15 empty] | INDICE PLASTICIDAD MTC E-111 - (ASTM D 4318) |  |  |  |  | (%) | NP
[15 empty] | CLASIFICACION SUCS (ASTM-D-2487) |  |  |  |  | SM
[15 empty] | CLASIFICACION AASHTO (ASTM D-3282) |  |  |  |  | A-2-4 ( 0 )
[23 empty] | P. Saturado al Aire | 191 | Grs.
[23 empty] | P. Saturado al Agua | 570.3 | Grs.
[23 empty] | P. suelo Seco | 60.5 | Grs.

## Límites-M-04
Estudio de Mantenimiento Periódico de la Carretera: Pontón Quebrada Seca – Puente Santa, Ruta 1N
CONSORCIO
COSTA DULCE II
ESTUDIO DE MANTENIMIENTO PERIODICO DE LA CARRETERA:
PONTON QUEBRADA SECA - PUENTE SANTA
KM. 330+800 - KM 448+936
LONGITUD: 118.136 KM.
MUESTRAS | Disturbadas de Suelo (*) |  |  | IDENTIFICACIÓN :
CANTIDAD | 5 Kg / cada una
PRESENTACIÓN | Bolsas plásticas |  |  | CALICATA Nº |  | CD - 05
INGENIERO RESPONSABLE | LUCIA SÁEZ ALVÁN |  |  | UBICACIÓN |  | 377050
TECNICO LABORATORISTA | JOSE TORRES ROMÁN |  |  | MUESTRA Nº |  | M - 4
FECHA DE RECEPCIÓN | : Diciembre - 2008 |  |  | PROFUNDIDAD (m.) |  | 0,50 - 1,20
FECHA DE ENSAYO | : Diciembre - 2008
INFORME DE ENSAYO N° 01 - CCD - 2008
LIMITES DE CONSISTENCIA
DETERMINACION DEL LIMITE LIQUIDO DE LOS SUELOS ( MTC E - 110 - ASTM D - 4318 )
| N° de Prueba | N° | 1 | 2 | 3
| Peso del Recipiente + suelo humedo | g | 21.759125 | 18.641963 | 20.28521
| Peso del Recipiente + suelo seco | g | 19.95 | 16.93 | 18.56
| Peso del Recipiente | g | 9.7 | 5.6 | 5.51
| N° de golpes | N° | 16 | 21 | 26
| humedad | ( % ) | 17.65 | 15.11 | 13.22
| Límite Líquido (un Punto) |  | 16.72216 | 14.79457 | 13.28289
| Límite Líquido (Promedio) |  | 14.93321
| Diferencia Máxima =+/- 2.4% |  | -1.927597
| x |  | -9.134
| cte |  | 42.958
| 25 golpes |  | 13.55679
| Límite Líquido | ( % ) | 13.56
DETERMINACION DEL LIMITE PLASTICO E INDICE DE PLASTICIDAD DE LOS SUELOS ( MTC E - 111 - ASTM D - 4318 )
| Peso del Recipiente + suelo humedo | g
| Peso del Recipiente + suelo seco | g
| Peso del Recipiente | g
| humedad | ( % )
| %Límite Plástico Promedio | ( % ) | NP
| Indice Plástico | ( % ) | NP
[7 empty] | X | Y
[7 empty] | 25 | 0
[7 empty] | 25 | 13.56
[7 empty] | 10 | 13.56
[7 empty] | 16 | 13.56
[7 empty] | 17 | 13.56
[7 empty] | 18 | 13.56
[7 empty] | 19 | 13.56
[7 empty] | 20 | 13.56
[7 empty] | 21 | 13.56
[7 empty] | 22 | 13.56
[7 empty] | 23 | 13.56
[7 empty] | 24 | 13.56
Observaciones: | [6 empty] | 25 | 13.56
( * ) Muestras disturbadas de suelo, obtenidas bajo "Guía para muestreo de Suelos y Rocas" mediante Norma MTC E-101-2000 (ASTM D 420)
25