## M-02
Estudio de Mantenimiento Periódico de la Carretera: Pontón Quebrada Seca – Puente Santa, Ruta 1N
CONSORCIO
COSTA DULCE II
ESTUDIO DE MANTENIMIENTO PERIODICO DE LA CARRETERA: | [15 empty] | Ing. Responsable | LUCIA SÁEZ ALVÁN
PONTON QUEBRADA SECA - PUENTE SANTA | [15 empty] | Tecº Responsable | JOSE TORRES ROMÁN
KM. 330+800 - KM 448+936 | [13 empty] | UBICACIÓN |  |  | 377500
LONGITUD: 118.136 KM. | [13 empty] | CALICATA |  |  | CD - 06
FECHA DE ENSAYO |  | : Diciembre - 2008 | [11 empty] | MUESTRA Nº |  |  | M - 2
[14 empty] | PROFUNDIDAD (m.) |  |  | 0,05 - 0,25
Análisis Granulométrico (Norma MTC E 107 - ASTM D 422)
TAMIZ | 3" | 2" | 1½" | 1" | 3/4" | ½" | 3/8" | ¼" | N° 004 | N° 006 | N° 008 | N° 010 | N° 016 | N° 020 | N° 030 | N° 040 | N° 050 | N° 080 | N° 100 | N° 200 | - N° 200
Abertura del Tamiz (mm ) | 76.2 | 50.8 | 38.1 | 25.4 | 19.05 | 12.7 | 8.749838 | 6.35 | 4.76 | 3.36 | 2.38 | 2 | 1.19 | 0.84 | 0.59 | 0.426 | 0.297 | 0.177 | 0.149 | 0.074
Peso retenido ( g ) |  | 1215 | 670 | 4170 | 1485 | 2430 | 1415 | 1725 | 1340 | 15 | 40 | 16 | 66 | 41.5 | 48 | 37 | 31 | 47.5 | 40 | 24 | 55.53846 | 13696.54
Retenido ( % ) |  | 4.078339 | 2.248961 | 13.99726 | 4.984637 | 8.156678 | 4.749671 | 5.790235 | 4.497921 | 1.67363 | 4.463012 | 1.785205 | 7.36397 | 4.630375 | 5.355615 | 4.128286 | 3.458834 | 5.299827 | 4.463012 | 2.677807 | 6.196721
Pasa ( % ) | 100 | 95.92166 | 93.6727 | 79.67544 | 74.6908 | 66.53412 | 61.78445 | 55.99422 | 51.49629 | 49.82267 | 45.35965 | 43.57445 | 36.21048 | 31.5801 | 26.22449 | 22.0962 | 18.63737 | 13.33754 | 8.874528 | 6.196721
[15 empty] | CONTENIDO DE HUMEDAD MTC E-108- (ASTM D 2216) |  |  |  |  | (%) | 8.333333
[15 empty] | LIMITE LIQUIDO MTC E-110- (ASTM D 4318) |  |  |  |  | (%) | 17.93
[15 empty] | LIMITE PLASTICO MTC E-111 - (ASTM D 4318) |  |  |  |  | (%) | NP
[15 empty] | INDICE PLASTICIDAD MTC E-111 - (ASTM D 4318) |  |  |  |  | (%) | NP
[15 empty] | CLASIFICACION SUCS (ASTM-D-2487) |  |  |  |  | GP-GM
[15 empty] | CLASIFICACION AASHTO (ASTM D-3282) |  |  |  |  | A-1-a ( 0 )

## Límites-M-02
Estudio de Mantenimiento Periódico de la Carretera: Pontón Quebrada Seca – Puente Santa, Ruta 1N
CONSORCIO
COSTA DULCE II
ESTUDIO DE MANTENIMIENTO PERIODICO DE LA CARRETERA:
PONTON QUEBRADA SECA - PUENTE SANTA
KM. 330+800 - KM 448+936
LONGITUD: 118.136 KM.
MUESTRAS | Disturbadas de Suelo (*) |  |  | IDENTIFICACIÓN :
CANTIDAD | 5 Kg / cada una
PRESENTACIÓN | Bolsas plásticas |  |  | CALICATA Nº |  | CD - 06
INGENIERO RESPONSABLE | LUCIA SÁEZ ALVÁN |  |  | UBICACIÓN |  | 377500
TECNICO LABORATORISTA | JOSE TORRES ROMÁN |  |  | MUESTRA Nº |  | M - 2
FECHA DE RECEPCIÓN | : Diciembre - 2008 |  |  | PROFUNDIDAD (m.) |  | 0,05 - 0,25
FECHA DE ENSAYO | : Diciembre - 2008
INFORME DE ENSAYO N° 01 - CCD - 2008
LIMITES DE CONSISTENCIA
DETERMINACION DEL LIMITE LIQUIDO DE LOS SUELOS ( MTC E - 110 - ASTM D - 4318 )
| N° de Prueba | N° | 1 | 2 | 3
| Peso del Recipiente + suelo humedo | g | 15.74678 | 16.38752 | 19.40504
| Peso del Recipiente + suelo seco | g | 14.03 | 14.66 | 17.6
| Peso del Recipiente | g | 5.51 | 5.51 | 7.25
| N° de golpes | N° | 16 | 20 | 28
| humedad | ( % ) | 20.15 | 18.88 | 17.44
| Límite Líquido (un Punto) |  | 19.09074 | 18.37705 | 17.6808
| Límite Líquido (Promedio) |  | 18.38286
| Diferencia Máxima =+/- 2.4% |  | -0.7136894
| x |  | -4.798
| cte |  | 33.377
| 25 golpes |  | 17.93283
| Límite Líquido | ( % ) | 17.93
DETERMINACION DEL LIMITE PLASTICO E INDICE DE PLASTICIDAD DE LOS SUELOS ( MTC E - 111 - ASTM D - 4318 )
| Peso del Recipiente + suelo humedo | g
| Peso del Recipiente + suelo seco | g
| Peso del Recipiente | g
| humedad | ( % )
| %Límite Plástico Promedio | ( % ) | NP
| Indice Plástico | ( % ) | NP
[7 empty] | X | Y
[7 empty] | 25 | 0
[7 empty] | 25 | 17.93
[7 empty] | 10 | 17.93
[7 empty] | 16 | 17.93
[7 empty] | 17 | 17.93
[7 empty] | 18 | 17.93
[7 empty] | 19 | 17.93
[7 empty] | 20 | 17.93
[7 empty] | 21 | 17.93
[7 empty] | 22 | 17.93
[7 empty] | 23 | 17.93
[7 empty] | 24 | 17.93
Observaciones: | [6 empty] | 25 | 17.93
( * ) Muestras disturbadas de suelo, obtenidas bajo "Guía para muestreo de Suelos y Rocas" mediante Norma MTC E-101-2000 (ASTM D 420)
25

## M-03
Estudio de Mantenimiento Periódico de la Carretera: Pontón Quebrada Seca – Puente Santa, Ruta 1N
CONSORCIO
COSTA DULCE II
ESTUDIO DE MANTENIMIENTO PERIODICO DE LA CARRETERA: | [15 empty] | Ing. Responsable | LUCIA SÁEZ ALVÁN
PONTON QUEBRADA SECA - PUENTE SANTA | [15 empty] | Tecº Responsable | JOSE TORRES ROMÁN
KM. 330+800 - KM 448+936 | [13 empty] | UBICACIÓN |  |  | 377500
LONGITUD: 118.136 KM. | [13 empty] | CALICATA |  |  | CD - 06
FECHA DE ENSAYO |  | : Diciembre - 2008 | [11 empty] | MUESTRA Nº |  |  | M - 3
[14 empty] | PROFUNDIDAD (m.) |  |  | 0,25 - 0,40
Análisis Granulométrico (Norma MTC E 107 - ASTM D 422)
TAMIZ | 3" | 2" | 1½" | 1" | 3/4" | ½" | 3/8" | ¼" | N° 004 | N° 006 | N° 008 | N° 010 | N° 016 | N° 020 | N° 030 | N° 040 | N° 050 | N° 080 | N° 100 | N° 200 | - N° 200
Abertura del Tamiz (mm ) | 76.2 | 50.8 | 38.1 | 25.4 | 19.05 | 12.7 | 8.749838 | 6.35 | 4.76 | 3.36 | 2.38 | 2 | 1.19 | 0.84 | 0.59 | 0.426 | 0.297 | 0.177 | 0.149 | 0.074
Peso retenido ( g ) |  | 3940 | 1050 | 3340 | 1205 | 2315 | 1500 | 1880 | 1145 | 19 | 33 | 12.5 | 52 | 44 | 60 | 65 | 48.5 | 72.5 | 28 | 27.5 | 13.06562 | 12910.07
Retenido ( % ) |  | 12.27064 | 3.270094 | 10.40201 | 3.752822 | 7.209778 | 4.671562 | 5.855025 | 3.565959 | 1.959814 | 3.403887 | 1.289351 | 5.363701 | 4.538516 | 6.188886 | 6.704626 | 5.002683 | 7.478237 | 2.888147 | 2.836573 | 1.347693
Pasa ( % ) | 100 | 87.72936 | 84.45927 | 74.05726 | 70.30444 | 63.09466 | 58.4231 | 52.56807 | 49.00211 | 47.0423 | 43.63841 | 42.34906 | 36.98536 | 32.44684 | 26.25796 | 19.55333 | 14.55065 | 7.072413 | 4.184266 | 1.347693
[15 empty] | CONTENIDO DE HUMEDAD MTC E-108- (ASTM D 2216) |  |  |  |  | (%) | 5.248619
[15 empty] | LIMITE LIQUIDO MTC E-110- (ASTM D 4318) |  |  |  |  | (%) | 16.01
[15 empty] | LIMITE PLASTICO MTC E-111 - (ASTM D 4318) |  |  |  |  | (%) | NP
[15 empty] | INDICE PLASTICIDAD MTC E-111 - (ASTM D 4318) |  |  |  |  | (%) | NP
[15 empty] | CLASIFICACION SUCS (ASTM-D-2487) |  |  |  |  | GP
[15 empty] | CLASIFICACION AASHTO (ASTM D-3282) |  |  |  |  | A-1-a ( 0 )

## Límites-M-03
Estudio de Mantenimiento Periódico de la Carretera: Pontón Quebrada Seca – Puente Santa, Ruta 1N
CONSORCIO
COSTA DULCE II
ESTUDIO DE MANTENIMIENTO PERIODICO DE LA CARRETERA:
PONTON QUEBRADA SECA - PUENTE SANTA
KM. 330+800 - KM 448+936
LONGITUD: 118.136 KM.
MUESTRAS | Disturbadas de Suelo (*) |  |  | IDENTIFICACIÓN :
CANTIDAD | 5 Kg / cada una
PRESENTACIÓN | Bolsas plásticas |  |  | CALICATA Nº |  | CD - 06
INGENIERO RESPONSABLE | LUCIA SÁEZ ALVÁN |  |  | UBICACIÓN |  | 377500
TECNICO LABORATORISTA | JOSE TORRES ROMÁN |  |  | MUESTRA Nº |  | M - 3
FECHA DE RECEPCIÓN | : Diciembre - 2008 |  |  | PROFUNDIDAD (m.) |  | 0,25 - 0,40
FECHA DE ENSAYO | : Diciembre - 2008
INFORME DE ENSAYO N° 01 - CCD - 2008
LIMITES DE CONSISTENCIA
DETERMINACION DEL LIMITE LIQUIDO DE LOS SUELOS ( MTC E - 110 - ASTM D - 4318 )
| N° de Prueba | N° | 1 | 2 | 3
| Peso del Recipiente + suelo humedo | g | 18.882414 | 17.432825 | 17.96608
| Peso del Recipiente + suelo seco | g | 17.01 | 15.92 | 16.5
| Peso del Recipiente | g | 7.15 | 7.15 | 7.15
| N° de golpes | N° | 16 | 19 | 27
| humedad | ( % ) | 18.99 | 17.25 | 15.68
| Límite Líquido (un Punto) |  | 17.99172 | 16.68659 | 15.8267
| Límite Líquido (Promedio) |  | 16.835
| Diferencia Máxima =+/- 2.4% |  | -1.305134
| x |  | -6.051
| cte |  | 35.486
| 25 golpes |  | 16.00858
| Límite Líquido | ( % ) | 16.01
DETERMINACION DEL LIMITE PLASTICO E INDICE DE PLASTICIDAD DE LOS SUELOS ( MTC E - 111 - ASTM D - 4318 )
| Peso del Recipiente + suelo humedo | g
| Peso del Recipiente + suelo seco | g
| Peso del Recipiente | g
| humedad | ( % )
| %Límite Plástico Promedio | ( % ) | NP
| Indice Plástico | ( % ) | NP
[7 empty] | X | Y
[7 empty] | 25 | 0
[7 empty] | 25 | 16.01
[7 empty] | 10 | 16.01
[7 empty] | 16 | 16.01
[7 empty] | 17 | 16.01
[7 empty] | 18 | 16.01
[7 empty] | 19 | 16.01
[7 empty] | 20 | 16.01
[7 empty] | 21 | 16.01
[7 empty] | 22 | 16.01
[7 empty] | 23 | 16.01
[7 empty] | 24 | 16.01
Observaciones: | [6 empty] | 25 | 16.01
( * ) Muestras disturbadas de suelo, obtenidas bajo "Guía para muestreo de Suelos y Rocas" mediante Norma MTC E-101-2000 (ASTM D 420)
25

## M-04
Estudio de Mantenimiento Periódico de la Carretera: Pontón Quebrada Seca – Puente Santa, Ruta 1N
CONSORCIO
COSTA DULCE II
ESTUDIO DE MANTENIMIENTO PERIODICO DE LA CARRETERA: | [15 empty] | Ing. Responsable | LUCIA SÁEZ ALVÁN
PONTON QUEBRADA SECA - PUENTE SANTA | [15 empty] | Tecº Responsable | JOSE TORRES ROMÁN
KM. 330+800 - KM 448+936 | [13 empty] | UBICACIÓN |  |  | 377500
LONGITUD: 118.136 KM. | [13 empty] | CALICATA |  |  | CD - 06
FECHA DE ENSAYO |  | : Diciembre - 2008 | [11 empty] | MUESTRA Nº |  |  | M - 4
[14 empty] | PROFUNDIDAD (m.) |  |  | 0,40 - 1,00
Análisis Granulométrico (Norma MTC E 107 - ASTM D 422)
TAMIZ | 3" | 2" | 1½" | 1" | 3/4" | ½" | 3/8" | ¼" | N° 004 | N° 006 | N° 008 | N° 010 | N° 016 | N° 020 | N° 030 | N° 040 | N° 050 | N° 080 | N° 100 | N° 200 | - N° 200
Abertura del Tamiz (mm ) | 76.2 | 50.8 | 38.1 | 25.4 | 19.05 | 12.7 | 8.749838 | 6.35 | 4.76 | 3.36 | 2.38 | 2 | 1.19 | 0.84 | 0.59 | 0.426 | 0.297 | 0.177 | 0.149 | 0.074
Peso retenido ( g ) | [9 empty] | 0.5 | 2 | 0.5 | 4 | 4.5 | 13 | 24.5 | 30 | 95 | 66.6 | 39 | 156.5483 | 436.1483
Retenido ( % ) | [9 empty] | 0.1146399 | 0.4585596 | 0.1146399 | 0.9171192 | 1.031759 | 2.980638 | 5.617355 | 6.878394 | 21.78158 | 15.27004 | 8.941913 | 35.89336
Pasa ( % ) | [8 empty] | 100 | 99.88536 | 99.4268 | 99.31216 | 98.39504 | 97.36328 | 94.38264 | 88.76529 | 81.88689 | 60.10531 | 44.83528 | 35.89336
[15 empty] | CONTENIDO DE HUMEDAD MTC E-108- (ASTM D 2216) |  |  |  |  | (%) | 14.63991
[15 empty] | LIMITE LIQUIDO MTC E-110- (ASTM D 4318) |  |  |  |  | (%) | 16.48
[15 empty] | LIMITE PLASTICO MTC E-111 - (ASTM D 4318) |  |  |  |  | (%) | NP
[15 empty] | INDICE PLASTICIDAD MTC E-111 - (ASTM D 4318) |  |  |  |  | (%) | NP
[15 empty] | CLASIFICACION SUCS (ASTM-D-2487) |  |  |  |  | SM
[15 empty] | CLASIFICACION AASHTO (ASTM D-3282) |  |  |  |  | A-4 ( 0 )

## Límites-M-04
Estudio de Mantenimiento Periódico de la Carretera: Pontón Quebrada Seca – Puente Santa, Ruta 1N
CONSORCIO
COSTA DULCE II
ESTUDIO DE MANTENIMIENTO PERIODICO DE LA CARRETERA:
PONTON QUEBRADA SECA - PUENTE SANTA
KM. 330+800 - KM 448+936
LONGITUD: 118.136 KM.
MUESTRAS | Disturbadas de Suelo (*) |  |  | IDENTIFICACIÓN :
CANTIDAD | 5 Kg / cada una
PRESENTACIÓN | Bolsas plásticas |  |  | CALICATA Nº |  | CD - 06
INGENIERO RESPONSABLE | LUCIA SÁEZ ALVÁN |  |  | UBICACIÓN |  | 377500
TECNICO LABORATORISTA | JOSE TORRES ROMÁN |  |  | MUESTRA Nº |  | M - 4
FECHA DE RECEPCIÓN | : Diciembre - 2008 |  |  | PROFUNDIDAD (m.) |  | 0,40 - 1,00
FECHA DE ENSAYO | : Diciembre - 2008
INFORME DE ENSAYO N° 01 - CCD - 2008
LIMITES DE CONSISTENCIA
DETERMINACION DEL LIMITE LIQUIDO DE LOS SUELOS ( MTC E - 110 - ASTM D - 4318 )
| N° de Prueba | N° | 1 | 2 | 3
| Peso del Recipiente + suelo humedo | g | 15.4933 | 15.51164 | 14.65595
| Peso del Recipiente + suelo seco | g | 14.12309 | 14.31561 | 13.58447
| Peso del Recipiente | g | 7.15 | 7.37 | 6.79
| N° de golpes | N° | 16 | 22 | 28
| humedad | ( % ) | 19.65 | 17.22 | 15.77
| Límite Líquido (un Punto) |  | 18.61703 | 16.95569 | 15.98774
| Límite Líquido (Promedio) |  | 17.18682
| Diferencia Máxima =+/- 2.4% |  | -1.661334
| x |  | -6.97
| cte |  | 38.911
| 25 golpes |  | 16.47544
| Límite Líquido | ( % ) | 16.48
DETERMINACION DEL LIMITE PLASTICO E INDICE DE PLASTICIDAD DE LOS SUELOS ( MTC E - 111 - ASTM D - 4318 )
| Peso del Recipiente + suelo humedo | g
| Peso del Recipiente + suelo seco | g
| Peso del Recipiente | g
| humedad | ( % )
| %Límite Plástico Promedio | ( % ) | NP
| Indice Plástico | ( % ) | NP
[7 empty] | X | Y
[7 empty] | 25 | 0
[7 empty] | 25 | 16.48
[7 empty] | 10 | 16.48
[7 empty] | 16 | 16.48
[7 empty] | 17 | 16.48
[7 empty] | 18 | 16.48
[7 empty] | 19 | 16.48
[7 empty] | 20 | 16.48
[7 empty] | 21 | 16.48
[7 empty] | 22 | 16.48
[7 empty] | 23 | 16.48
[7 empty] | 24 | 16.48
Observaciones: | [6 empty] | 25 | 16.48
( * ) Muestras disturbadas de suelo, obtenidas bajo "Guía para muestreo de Suelos y Rocas" mediante Norma MTC E-101-2000 (ASTM D 420)
25

## M-05
Estudio de Mantenimiento Periódico de la Carretera: Pontón Quebrada Seca – Puente Santa, Ruta 1N
CONSORCIO
COSTA DULCE II
ESTUDIO DE MANTENIMIENTO PERIODICO DE LA CARRETERA: | [15 empty] | Ing. Responsable | LUCIA SÁEZ ALVÁN
PONTON QUEBRADA SECA - PUENTE SANTA | [15 empty] | Tecº Responsable | JOSE TORRES ROMÁN
KM. 330+800 - KM 448+936 | [13 empty] | UBICACIÓN |  |  | 377500
LONGITUD: 118.136 KM. | [13 empty] | CALICATA |  |  | CD - 06
FECHA DE ENSAYO |  | : Diciembre - 2008 | [11 empty] | MUESTRA Nº |  |  | M - 5
[14 empty] | PROFUNDIDAD (m.) |  |  | 1,00 - 1,50
Análisis Granulométrico (Norma MTC E 107 - ASTM D 422)
TAMIZ | 3" | 2" | 1½" | 1" | 3/4" | ½" | 3/8" | ¼" | N° 004 | N° 006 | N° 008 | N° 010 | N° 016 | N° 020 | N° 030 | N° 040 | N° 050 | N° 080 | N° 100 | N° 200 | - N° 200
Abertura del Tamiz (mm ) | 76.2 | 50.8 | 38.1 | 25.4 | 19.05 | 12.7 | 8.749838 | 6.35 | 4.76 | 3.36 | 2.38 | 2 | 1.19 | 0.84 | 0.59 | 0.426 | 0.297 | 0.177 | 0.149 | 0.074
Peso retenido ( g ) | [9 empty] | 0.5 | 0.5 | 0.5 | 4 | 10.5 | 50.5 | 90.5 | 118 | 134.5 | 47.5 | 25.5 | 6.840102 | 489.3401
Retenido ( % ) | [9 empty] | 0.1021784 | 0.1021784 | 0.1021784 | 0.8174274 | 2.145747 | 10.32002 | 18.49429 | 24.11411 | 27.486 | 9.70695 | 5.2111 | 1.397822
Pasa ( % ) | [8 empty] | 100 | 99.89782 | 99.79564 | 99.69346 | 98.87604 | 96.73029 | 86.41027 | 67.91598 | 43.80187 | 16.31587 | 6.608921 | 1.397822
[15 empty] | CONTENIDO DE HUMEDAD MTC E-108- (ASTM D 2216) |  |  |  |  | (%) | 2.178423
[15 empty] | LIMITE LIQUIDO MTC E-110- (ASTM D 4318) |  |  |  |  | (%) | 18.44
[15 empty] | LIMITE PLASTICO MTC E-111 - (ASTM D 4318) |  |  |  |  | (%) | NP
[15 empty] | INDICE PLASTICIDAD MTC E-111 - (ASTM D 4318) |  |  |  |  | (%) | NP
[15 empty] | CLASIFICACION SUCS (ASTM-D-2487) |  |  |  |  | SP
[15 empty] | CLASIFICACION AASHTO (ASTM D-3282) |  |  |  |  | A-3 ( 0 )

## Límites-M-05
Estudio de Mantenimiento Periódico de la Carretera: Pontón Quebrada Seca – Puente Santa, Ruta 1N
CONSORCIO
COSTA DULCE II
ESTUDIO DE MANTENIMIENTO PERIODICO DE LA CARRETERA:
PONTON QUEBRADA SECA - PUENTE SANTA
KM. 330+800 - KM 448+936
LONGITUD: 118.136 KM.
MUESTRAS | Disturbadas de Suelo (*) |  |  | IDENTIFICACIÓN :
CANTIDAD | 5 Kg / cada una
PRESENTACIÓN | Bolsas plásticas |  |  | CALICATA Nº |  | CD - 06
INGENIERO RESPONSABLE | LUCIA SÁEZ ALVÁN |  |  | UBICACIÓN |  | 377500
TECNICO LABORATORISTA | JOSE TORRES ROMÁN |  |  | MUESTRA Nº |  | M - 5
FECHA DE RECEPCIÓN | : Diciembre - 2008 |  |  | PROFUNDIDAD (m.) |  | 1,00 - 1,50
FECHA DE ENSAYO | : Diciembre - 2008
INFORME DE ENSAYO N° 01 - CCD - 2008
LIMITES DE CONSISTENCIA
DETERMINACION DEL LIMITE LIQUIDO DE LOS SUELOS ( MTC E - 110 - ASTM D - 4318 )
| N° de Prueba | N° | 1 | 2 | 3
| Peso del Recipiente + suelo humedo | g | 15.67368 | 17.02871 | 15.20391
| Peso del Recipiente + suelo seco | g | 14.26681 | 15.70916 | 14.20707
| Peso del Recipiente | g | 7.25 | 8.72 | 7.37
| N° de golpes | N° | 15 | 18 | 35
| humedad | ( % ) | 20.05 | 18.88 | 14.58
| Límite Líquido (un Punto) |  | 18.84823 | 18.14426 | 15.18585
| Límite Líquido (Promedio) |  | 17.39278
| Diferencia Máxima =+/- 2.4% |  | -0.7039762
| x |  | -3.158
| cte |  | 28.607
| 25 golpes |  | 18.44179
| Límite Líquido | ( % ) | 18.44
DETERMINACION DEL LIMITE PLASTICO E INDICE DE PLASTICIDAD DE LOS SUELOS ( MTC E - 111 - ASTM D - 4318 )
| Peso del Recipiente + suelo humedo | g
| Peso del Recipiente + suelo seco | g
| Peso del Recipiente | g
| humedad | ( % )
| %Límite Plástico Promedio | ( % ) | NP
| Indice Plástico | ( % ) | NP
[7 empty] | X | Y
[7 empty] | 25 | 0
[7 empty] | 25 | 18.44
[7 empty] | 10 | 18.44
[7 empty] | 16 | 18.44
[7 empty] | 17 | 18.44
[7 empty] | 18 | 18.44
[7 empty] | 19 | 18.44
[7 empty] | 20 | 18.44
[7 empty] | 21 | 18.44
[7 empty] | 22 | 18.44
[7 empty] | 23 | 18.44
[7 empty] | 24 | 18.44
Observaciones: | [6 empty] | 25 | 18.44
( * ) Muestras disturbadas de suelo, obtenidas bajo "Guía para muestreo de Suelos y Rocas" mediante Norma MTC E-101-2000 (ASTM D 420)
25