## M-02
Estudio de Mantenimiento Periódico de la Carretera: Pontón Quebrada Seca – Puente Santa, Ruta 1N
CONSORCIO
COSTA DULCE II
ESTUDIO DE MANTENIMIENTO PERIODICO DE LA CARRETERA: | [15 empty] | Ing. Responsable | LUCIA SÁEZ ALVÁN
PONTON QUEBRADA SECA - PUENTE SANTA | [15 empty] | Tecº Responsable | JOSE TORRES ROMÁN
KM. 330+800 - KM 448+936 | [13 empty] | UBICACIÓN |  |  | 378500
LONGITUD: 118.136 KM. | [13 empty] | CALICATA |  |  | CD - 08
FECHA DE ENSAYO |  | : Diciembre - 2008 | [11 empty] | MUESTRA Nº |  |  | M - 2
[14 empty] | PROFUNDIDAD (m.) |  |  | 0,05 - 0,20
Análisis Granulométrico (Norma MTC E 107 - ASTM D 422)
TAMIZ | 3" | 2" | 1½" | 1" | 3/4" | ½" | 3/8" | ¼" | N° 004 | N° 006 | N° 008 | N° 010 | N° 016 | N° 020 | N° 030 | N° 040 | N° 050 | N° 080 | N° 100 | N° 200 | - N° 200
Abertura del Tamiz (mm ) | 76.2 | 50.8 | 38.1 | 25.4 | 19.05 | 12.7 | 8.749838 | 6.35 | 4.76 | 3.36 | 2.38 | 2 | 1.19 | 0.84 | 0.59 | 0.426 | 0.297 | 0.177 | 0.149 | 0.074
Peso retenido ( g ) |  | 780 | 150 | 325 | 180 | 200 | 165 | 230 | 115 | 22 | 29 | 15 | 61.5 | 39 | 48 | 41.5 | 30.5 | 51 | 39.5 | 30 | 81.98899 | 1853.989
Retenido ( % ) |  | 2.32199 | 0.4465365 | 0.9674957 | 0.5358438 | 0.5953819 | 0.4911901 | 0.6846892 | 0.3423446 | 4.211791 | 5.551907 | 2.871676 | 11.77387 | 7.466358 | 9.189363 | 7.94497 | 5.839074 | 9.763698 | 7.56208 | 5.743352 | 15.69639 |  | 100
Pasa ( % ) | 100 | 97.67801 | 97.23147 | 96.26398 | 95.72813 | 95.13275 | 94.64156 | 93.95687 | 93.61453 | 89.40274 | 83.85083 | 80.97915 | 69.20528 | 61.73893 | 52.54956 | 44.60459 | 38.76552 | 29.00182 | 21.43974 | 15.69639
[15 empty] | CONTENIDO DE HUMEDAD MTC E-108- (ASTM D 2216) |  |  |  |  | (%) | 2.251791
[15 empty] | LIMITE LIQUIDO MTC E-110- (ASTM D 4318) |  |  |  |  | (%) | 18.34
[15 empty] | LIMITE PLASTICO MTC E-111 - (ASTM D 4318) |  |  |  |  | (%) | NP
[15 empty] | INDICE PLASTICIDAD MTC E-111 - (ASTM D 4318) |  |  |  |  | (%) | NP
[15 empty] | CLASIFICACION SUCS (ASTM-D-2487) |  |  |  |  | SM
[15 empty] | CLASIFICACION AASHTO (ASTM D-3282) |  |  |  |  | A-1-b ( 0 )

## Límites-M-02
Estudio de Mantenimiento Periódico de la Carretera: Pontón Quebrada Seca – Puente Santa, Ruta 1N
CONSORCIO
COSTA DULCE II
ESTUDIO DE MANTENIMIENTO PERIODICO DE LA CARRETERA:
PONTON QUEBRADA SECA - PUENTE SANTA
KM. 330+800 - KM 448+936
LONGITUD: 118.136 KM.
MUESTRAS | Disturbadas de Suelo (*) |  |  | IDENTIFICACIÓN :
CANTIDAD | 5 Kg / cada una
PRESENTACIÓN | Bolsas plásticas |  |  | CALICATA Nº |  | CD - 08
INGENIERO RESPONSABLE | LUCIA SÁEZ ALVÁN |  |  | UBICACIÓN |  | 378500
TECNICO LABORATORISTA | JOSE TORRES ROMÁN |  |  | MUESTRA Nº |  | M - 2
FECHA DE RECEPCIÓN | : Diciembre - 2008 |  |  | PROFUNDIDAD (m.) |  | 0,05 - 0,20
FECHA DE ENSAYO | : Diciembre - 2008
INFORME DE ENSAYO N° 01 - CCD - 2008
LIMITES DE CONSISTENCIA
DETERMINACION DEL LIMITE LIQUIDO DE LOS SUELOS ( MTC E - 110 - ASTM D - 4318 )
| N° de Prueba | N° | 1 | 2 | 3
| Peso del Recipiente + suelo humedo | g | 19.610365 | 19.655368 | 19.662685
| Peso del Recipiente + suelo seco | g | 17.5 | 17.62 | 17.8
| Peso del Recipiente | g | 7.15 | 7.15 | 7.15
| N° de golpes | N° | 17 | 22 | 28
| humedad | ( % ) | 20.39 | 19.44 | 17.49
| Límite Líquido (un Punto) |  | 19.46036 | 19.14162 | 17.73149
| Límite Líquido (Promedio) |  | 18.77782
| Diferencia Máxima =+/- 2.4% |  | -0.3187382
| x |  | -5.787
| cte |  | 36.963
| 25 golpes |  | 18.33537
| Límite Líquido | ( % ) | 18.34
DETERMINACION DEL LIMITE PLASTICO E INDICE DE PLASTICIDAD DE LOS SUELOS ( MTC E - 111 - ASTM D - 4318 )
| Peso del Recipiente + suelo humedo | g
| Peso del Recipiente + suelo seco | g
| Peso del Recipiente | g
| humedad | ( % )
| %Límite Plástico Promedio | ( % ) | NP
| Indice Plástico | ( % ) | NP
[7 empty] | X | Y
[7 empty] | 25 | 0
[7 empty] | 25 | 18.34
[7 empty] | 10 | 18.34
[7 empty] | 16 | 18.34
[7 empty] | 17 | 18.34
[7 empty] | 18 | 18.34
[7 empty] | 19 | 18.34
[7 empty] | 20 | 18.34
[7 empty] | 21 | 18.34
[7 empty] | 22 | 18.34
[7 empty] | 23 | 18.34
[7 empty] | 24 | 18.34
Observaciones: | [6 empty] | 25 | 18.34
( * ) Muestras disturbadas de suelo, obtenidas bajo "Guía para muestreo de Suelos y Rocas" mediante Norma MTC E-101-2000 (ASTM D 420)
25

## M-03
Estudio de Mantenimiento Periódico de la Carretera: Pontón Quebrada Seca – Puente Santa, Ruta 1N
CONSORCIO
COSTA DULCE II
ESTUDIO DE MANTENIMIENTO PERIODICO DE LA CARRETERA: | [15 empty] | Ing. Responsable | LUCIA SÁEZ ALVÁN
PONTON QUEBRADA SECA - PUENTE SANTA | [15 empty] | Tecº Responsable | JOSE TORRES ROMÁN
KM. 330+800 - KM 448+936 | [13 empty] | UBICACIÓN |  |  | 378500
LONGITUD: 118.136 KM. | [13 empty] | CALICATA |  |  | CD - 08
FECHA DE ENSAYO |  | : Diciembre - 2008 | [11 empty] | MUESTRA Nº |  |  | M - 3
[14 empty] | PROFUNDIDAD (m.) |  |  | 0,20 - 0,30
Análisis Granulométrico (Norma MTC E 107 - ASTM D 422)
TAMIZ | 3" | 2" | 1½" | 1" | 3/4" | ½" | 3/8" | ¼" | N° 004 | N° 006 | N° 008 | N° 010 | N° 016 | N° 020 | N° 030 | N° 040 | N° 050 | N° 080 | N° 100 | N° 200 | - N° 200
Abertura del Tamiz (mm ) | 76.2 | 50.8 | 38.1 | 25.4 | 19.05 | 12.7 | 8.749838 | 6.35 | 4.76 | 3.36 | 2.38 | 2 | 1.19 | 0.84 | 0.59 | 0.426 | 0.297 | 0.177 | 0.149 | 0.074
Peso retenido ( g ) |  | 770 | 340 | 275 | 75 | 115 | 70 | 85 | 30 | 9.5 | 14 | 4.5 | 15.5 | 14.5 | 43.5 | 90.5 | 65 | 121.5 | 56.5 | 28.5 | 29.63358 | 1483.134
Retenido ( % ) |  | 2.274531 | 1.004338 | 0.8123325 | 0.2215452 | 0.3397027 | 0.2067755 | 0.2510846 | 0.08861809 | 1.826301 | 2.69139 | 0.8650898 | 2.979754 | 2.787512 | 8.362535 | 17.39792 | 12.49574 | 23.35742 | 10.86168 | 5.478902 | 5.696824 |  | 100
Pasa ( % ) | 100 | 97.72547 | 96.72113 | 95.9088 | 95.68725 | 95.34755 | 95.14077 | 94.88969 | 94.80107 | 92.97477 | 90.28338 | 89.41829 | 86.43854 | 83.65103 | 75.28849 | 57.89057 | 45.39483 | 22.03741 | 11.17573 | 5.696824
[15 empty] | CONTENIDO DE HUMEDAD MTC E-108- (ASTM D 2216) |  |  |  |  | (%) | 1.392405
[15 empty] | LIMITE LIQUIDO MTC E-110- (ASTM D 4318) |  |  |  |  | (%) | 17.94
[15 empty] | LIMITE PLASTICO MTC E-111 - (ASTM D 4318) |  |  |  |  | (%) | NP
[15 empty] | INDICE PLASTICIDAD MTC E-111 - (ASTM D 4318) |  |  |  |  | (%) | NP
[15 empty] | CLASIFICACION SUCS (ASTM-D-2487) |  |  |  |  | SP-SM
[15 empty] | CLASIFICACION AASHTO (ASTM D-3282) |  |  |  |  | A-3 ( 0 )

## Límites-M-03
Estudio de Mantenimiento Periódico de la Carretera: Pontón Quebrada Seca – Puente Santa, Ruta 1N
CONSORCIO
COSTA DULCE II
ESTUDIO DE MANTENIMIENTO PERIODICO DE LA CARRETERA:
PONTON QUEBRADA SECA - PUENTE SANTA
KM. 330+800 - KM 448+936
LONGITUD: 118.136 KM.
MUESTRAS | Disturbadas de Suelo (*) |  |  | IDENTIFICACIÓN :
CANTIDAD | 5 Kg / cada una
PRESENTACIÓN | Bolsas plásticas |  |  | CALICATA Nº |  | CD - 08
INGENIERO RESPONSABLE | LUCIA SÁEZ ALVÁN |  |  | UBICACIÓN |  | 378500
TECNICO LABORATORISTA | JOSE TORRES ROMÁN |  |  | MUESTRA Nº |  | M - 3
FECHA DE RECEPCIÓN | : Diciembre - 2008 |  |  | PROFUNDIDAD (m.) |  | 0,20 - 0,30
FECHA DE ENSAYO | : Diciembre - 2008
INFORME DE ENSAYO N° 01 - CCD - 2008
LIMITES DE CONSISTENCIA
DETERMINACION DEL LIMITE LIQUIDO DE LOS SUELOS ( MTC E - 110 - ASTM D - 4318 )
| N° de Prueba | N° | 1 | 2 | 3
| Peso del Recipiente + suelo humedo | g | 19.657975 | 19.834535 | 19.277125
| Peso del Recipiente + suelo seco | g | 17.5 | 17.84 | 17.44
| Peso del Recipiente | g | 7.15 | 7.37 | 6.79
| N° de golpes | N° | 15 | 22 | 27
| humedad | ( % ) | 20.85 | 19.05 | 17.25
| Límite Líquido (un Punto) |  | 19.60028 | 18.7576 | 17.41139
| Límite Líquido (Promedio) |  | 18.58976
| Diferencia Máxima =+/- 2.4% |  | -0.842679
| x |  | -5.943
| cte |  | 37.066
| 25 golpes |  | 17.93622
| Límite Líquido | ( % ) | 17.94
DETERMINACION DEL LIMITE PLASTICO E INDICE DE PLASTICIDAD DE LOS SUELOS ( MTC E - 111 - ASTM D - 4318 )
| Peso del Recipiente + suelo humedo | g
| Peso del Recipiente + suelo seco | g
| Peso del Recipiente | g
| humedad | ( % )
| %Límite Plástico Promedio | ( % ) | NP
| Indice Plástico | ( % ) | NP
[7 empty] | X | Y
[7 empty] | 25 | 0
[7 empty] | 25 | 17.94
[7 empty] | 10 | 17.94
[7 empty] | 16 | 17.94
[7 empty] | 17 | 17.94
[7 empty] | 18 | 17.94
[7 empty] | 19 | 17.94
[7 empty] | 20 | 17.94
[7 empty] | 21 | 17.94
[7 empty] | 22 | 17.94
[7 empty] | 23 | 17.94
[7 empty] | 24 | 17.94
Observaciones: | [6 empty] | 25 | 17.94
( * ) Muestras disturbadas de suelo, obtenidas bajo "Guía para muestreo de Suelos y Rocas" mediante Norma MTC E-101-2000 (ASTM D 420)
25

## M-04
Estudio de Mantenimiento Periódico de la Carretera: Pontón Quebrada Seca – Puente Santa, Ruta 1N
CONSORCIO
COSTA DULCE II
ESTUDIO DE MANTENIMIENTO PERIODICO DE LA CARRETERA: | [15 empty] | Ing. Responsable | LUCIA SÁEZ ALVÁN
PONTON QUEBRADA SECA - PUENTE SANTA | [15 empty] | Tecº Responsable | JOSE TORRES ROMÁN
KM. 330+800 - KM 448+936 | [13 empty] | UBICACIÓN |  |  | 378500
LONGITUD: 118.136 KM. | [13 empty] | CALICATA |  |  | CD - 08
FECHA DE ENSAYO |  | : Diciembre - 2008 | [11 empty] | MUESTRA Nº |  |  | M - 4
[14 empty] | PROFUNDIDAD (m.) |  |  | 0,30 - 0,70
Análisis Granulométrico (Norma MTC E 107 - ASTM D 422)
TAMIZ | 3" | 2" | 1½" | 1" | 3/4" | ½" | 3/8" | ¼" | N° 004 | N° 006 | N° 008 | N° 010 | N° 016 | N° 020 | N° 030 | N° 040 | N° 050 | N° 080 | N° 100 | N° 200 | - N° 200
Abertura del Tamiz (mm ) | 76.2 | 50.8 | 38.1 | 25.4 | 19.05 | 12.7 | 8.749838 | 6.35 | 4.76 | 3.36 | 2.38 | 2 | 1.19 | 0.84 | 0.59 | 0.426 | 0.297 | 0.177 | 0.149 | 0.074
Peso retenido ( g ) |  |  | 130 | 0 | 10 | 30 | 10 | 15 | 5 | 0.5 | 1.5 | 0.5 | 3 | 3 | 13 | 28 | 46.5 | 117.5 | 71.5 | 48.5 | 120.995 | 654.495
Retenido ( % ) |  |  | 0.4167126 | 0 | 0.03205482 | 0.09616445 | 0.03205482 | 0.04808223 | 0.01602741 | 0.1093069 | 0.3279208 | 0.1093069 | 0.6558416 | 0.6558416 | 2.84198 | 6.121188 | 10.16554 | 25.68713 | 15.63089 | 10.60277 | 26.45118 |  | 100
Pasa ( % ) |  | 100 | 99.58329 | 99.58329 | 99.55123 | 99.45507 | 99.42301 | 99.37493 | 99.3589 | 99.2496 | 98.92168 | 98.81237 | 98.15653 | 97.50069 | 94.65871 | 88.53752 | 78.37197 | 52.68485 | 37.05396 | 26.45118
[15 empty] | CONTENIDO DE HUMEDAD MTC E-108- (ASTM D 2216) |  |  |  |  | (%) | 10.01221
[15 empty] | LIMITE LIQUIDO MTC E-110- (ASTM D 4318) |  |  |  |  | (%) | 17.38
[15 empty] | LIMITE PLASTICO MTC E-111 - (ASTM D 4318) |  |  |  |  | (%) | NP
[15 empty] | INDICE PLASTICIDAD MTC E-111 - (ASTM D 4318) |  |  |  |  | (%) | NP
[15 empty] | CLASIFICACION SUCS (ASTM-D-2487) |  |  |  |  | SM
[15 empty] | CLASIFICACION AASHTO (ASTM D-3282) |  |  |  |  | A-2-4 ( 0 )

## Límites-M-04
Estudio de Mantenimiento Periódico de la Carretera: Pontón Quebrada Seca – Puente Santa, Ruta 1N
CONSORCIO
COSTA DULCE II
ESTUDIO DE MANTENIMIENTO PERIODICO DE LA CARRETERA:
PONTON QUEBRADA SECA - PUENTE SANTA
KM. 330+800 - KM 448+936
LONGITUD: 118.136 KM.
MUESTRAS | Disturbadas de Suelo (*) |  |  | IDENTIFICACIÓN :
CANTIDAD | 5 Kg / cada una
PRESENTACIÓN | Bolsas plásticas |  |  | CALICATA Nº |  | CD - 08
INGENIERO RESPONSABLE | LUCIA SÁEZ ALVÁN |  |  | UBICACIÓN |  | 378500
TECNICO LABORATORISTA | JOSE TORRES ROMÁN |  |  | MUESTRA Nº |  | M - 4
FECHA DE RECEPCIÓN | : Diciembre - 2008 |  |  | PROFUNDIDAD (m.) |  | 0,30 - 0,70
FECHA DE ENSAYO | : Diciembre - 2008
INFORME DE ENSAYO N° 01 - CCD - 2008
LIMITES DE CONSISTENCIA
DETERMINACION DEL LIMITE LIQUIDO DE LOS SUELOS ( MTC E - 110 - ASTM D - 4318 )
| N° de Prueba | N° | 1 | 2 | 3
| Peso del Recipiente + suelo humedo | g | 18.63917 | 19.99787 | 18.75174
| Peso del Recipiente + suelo seco | g | 16.75841 | 18.33865 | 17.15401
| Peso del Recipiente | g | 7.25 | 8.72 | 7.37
| N° de golpes | N° | 17 | 24 | 31
| humedad | ( % ) | 19.78 | 17.25 | 16.33
| Límite Líquido (un Punto) |  | 18.87817 | 17.165 | 16.76062
| Límite Líquido (Promedio) |  | 17.60127
| Diferencia Máxima =+/- 2.4% |  | -1.713164
| x |  | -5.832
| cte |  | 36.149
| 25 golpes |  | 17.37652
| Límite Líquido | ( % ) | 17.38
DETERMINACION DEL LIMITE PLASTICO E INDICE DE PLASTICIDAD DE LOS SUELOS ( MTC E - 111 - ASTM D - 4318 )
| Peso del Recipiente + suelo humedo | g
| Peso del Recipiente + suelo seco | g
| Peso del Recipiente | g
| humedad | ( % )
| %Límite Plástico Promedio | ( % ) | NP
| Indice Plástico | ( % ) | NP
[7 empty] | X | Y
[7 empty] | 25 | 0
[7 empty] | 25 | 17.38
[7 empty] | 10 | 17.38
[7 empty] | 16 | 17.38
[7 empty] | 17 | 17.38
[7 empty] | 18 | 17.38
[7 empty] | 19 | 17.38
[7 empty] | 20 | 17.38
[7 empty] | 21 | 17.38
[7 empty] | 22 | 17.38
[7 empty] | 23 | 17.38
[7 empty] | 24 | 17.38
Observaciones: | [6 empty] | 25 | 17.38
( * ) Muestras disturbadas de suelo, obtenidas bajo "Guía para muestreo de Suelos y Rocas" mediante Norma MTC E-101-2000 (ASTM D 420)
25

## M-05
Estudio de Mantenimiento Periódico de la Carretera: Pontón Quebrada Seca – Puente Santa, Ruta 1N
CONSORCIO
COSTA DULCE II
ESTUDIO DE MANTENIMIENTO PERIODICO DE LA CARRETERA: | [15 empty] | Ing. Responsable | LUCIA SÁEZ ALVÁN
PONTON QUEBRADA SECA - PUENTE SANTA | [15 empty] | Tecº Responsable | JOSE TORRES ROMÁN
KM. 330+800 - KM 448+936 | [13 empty] | UBICACIÓN |  |  | 378500
LONGITUD: 118.136 KM. | [13 empty] | CALICATA |  |  | CD - 08
FECHA DE ENSAYO |  | : Diciembre - 2008 | [11 empty] | MUESTRA Nº |  |  | M - 5
[14 empty] | PROFUNDIDAD (m.) |  |  | 0,70 - 1,50
Análisis Granulométrico (Norma MTC E 107 - ASTM D 422)
TAMIZ | 3" | 2" | 1½" | 1" | 3/4" | ½" | 3/8" | ¼" | N° 004 | N° 006 | N° 008 | N° 010 | N° 016 | N° 020 | N° 030 | N° 040 | N° 050 | N° 080 | N° 100 | N° 200 | - N° 200
Abertura del Tamiz (mm ) | 76.2 | 50.8 | 38.1 | 25.4 | 19.05 | 12.7 | 8.749838 | 6.35 | 4.76 | 3.36 | 2.38 | 2 | 1.19 | 0.84 | 0.59 | 0.426 | 0.297 | 0.177 | 0.149 | 0.074
Peso retenido ( g ) | [10 empty] | 0.5 | 0.5 | 0.5 | 0.5 | 4 | 13.5 | 20.5 | 91.5 | 140.5 | 78.5 | 118.9656 | 469.4656
Retenido ( % ) | [10 empty] | 0.1065041 | 0.1065041 | 0.1065041 | 0.1065041 | 0.8520325 | 2.87561 | 4.366667 | 19.49024 | 29.92764 | 16.72114 | 25.34065 |  | 100
Pasa ( % ) | [9 empty] | 100 | 99.8935 | 99.78699 | 99.68049 | 99.57398 | 98.72195 | 95.84634 | 91.47967 | 71.98943 | 42.06179 | 25.34065
[15 empty] | CONTENIDO DE HUMEDAD MTC E-108- (ASTM D 2216) |  |  |  |  | (%) | 6.504065
[15 empty] | LIMITE LIQUIDO MTC E-110- (ASTM D 4318) |  |  |  |  | (%) | 19.09
[15 empty] | LIMITE PLASTICO MTC E-111 - (ASTM D 4318) |  |  |  |  | (%) | NP
[15 empty] | INDICE PLASTICIDAD MTC E-111 - (ASTM D 4318) |  |  |  |  | (%) | NP
[15 empty] | CLASIFICACION SUCS (ASTM-D-2487) |  |  |  |  | SM
[15 empty] | CLASIFICACION AASHTO (ASTM D-3282) |  |  |  |  | A-2-4 ( 0 )

## Límites-M-05
Estudio de Mantenimiento Periódico de la Carretera: Pontón Quebrada Seca – Puente Santa, Ruta 1N
CONSORCIO
COSTA DULCE II
ESTUDIO DE MANTENIMIENTO PERIODICO DE LA CARRETERA:
PONTON QUEBRADA SECA - PUENTE SANTA
KM. 330+800 - KM 448+936
LONGITUD: 118.136 KM.
MUESTRAS | Disturbadas de Suelo (*) |  |  | IDENTIFICACIÓN :
CANTIDAD | 5 Kg / cada una
PRESENTACIÓN | Bolsas plásticas |  |  | CALICATA Nº |  | CD - 08
INGENIERO RESPONSABLE | LUCIA SÁEZ ALVÁN |  |  | UBICACIÓN |  | 378500
TECNICO LABORATORISTA | JOSE TORRES ROMÁN |  |  | MUESTRA Nº |  | M - 5
FECHA DE RECEPCIÓN | : Diciembre - 2008 |  |  | PROFUNDIDAD (m.) |  | 0,70 - 1,50
FECHA DE ENSAYO | : Diciembre - 2008
INFORME DE ENSAYO N° 01 - CCD - 2008
LIMITES DE CONSISTENCIA
DETERMINACION DEL LIMITE LIQUIDO DE LOS SUELOS ( MTC E - 110 - ASTM D - 4318 )
| N° de Prueba | N° | 1 | 2 | 3
| Peso del Recipiente + suelo humedo | g | 18.61466 | 20.84671 | 18.97973
| Peso del Recipiente + suelo seco | g | 16.63763 | 18.94647 | 17.21973
| Peso del Recipiente | g | 7.25 | 9.45 | 7.56
| N° de golpes | N° | 16 | 22 | 29
| humedad | ( % ) | 21.06 | 20.01 | 18.22
| Límite Líquido (un Punto) |  | 19.95291 | 19.70287 | 18.55017
| Límite Líquido (Promedio) |  | 19.40198
| Diferencia Máxima =+/- 2.4% |  | -0.2500354
| x |  | -4.738
| cte |  | 34.342
| 25 golpes |  | 19.09097
| Límite Líquido | ( % ) | 19.09
DETERMINACION DEL LIMITE PLASTICO E INDICE DE PLASTICIDAD DE LOS SUELOS ( MTC E - 111 - ASTM D - 4318 )
| Peso del Recipiente + suelo humedo | g
| Peso del Recipiente + suelo seco | g
| Peso del Recipiente | g
| humedad | ( % )
| %Límite Plástico Promedio | ( % ) | NP
| Indice Plástico | ( % ) | NP
[7 empty] | X | Y
[7 empty] | 25 | 0
[7 empty] | 25 | 19.09
[7 empty] | 10 | 19.09
[7 empty] | 16 | 19.09
[7 empty] | 17 | 19.09
[7 empty] | 18 | 19.09
[7 empty] | 19 | 19.09
[7 empty] | 20 | 19.09
[7 empty] | 21 | 19.09
[7 empty] | 22 | 19.09
[7 empty] | 23 | 19.09
[7 empty] | 24 | 19.09
Observaciones: | [6 empty] | 25 | 19.09
( * ) Muestras disturbadas de suelo, obtenidas bajo "Guía para muestreo de Suelos y Rocas" mediante Norma MTC E-101-2000 (ASTM D 420)
25