## M-02
Estudio de Mantenimiento Periódico de la Carretera: Pontón Quebrada Seca – Puente Santa, Ruta 1N
CONSORCIO
COSTA DULCE II
ESTUDIO DE MANTENIMIENTO PERIODICO DE LA CARRETERA: | [15 empty] | Ing. Responsable | LUCIA SÁEZ ALVÁN
PONTON QUEBRADA SECA - PUENTE SANTA | [15 empty] | Tecº Responsable | JOSE TORRES ROMÁN
KM. 330+800 - KM 448+936 | [13 empty] | UBICACIÓN |  |  | 379000
LONGITUD: 118.136 KM. | [13 empty] | CALICATA |  |  | CD - 09
FECHA DE ENSAYO |  | : Diciembre - 2008 | [11 empty] | MUESTRA Nº |  |  | M - 2
[14 empty] | PROFUNDIDAD (m.) |  |  | 0,08 - 0,23
Análisis Granulométrico (Norma MTC E 107 - ASTM D 422)
TAMIZ | 3" | 2" | 1½" | 1" | 3/4" | ½" | 3/8" | ¼" | N° 004 | N° 006 | N° 008 | N° 010 | N° 016 | N° 020 | N° 030 | N° 040 | N° 050 | N° 080 | N° 100 | N° 200 | - N° 200
Abertura del Tamiz (mm ) | 76.2 | 50.8 | 38.1 | 25.4 | 19.05 | 12.7 | 8.749838 | 6.35 | 4.76 | 3.36 | 2.38 | 2 | 1.19 | 0.84 | 0.59 | 0.426 | 0.297 | 0.177 | 0.149 | 0.074
Peso retenido ( g ) |  |  |  | 870 | 445 | 3115 | 2155 | 3495 | 2350 | 36 | 68.5 | 18.5 | 58.5 | 27 | 27.5 | 18.5 | 16 | 42.5 | 87.5 | 43 | 45.79795
Retenido ( % ) |  |  |  | 2.571538 | 1.315327 | 9.207289 | 6.369729 | 10.33049 | 6.946109 | 4.654307 | 8.856111 | 2.391796 | 7.563248 | 3.49073 | 3.555373 | 2.391796 | 2.068581 | 5.494668 | 11.31255 | 5.559311 | 5.921047
Pasa ( % ) |  |  | 100 | 97.42846 | 96.11313 | 86.90585 | 80.53612 | 70.20563 | 63.25952 | 58.60521 | 49.7491 | 47.3573 | 39.79406 | 36.30333 | 32.74795 | 30.35616 | 28.28758 | 22.79291 | 11.48036 | 5.921047
[15 empty] | CONTENIDO DE HUMEDAD MTC E-108- (ASTM D 2216) |  |  |  |  | (%) | 2.187227
[15 empty] | LIMITE LIQUIDO MTC E-110- (ASTM D 4318) |  |  |  |  | (%) | 17.79
[15 empty] | LIMITE PLASTICO MTC E-111 - (ASTM D 4318) |  |  |  |  | (%) | NP
[15 empty] | INDICE PLASTICIDAD MTC E-111 - (ASTM D 4318) |  |  |  |  | (%) | NP
[15 empty] | CLASIFICACION SUCS (ASTM-D-2487) |  |  |  |  | SP-SM
[15 empty] | CLASIFICACION AASHTO (ASTM D-3282) |  |  |  |  | A-1-b ( 0 )

## Límites-M-02
Estudio de Mantenimiento Periódico de la Carretera: Pontón Quebrada Seca – Puente Santa, Ruta 1N
CONSORCIO
COSTA DULCE II
ESTUDIO DE MANTENIMIENTO PERIODICO DE LA CARRETERA:
PONTON QUEBRADA SECA - PUENTE SANTA
KM. 330+800 - KM 448+936
LONGITUD: 118.136 KM.
MUESTRAS | Disturbadas de Suelo (*) |  |  | IDENTIFICACIÓN :
CANTIDAD | 5 Kg / cada una
PRESENTACIÓN | Bolsas plásticas |  |  | CALICATA Nº |  | CD - 09
INGENIERO RESPONSABLE | LUCIA SÁEZ ALVÁN |  |  | UBICACIÓN |  | 379000
TECNICO LABORATORISTA | JOSE TORRES ROMÁN |  |  | MUESTRA Nº |  | M - 2
FECHA DE RECEPCIÓN | : Diciembre - 2008 |  |  | PROFUNDIDAD (m.) |  | 0,08 - 0,23
FECHA DE ENSAYO | : Diciembre - 2008
INFORME DE ENSAYO N° 01 - CCD - 2008
LIMITES DE CONSISTENCIA
DETERMINACION DEL LIMITE LIQUIDO DE LOS SUELOS ( MTC E - 110 - ASTM D - 4318 )
| N° de Prueba | N° | 1 | 2 | 3
| Peso del Recipiente + suelo humedo | g | 15.56175 | 15.44263 | 15.38441
| Peso del Recipiente + suelo seco | g | 14.16681 | 14.13916 | 14.20707
| Peso del Recipiente | g | 7.15 | 7.15 | 7.37
| N° de golpes | N° | 17 | 21 | 28
| humedad | ( % ) | 19.88 | 18.65 | 17.22
| Límite Líquido (un Punto) |  | 18.97361 | 18.26067 | 17.45776
| Límite Líquido (Promedio) |  | 18.23068
| Diferencia Máxima =+/- 2.4% |  | -0.7129428
| x |  | -5.31
| cte |  | 34.884
| 25 golpes |  | 17.79177
| Límite Líquido | ( % ) | 17.79
DETERMINACION DEL LIMITE PLASTICO E INDICE DE PLASTICIDAD DE LOS SUELOS ( MTC E - 111 - ASTM D - 4318 )
| Peso del Recipiente + suelo humedo | g
| Peso del Recipiente + suelo seco | g
| Peso del Recipiente | g
| humedad | ( % )
| %Límite Plástico Promedio | ( % ) | NP
| Indice Plástico | ( % ) | NP
[7 empty] | X | Y
[7 empty] | 25 | 0
[7 empty] | 25 | 17.79
[7 empty] | 10 | 17.79
[7 empty] | 16 | 17.79
[7 empty] | 17 | 17.79
[7 empty] | 18 | 17.79
[7 empty] | 19 | 17.79
[7 empty] | 20 | 17.79
[7 empty] | 21 | 17.79
[7 empty] | 22 | 17.79
[7 empty] | 23 | 17.79
[7 empty] | 24 | 17.79
Observaciones: | [6 empty] | 25 | 17.79
( * ) Muestras disturbadas de suelo, obtenidas bajo "Guía para muestreo de Suelos y Rocas" mediante Norma MTC E-101-2000 (ASTM D 420)
25

## M-03
Estudio de Mantenimiento Periódico de la Carretera: Pontón Quebrada Seca – Puente Santa, Ruta 1N
CONSORCIO
COSTA DULCE II
ESTUDIO DE MANTENIMIENTO PERIODICO DE LA CARRETERA: | [15 empty] | Ing. Responsable | LUCIA SÁEZ ALVÁN
PONTON QUEBRADA SECA - PUENTE SANTA | [15 empty] | Tecº Responsable | JOSE TORRES ROMÁN
KM. 330+800 - KM 448+936 | [13 empty] | UBICACIÓN |  |  | 379000
LONGITUD: 118.136 KM. | [13 empty] | CALICATA |  |  | CD - 09
FECHA DE ENSAYO |  | : Diciembre - 2008 | [11 empty] | MUESTRA Nº |  |  | M - 3
[14 empty] | PROFUNDIDAD (m.) |  |  | 0,23 - 1,50
Análisis Granulométrico (Norma MTC E 107 - ASTM D 422)
TAMIZ | 3" | 2" | 1½" | 1" | 3/4" | ½" | 3/8" | ¼" | N° 004 | N° 006 | N° 008 | N° 010 | N° 016 | N° 020 | N° 030 | N° 040 | N° 050 | N° 080 | N° 100 | N° 200 | - N° 200
Abertura del Tamiz (mm ) | 76.2 | 50.8 | 38.1 | 25.4 | 19.05 | 12.7 | 8.749838 | 6.35 | 4.76 | 3.36 | 2.38 | 2 | 1.19 | 0.84 | 0.59 | 0.426 | 0.297 | 0.177 | 0.149 | 0.074
Peso retenido ( g ) |  |  |  | 150 | 35 | 85 | 75 | 85 | 30 | 3 | 7 | 3 | 11 | 11.5 | 22.5 | 33.5 | 39 | 121 | 54.5 | 40.5 | 139.3379 | 945.8379
Retenido ( % ) |  |  |  | 0.6060142 | 0.1414033 | 0.343408 | 0.3030071 | 0.343408 | 0.1212028 | 0.6060142 | 1.414033 | 0.6060142 | 2.222052 | 2.323054 | 4.545106 | 6.767158 | 7.878184 | 24.44257 | 11.00926 | 8.181191 | 28.14692 |  | 100
Pasa ( % ) |  |  | 100 | 99.39399 | 99.25258 | 98.90917 | 98.60617 | 98.26276 | 98.14156 | 97.53554 | 96.12151 | 95.5155 | 93.29344 | 90.97039 | 86.42528 | 79.65812 | 71.77994 | 47.33737 | 36.32811 | 28.14692
[15 empty] | CONTENIDO DE HUMEDAD MTC E-108- (ASTM D 2216) |  |  |  |  | (%) | 2.91498
[15 empty] | LIMITE LIQUIDO MTC E-110- (ASTM D 4318) |  |  |  |  | (%) | 17.79
[15 empty] | LIMITE PLASTICO MTC E-111 - (ASTM D 4318) |  |  |  |  | (%) | NP
[15 empty] | INDICE PLASTICIDAD MTC E-111 - (ASTM D 4318) |  |  |  |  | (%) | NP
[15 empty] | CLASIFICACION SUCS (ASTM-D-2487) |  |  |  |  | SM
[15 empty] | CLASIFICACION AASHTO (ASTM D-3282) |  |  |  |  | A-2-4 ( 0 )

## Límites-M-03
Estudio de Mantenimiento Periódico de la Carretera: Pontón Quebrada Seca – Puente Santa, Ruta 1N
CONSORCIO
COSTA DULCE II
ESTUDIO DE MANTENIMIENTO PERIODICO DE LA CARRETERA:
PONTON QUEBRADA SECA - PUENTE SANTA
KM. 330+800 - KM 448+936
LONGITUD: 118.136 KM.
MUESTRAS | Disturbadas de Suelo (*) |  |  | IDENTIFICACIÓN :
CANTIDAD | 5 Kg / cada una
PRESENTACIÓN | Bolsas plásticas |  |  | CALICATA Nº |  | CD - 09
INGENIERO RESPONSABLE | LUCIA SÁEZ ALVÁN |  |  | UBICACIÓN |  | 379000
TECNICO LABORATORISTA | JOSE TORRES ROMÁN |  |  | MUESTRA Nº |  | M - 3
FECHA DE RECEPCIÓN | : Diciembre - 2008 |  |  | PROFUNDIDAD (m.) |  | 0,23 - 1,50
FECHA DE ENSAYO | : Diciembre - 2008
INFORME DE ENSAYO N° 01 - CCD - 2008
LIMITES DE CONSISTENCIA
DETERMINACION DEL LIMITE LIQUIDO DE LOS SUELOS ( MTC E - 110 - ASTM D - 4318 )
| N° de Prueba | N° | 1 | 2 | 3
| Peso del Recipiente + suelo humedo | g | 14.43362 | 14.76405 | 16.01468
| Peso del Recipiente + suelo seco | g | 13.23162 | 13.66623 | 14.99661
| Peso del Recipiente | g | 6.79 | 7.25 | 8.72
| N° de golpes | N° | 15 | 22 | 26
| humedad | ( % ) | 18.66 | 17.11 | 16.22
| Límite Líquido (un Punto) |  | 17.54155 | 16.84738 | 16.29716
| Límite Líquido (Promedio) |  | 16.89536
| Diferencia Máxima =+/- 2.4% |  | -0.6941674
| x |  | -4.369
| cte |  | 30.519
| 25 golpes |  | 16.45573
| Límite Líquido | ( % ) | 16.46
DETERMINACION DEL LIMITE PLASTICO E INDICE DE PLASTICIDAD DE LOS SUELOS ( MTC E - 111 - ASTM D - 4318 )
| Peso del Recipiente + suelo humedo | g
| Peso del Recipiente + suelo seco | g
| Peso del Recipiente | g
| humedad | ( % )
| %Límite Plástico Promedio | ( % ) | NP
| Indice Plástico | ( % ) | NP
[7 empty] | X | Y
[7 empty] | 25 | 0
[7 empty] | 25 | 16.46
[7 empty] | 10 | 16.46
[7 empty] | 16 | 16.46
[7 empty] | 17 | 16.46
[7 empty] | 18 | 16.46
[7 empty] | 19 | 16.46
[7 empty] | 20 | 16.46
[7 empty] | 21 | 16.46
[7 empty] | 22 | 16.46
[7 empty] | 23 | 16.46
[7 empty] | 24 | 16.46
Observaciones: | [6 empty] | 25 | 16.46
( * ) Muestras disturbadas de suelo, obtenidas bajo "Guía para muestreo de Suelos y Rocas" mediante Norma MTC E-101-2000 (ASTM D 420)
25