## M-02
Estudio de Mantenimiento Periódico de la Carretera: Pontón Quebrada Seca – Puente Santa, Ruta 1N
CONSORCIO
COSTA DULCE II
ESTUDIO DE MANTENIMIENTO PERIODICO DE LA CARRETERA: | [15 empty] | Ing. Responsable | LUCIA SÁEZ ALVÁN
PONTON QUEBRADA SECA - PUENTE SANTA | [15 empty] | Tecº Responsable | JOSE TORRES ROMÁN
KM. 330+800 - KM 448+936 | [13 empty] | UBICACIÓN |  |  | 380600
LONGITUD: 118.136 KM. | [13 empty] | CALICATA |  |  | CD - 10
FECHA DE ENSAYO |  | : Diciembre - 2008 | [11 empty] | MUESTRA Nº |  |  | M - 2
[14 empty] | PROFUNDIDAD (m.) |  |  | 0,10 - 0,40
Análisis Granulométrico (Norma MTC E 107 - ASTM D 422)
TAMIZ | 3" | 2" | 1½" | 1" | 3/4" | ½" | 3/8" | ¼" | N° 004 | N° 006 | N° 008 | N° 010 | N° 016 | N° 020 | N° 030 | N° 040 | N° 050 | N° 080 | N° 100 | N° 200 | - N° 200
Abertura del Tamiz (mm ) | 76.2 | 50.8 | 38.1 | 25.4 | 19.05 | 12.7 | 8.749838 | 6.35 | 4.76 | 3.36 | 2.38 | 2 | 1.19 | 0.84 | 0.59 | 0.426 | 0.297 | 0.177 | 0.149 | 0.074
Peso retenido ( g ) |  | 2000 | 1575 | 2410 | 1235 | 2040 | 1435 | 1640 | 895 | 22 | 38 | 15 | 20.5 | 45 | 51 | 34.5 | 25.5 | 40.5 | 24.5 | 26.5 | 139.9932 | 11712.99
Retenido ( % ) |  | 7.291287 | 5.741888 | 8.786001 | 4.50237 | 7.437113 | 5.231498 | 5.978855 | 3.262851 | 2.358002 | 4.072913 | 1.607729 | 2.197229 | 4.823186 | 5.466278 | 3.697776 | 2.733139 | 4.340868 | 2.625957 | 2.840321 | 15.00474
Pasa ( % ) | 100 | 92.70871 | 86.96682 | 78.18082 | 73.67845 | 66.24134 | 61.00984 | 55.03099 | 51.76814 | 49.41013 | 45.33722 | 43.72949 | 41.53226 | 36.70908 | 31.2428 | 27.54502 | 24.81188 | 20.47102 | 17.84506 | 15.00474
[15 empty] | CONTENIDO DE HUMEDAD MTC E-108- (ASTM D 2216) |  |  |  |  | (%) | 3.521127
[15 empty] | LIMITE LIQUIDO MTC E-110- (ASTM D 4318) |  |  |  |  | (%) | 18.04
[15 empty] | LIMITE PLASTICO MTC E-111 - (ASTM D 4318) |  |  |  |  | (%) | NP
[15 empty] | INDICE PLASTICIDAD MTC E-111 - (ASTM D 4318) |  |  |  |  | (%) | NP
[15 empty] | CLASIFICACION SUCS (ASTM-D-2487) |  |  |  |  | GM
[15 empty] | CLASIFICACION AASHTO (ASTM D-3282) |  |  |  |  | A-1-b ( 0 )

## Límites-M-02
Estudio de Mantenimiento Periódico de la Carretera: Pontón Quebrada Seca – Puente Santa, Ruta 1N
CONSORCIO
COSTA DULCE II
ESTUDIO DE MANTENIMIENTO PERIODICO DE LA CARRETERA:
PONTON QUEBRADA SECA - PUENTE SANTA
KM. 330+800 - KM 448+936
LONGITUD: 118.136 KM.
MUESTRAS | Disturbadas de Suelo (*) |  |  | IDENTIFICACIÓN :
CANTIDAD | 5 Kg / cada una
PRESENTACIÓN | Bolsas plásticas |  |  | CALICATA Nº |  | CD - 10
INGENIERO RESPONSABLE | LUCIA SÁEZ ALVÁN |  |  | UBICACIÓN |  | 380600
TECNICO LABORATORISTA | JOSE TORRES ROMÁN |  |  | MUESTRA Nº |  | M - 2
FECHA DE RECEPCIÓN | : Diciembre - 2008 |  |  | PROFUNDIDAD (m.) |  | 0,10 - 0,40
FECHA DE ENSAYO | : Diciembre - 2008
INFORME DE ENSAYO N° 01 - CCD - 2008
LIMITES DE CONSISTENCIA
DETERMINACION DEL LIMITE LIQUIDO DE LOS SUELOS ( MTC E - 110 - ASTM D - 4318 )
| N° de Prueba | N° | 1 | 2 | 3
| Peso del Recipiente + suelo humedo | g | 16.281325 | 15.017301 | 18.545325
| Peso del Recipiente + suelo seco | g | 14.46 | 13.5 | 16.9
| Peso del Recipiente | g | 5.51 | 5.51 | 7.25
| N° de golpes | N° | 17 | 22 | 29
| humedad | ( % ) | 20.35 | 18.99 | 17.05
| Límite Líquido (un Punto) |  | 19.42218 | 18.69853 | 17.35896
| Límite Líquido (Promedio) |  | 18.49322
| Diferencia Máxima =+/- 2.4% |  | -0.723655
| x |  | -6.189
| cte |  | 37.965
| 25 golpes |  | 18.04338
| Límite Líquido | ( % ) | 18.04
DETERMINACION DEL LIMITE PLASTICO E INDICE DE PLASTICIDAD DE LOS SUELOS ( MTC E - 111 - ASTM D - 4318 )
| Peso del Recipiente + suelo humedo | g
| Peso del Recipiente + suelo seco | g
| Peso del Recipiente | g
| humedad | ( % )
| %Límite Plástico Promedio | ( % ) | NP
| Indice Plástico | ( % ) | NP
[7 empty] | X | Y
[7 empty] | 25 | 0
[7 empty] | 25 | 18.04
[7 empty] | 10 | 18.04
[7 empty] | 16 | 18.04
[7 empty] | 17 | 18.04
[7 empty] | 18 | 18.04
[7 empty] | 19 | 18.04
[7 empty] | 20 | 18.04
[7 empty] | 21 | 18.04
[7 empty] | 22 | 18.04
[7 empty] | 23 | 18.04
[7 empty] | 24 | 18.04
Observaciones: | [6 empty] | 25 | 18.04
( * ) Muestras disturbadas de suelo, obtenidas bajo "Guía para muestreo de Suelos y Rocas" mediante Norma MTC E-101-2000 (ASTM D 420)
25

## M-03
Estudio de Mantenimiento Periódico de la Carretera: Pontón Quebrada Seca – Puente Santa, Ruta 1N
CONSORCIO
COSTA DULCE II
ESTUDIO DE MANTENIMIENTO PERIODICO DE LA CARRETERA: | [15 empty] | Ing. Responsable | LUCIA SÁEZ ALVÁN
PONTON QUEBRADA SECA - PUENTE SANTA | [15 empty] | Tecº Responsable | JOSE TORRES ROMÁN
KM. 330+800 - KM 448+936 | [13 empty] | UBICACIÓN |  |  | 380600
LONGITUD: 118.136 KM. | [13 empty] | CALICATA |  |  | CD - 10
FECHA DE ENSAYO |  | : Diciembre - 2008 | [11 empty] | MUESTRA Nº |  |  | M - 3
[14 empty] | PROFUNDIDAD (m.) |  |  | 0,40 - 0,85
Análisis Granulométrico (Norma MTC E 107 - ASTM D 422)
TAMIZ | 3" | 2" | 1½" | 1" | 3/4" | ½" | 3/8" | ¼" | N° 004 | N° 006 | N° 008 | N° 010 | N° 016 | N° 020 | N° 030 | N° 040 | N° 050 | N° 080 | N° 100 | N° 200 | - N° 200
Abertura del Tamiz (mm ) | 76.2 | 50.8 | 38.1 | 25.4 | 19.05 | 12.7 | 8.749838 | 6.35 | 4.76 | 3.36 | 2.38 | 2 | 1.19 | 0.84 | 0.59 | 0.426 | 0.297 | 0.177 | 0.149 | 0.074
Peso retenido ( g ) |  | 205 |  | 295 | 375 | 360 | 585 | 1390 | 980 | 9 | 39.5 | 18 | 76.5 | 52.5 | 50.5 | 29 | 21 | 38.5 | 81.5 | 50 | 22.84578 | 4473.846
Retenido ( % ) |  | 0.6204285 | 0 | 0.8928118 | 1.13493 | 1.089533 | 1.770491 | 4.206808 | 2.965951 | 1.607606 | 7.055604 | 3.215212 | 13.66465 | 9.377702 | 9.020456 | 5.180064 | 3.751081 | 6.876981 | 14.55777 | 8.931144 | 4.080779
Pasa ( % ) | 100 | 99.37957 | 99.37957 | 98.48676 | 97.35183 | 96.2623 | 94.49181 | 90.285 | 87.31905 | 85.71144 | 78.65584 | 75.44062 | 61.77597 | 52.39827 | 43.37782 | 38.19775 | 34.44667 | 27.56969 | 13.01192 | 4.080779
[15 empty] | CONTENIDO DE HUMEDAD MTC E-108- (ASTM D 2216) |  |  |  |  | (%) | 2.281746
[15 empty] | LIMITE LIQUIDO MTC E-110- (ASTM D 4318) |  |  |  |  | (%) | 18.57
[15 empty] | LIMITE PLASTICO MTC E-111 - (ASTM D 4318) |  |  |  |  | (%) | NP
[15 empty] | INDICE PLASTICIDAD MTC E-111 - (ASTM D 4318) |  |  |  |  | (%) | NP
[15 empty] | CLASIFICACION SUCS (ASTM-D-2487) |  |  |  |  | SP
[15 empty] | CLASIFICACION AASHTO (ASTM D-3282) |  |  |  |  | A-1-b ( 0 )

## Límites-M-03
Estudio de Mantenimiento Periódico de la Carretera: Pontón Quebrada Seca – Puente Santa, Ruta 1N
CONSORCIO
COSTA DULCE II
ESTUDIO DE MANTENIMIENTO PERIODICO DE LA CARRETERA:
PONTON QUEBRADA SECA - PUENTE SANTA
KM. 330+800 - KM 448+936
LONGITUD: 118.136 KM.
MUESTRAS | Disturbadas de Suelo (*) |  |  | IDENTIFICACIÓN :
CANTIDAD | 5 Kg / cada una
PRESENTACIÓN | Bolsas plásticas |  |  | CALICATA Nº |  | CD - 10
INGENIERO RESPONSABLE | LUCIA SÁEZ ALVÁN |  |  | UBICACIÓN |  | 380600
TECNICO LABORATORISTA | JOSE TORRES ROMÁN |  |  | MUESTRA Nº |  | M - 3
FECHA DE RECEPCIÓN | : Diciembre - 2008 |  |  | PROFUNDIDAD (m.) |  | 0,40 - 0,85
FECHA DE ENSAYO | : Diciembre - 2008
INFORME DE ENSAYO N° 01 - CCD - 2008
LIMITES DE CONSISTENCIA
DETERMINACION DEL LIMITE LIQUIDO DE LOS SUELOS ( MTC E - 110 - ASTM D - 4318 )
| N° de Prueba | N° | 1 | 2 | 3
| Peso del Recipiente + suelo humedo | g | 15.35721 | 15.19239 | 14.95524
| Peso del Recipiente + suelo seco | g | 13.93562 | 13.90888 | 13.76181
| Peso del Recipiente | g | 7.15 | 7.15 | 7.15
| N° de golpes | N° | 16 | 21 | 29
| humedad | ( % ) | 20.95 | 18.99 | 18.05
| Límite Líquido (un Punto) |  | 19.84869 | 18.59357 | 18.37708
| Límite Líquido (Promedio) |  | 18.93978
| Diferencia Máxima =+/- 2.4% |  | -1.255119
| x |  | -4.816
| cte |  | 34.073
| 25 golpes |  | 18.57089
| Límite Líquido | ( % ) | 18.57
DETERMINACION DEL LIMITE PLASTICO E INDICE DE PLASTICIDAD DE LOS SUELOS ( MTC E - 111 - ASTM D - 4318 )
| Peso del Recipiente + suelo humedo | g
| Peso del Recipiente + suelo seco | g
| Peso del Recipiente | g
| humedad | ( % )
| %Límite Plástico Promedio | ( % ) | NP
| Indice Plástico | ( % ) | NP
[7 empty] | X | Y
[7 empty] | 25 | 0
[7 empty] | 25 | 18.57
[7 empty] | 10 | 18.57
[7 empty] | 16 | 18.57
[7 empty] | 17 | 18.57
[7 empty] | 18 | 18.57
[7 empty] | 19 | 18.57
[7 empty] | 20 | 18.57
[7 empty] | 21 | 18.57
[7 empty] | 22 | 18.57
[7 empty] | 23 | 18.57
[7 empty] | 24 | 18.57
Observaciones: | [6 empty] | 25 | 18.57
( * ) Muestras disturbadas de suelo, obtenidas bajo "Guía para muestreo de Suelos y Rocas" mediante Norma MTC E-101-2000 (ASTM D 420)
25

## M-04
Estudio de Mantenimiento Periódico de la Carretera: Pontón Quebrada Seca – Puente Santa, Ruta 1N
CONSORCIO
COSTA DULCE II
ESTUDIO DE MANTENIMIENTO PERIODICO DE LA CARRETERA: | [15 empty] | Ing. Responsable | LUCIA SÁEZ ALVÁN
PONTON QUEBRADA SECA - PUENTE SANTA | [15 empty] | Tecº Responsable | JOSE TORRES ROMÁN
KM. 330+800 - KM 448+936 | [13 empty] | UBICACIÓN |  |  | 380600
LONGITUD: 118.136 KM. | [13 empty] | CALICATA |  |  | CD - 10
FECHA DE ENSAYO |  | : Diciembre - 2008 | [11 empty] | MUESTRA Nº |  |  | M - 4
[14 empty] | PROFUNDIDAD (m.) |  |  | 0,85 - 1,50
Análisis Granulométrico (Norma MTC E 107 - ASTM D 422)
TAMIZ | 3" | 2" | 1½" | 1" | 3/4" | ½" | 3/8" | ¼" | N° 004 | N° 006 | N° 008 | N° 010 | N° 016 | N° 020 | N° 030 | N° 040 | N° 050 | N° 080 | N° 100 | N° 200 | - N° 200
Abertura del Tamiz (mm ) | 76.2 | 50.8 | 38.1 | 25.4 | 19.05 | 12.7 | 8.749838 | 6.35 | 4.76 | 3.36 | 2.38 | 2 | 1.19 | 0.84 | 0.59 | 0.426 | 0.297 | 0.177 | 0.149 | 0.074
Peso retenido ( g ) |  |  | 400 | 30 | 70 | 145 | 95 | 155 | 75 | 12.5 | 18.5 | 5.5 | 23 | 19.5 | 35.5 | 63 | 85.5 | 90 | 61.5 | 35.5 | 10.85011 | 1430.85
Retenido ( % ) |  |  | 1.419982 | 0.1064986 | 0.2484968 | 0.5147434 | 0.3372457 | 0.550243 | 0.2662466 | 2.618979 | 3.876089 | 1.152351 | 4.818921 | 4.085607 | 7.437901 | 13.19965 | 17.91382 | 18.85665 | 12.88538 | 7.437901 | 2.273297
Pasa ( % ) |  | 100 | 98.58002 | 98.47352 | 98.22502 | 97.71028 | 97.37303 | 96.82279 | 96.55654 | 93.93756 | 90.06148 | 88.90913 | 84.0902 | 80.0046 | 72.5667 | 59.36704 | 41.45322 | 22.59657 | 9.711198 | 2.273297
[15 empty] | CONTENIDO DE HUMEDAD MTC E-108- (ASTM D 2216) |  |  |  |  | (%) | 8.495146
[15 empty] | LIMITE LIQUIDO MTC E-110- (ASTM D 4318) |  |  |  |  | (%) | 17.52
[15 empty] | LIMITE PLASTICO MTC E-111 - (ASTM D 4318) |  |  |  |  | (%) | NP
[15 empty] | INDICE PLASTICIDAD MTC E-111 - (ASTM D 4318) |  |  |  |  | (%) | NP
[15 empty] | CLASIFICACION SUCS (ASTM-D-2487) |  |  |  |  | SP
[15 empty] | CLASIFICACION AASHTO (ASTM D-3282) |  |  |  |  | A-3 ( 0 )

## Límites-M-04
Estudio de Mantenimiento Periódico de la Carretera: Pontón Quebrada Seca – Puente Santa, Ruta 1N
CONSORCIO
COSTA DULCE II
ESTUDIO DE MANTENIMIENTO PERIODICO DE LA CARRETERA:
PONTON QUEBRADA SECA - PUENTE SANTA
KM. 330+800 - KM 448+936
LONGITUD: 118.136 KM.
MUESTRAS | Disturbadas de Suelo (*) |  |  | IDENTIFICACIÓN :
CANTIDAD | 5 Kg / cada una
PRESENTACIÓN | Bolsas plásticas |  |  | CALICATA Nº |  | CD - 10
INGENIERO RESPONSABLE | LUCIA SÁEZ ALVÁN |  |  | UBICACIÓN |  | 380600
TECNICO LABORATORISTA | JOSE TORRES ROMÁN |  |  | MUESTRA Nº |  | M - 4
FECHA DE RECEPCIÓN | : Diciembre - 2008 |  |  | PROFUNDIDAD (m.) |  | 0,85 - 1,50
FECHA DE ENSAYO | : Diciembre - 2008
INFORME DE ENSAYO N° 01 - CCD - 2008
LIMITES DE CONSISTENCIA
DETERMINACION DEL LIMITE LIQUIDO DE LOS SUELOS ( MTC E - 110 - ASTM D - 4318 )
| N° de Prueba | N° | 1 | 2 | 3
| Peso del Recipiente + suelo humedo | g | 17.532474 | 17.0061122 | 17.925259
| Peso del Recipiente + suelo seco | g | 15.81 | 15.521 | 16.3
| Peso del Recipiente | g | 7.15 | 7.37 | 6.79
| N° de golpes | N° | 15 | 22 | 27
| humedad | ( % ) | 19.89 | 18.22 | 17.09
| Límite Líquido (un Punto) |  | 18.69782 | 17.94034 | 17.24989
| Límite Líquido (Promedio) |  | 17.96269
| Diferencia Máxima =+/- 2.4% |  | -0.7574803
| x |  | -4.712
| cte |  | 32.685
| 25 golpes |  | 17.51766
| Límite Líquido | ( % ) | 17.52
DETERMINACION DEL LIMITE PLASTICO E INDICE DE PLASTICIDAD DE LOS SUELOS ( MTC E - 111 - ASTM D - 4318 )
| Peso del Recipiente + suelo humedo | g
| Peso del Recipiente + suelo seco | g
| Peso del Recipiente | g
| humedad | ( % )
| %Límite Plástico Promedio | ( % ) | NP
| Indice Plástico | ( % ) | NP
[7 empty] | X | Y
[7 empty] | 25 | 0
[7 empty] | 25 | 17.52
[7 empty] | 10 | 17.52
[7 empty] | 16 | 17.52
[7 empty] | 17 | 17.52
[7 empty] | 18 | 17.52
[7 empty] | 19 | 17.52
[7 empty] | 20 | 17.52
[7 empty] | 21 | 17.52
[7 empty] | 22 | 17.52
[7 empty] | 23 | 17.52
[7 empty] | 24 | 17.52
Observaciones: | [6 empty] | 25 | 17.52
( * ) Muestras disturbadas de suelo, obtenidas bajo "Guía para muestreo de Suelos y Rocas" mediante Norma MTC E-101-2000 (ASTM D 420)
25