## M-02
Estudio de Mantenimiento Periódico de la Carretera: Pontón Quebrada Seca – Puente Santa, Ruta 1N
CONSORCIO
COSTA DULCE II
ESTUDIO DE MANTENIMIENTO PERIODICO DE LA CARRETERA: | [15 empty] | Ing. Responsable | LUCIA SÁEZ ALVÁN
PONTON QUEBRADA SECA - PUENTE SANTA | [15 empty] | Tecº Responsable | JOSE TORRES ROMÁN
KM. 330+800 - KM 448+936 | [13 empty] | UBICACIÓN |  |  | 381000
LONGITUD: 118.136 KM. | [13 empty] | CALICATA |  |  | CD - 11
FECHA DE ENSAYO |  | : Diciembre - 2008 | [11 empty] | MUESTRA Nº |  |  | M - 2
[14 empty] | PROFUNDIDAD (m.) |  |  | 0,10 - 0,40
Análisis Granulométrico (Norma MTC E 107 - ASTM D 422)
TAMIZ | 3" | 2" | 1½" | 1" | 3/4" | ½" | 3/8" | ¼" | N° 004 | N° 006 | N° 008 | N° 010 | N° 016 | N° 020 | N° 030 | N° 040 | N° 050 | N° 080 | N° 100 | N° 200 | - N° 200
Abertura del Tamiz (mm ) | 76.2 | 50.8 | 38.1 | 25.4 | 19.05 | 12.7 | 8.749838 | 6.35 | 4.76 | 3.36 | 2.38 | 2 | 1.19 | 0.84 | 0.59 | 0.426 | 0.297 | 0.177 | 0.149 | 0.074
Peso retenido ( g ) |  |  | 135 | 320 | 260 | 325 | 255 | 260 | 115 | 20.5 | 40 | 17 | 75.5 | 57 | 67 | 44 | 36.5 | 42 | 23.5 | 16.5 | 44.12334 | 2153.623
Retenido ( % ) |  |  | 2.918958 | 6.919011 | 5.621696 | 7.02712 | 5.513587 | 5.621696 | 2.48652 | 2.708252 | 5.284394 | 2.245868 | 9.974295 | 7.530262 | 8.851361 | 5.812834 | 4.82201 | 5.548614 | 3.104582 | 2.179813 | 5.829128 |  | 100
Pasa ( % ) |  | 100 | 97.08104 | 90.16203 | 84.54034 | 77.51321 | 71.99963 | 66.37793 | 63.89141 | 61.18316 | 55.89877 | 53.6529 | 43.6786 | 36.14834 | 27.29698 | 21.48415 | 16.66214 | 11.11352 | 8.008941 | 5.829128
[15 empty] | CONTENIDO DE HUMEDAD MTC E-108- (ASTM D 2216) |  |  |  |  | (%) | 3.386243
[15 empty] | LIMITE LIQUIDO MTC E-110- (ASTM D 4318) |  |  |  |  | (%) | 17.74
[15 empty] | LIMITE PLASTICO MTC E-111 - (ASTM D 4318) |  |  |  |  | (%) | NP
[15 empty] | INDICE PLASTICIDAD MTC E-111 - (ASTM D 4318) |  |  |  |  | (%) | NP
[15 empty] | CLASIFICACION SUCS (ASTM-D-2487) |  |  |  |  | SP-SM
[15 empty] | CLASIFICACION AASHTO (ASTM D-3282) |  |  |  |  | A-1-b ( 0 )
[10 empty] | 4.238836 | 8.270899 | 3.515132 | 15.61132 | 11.78603 | 13.85376 | 9.097989 | 7.547196 | 8.684444 | 4.859153 | 3.411746 | 9.123492 | MF

## Límites-M-02
Estudio de Mantenimiento Periódico de la Carretera: Pontón Quebrada Seca – Puente Santa, Ruta 1N
CONSORCIO
COSTA DULCE II
ESTUDIO DE MANTENIMIENTO PERIODICO DE LA CARRETERA:
PONTON QUEBRADA SECA - PUENTE SANTA
KM. 330+800 - KM 448+936
LONGITUD: 118.136 KM.
MUESTRAS | Disturbadas de Suelo (*) |  |  | IDENTIFICACIÓN :
CANTIDAD | 5 Kg / cada una
PRESENTACIÓN | Bolsas plásticas |  |  | CALICATA Nº |  | CD - 11
INGENIERO RESPONSABLE | LUCIA SÁEZ ALVÁN |  |  | UBICACIÓN |  | 381000
TECNICO LABORATORISTA | JOSE TORRES ROMÁN |  |  | MUESTRA Nº |  | M - 2
FECHA DE RECEPCIÓN | : Diciembre - 2008 |  |  | PROFUNDIDAD (m.) |  | 0,10 - 0,40
FECHA DE ENSAYO | : Diciembre - 2008
INFORME DE ENSAYO N° 01 - CCD - 2008
LIMITES DE CONSISTENCIA
DETERMINACION DEL LIMITE LIQUIDO DE LOS SUELOS ( MTC E - 110 - ASTM D - 4318 )
| N° de Prueba | N° | 1 | 2 | 3
| Peso del Recipiente + suelo humedo | g | 17.798725 | 21.95729 | 21.43674
| Peso del Recipiente + suelo seco | g | 15.76 | 19.97 | 19.66
| Peso del Recipiente | g | 5.51 | 9.32 | 9.3
| N° de golpes | N° | 16 | 21 | 28
| humedad | ( % ) | 19.89 | 18.66 | 17.15
| Límite Líquido (un Punto) |  | 18.84441 | 18.27046 | 17.38679
| Límite Líquido (Promedio) |  | 18.16722
| Diferencia Máxima =+/- 2.4% |  | -0.5739527
| x |  | -4.9
| cte |  | 33.509
| 25 golpes |  | 17.73651
| Límite Líquido | ( % ) | 17.74
DETERMINACION DEL LIMITE PLASTICO E INDICE DE PLASTICIDAD DE LOS SUELOS ( MTC E - 111 - ASTM D - 4318 )
| Peso del Recipiente + suelo humedo | g
| Peso del Recipiente + suelo seco | g
| Peso del Recipiente | g
| humedad | ( % )
| %Límite Plástico Promedio | ( % ) | NP
| Indice Plástico | ( % ) | NP
[7 empty] | X | Y
[7 empty] | 25 | 0
[7 empty] | 25 | 17.74
[7 empty] | 10 | 17.74
[7 empty] | 16 | 17.74
[7 empty] | 17 | 17.74
[7 empty] | 18 | 17.74
[7 empty] | 19 | 17.74
[7 empty] | 20 | 17.74
[7 empty] | 21 | 17.74
[7 empty] | 22 | 17.74
[7 empty] | 23 | 17.74
[7 empty] | 24 | 17.74
Observaciones: | [6 empty] | 25 | 17.74
( * ) Muestras disturbadas de suelo, obtenidas bajo "Guía para muestreo de Suelos y Rocas" mediante Norma MTC E-101-2000 (ASTM D 420)
25

## M-03
Estudio de Mantenimiento Periódico de la Carretera: Pontón Quebrada Seca – Puente Santa, Ruta 1N
CONSORCIO
COSTA DULCE II
ESTUDIO DE MANTENIMIENTO PERIODICO DE LA CARRETERA: | [15 empty] | Ing. Responsable | LUCIA SÁEZ ALVÁN
PONTON QUEBRADA SECA - PUENTE SANTA | [15 empty] | Tecº Responsable | JOSE TORRES ROMÁN
KM. 330+800 - KM 448+936 | [13 empty] | UBICACIÓN |  |  | 381000
LONGITUD: 118.136 KM. | [13 empty] | CALICATA |  |  | CD - 11
FECHA DE ENSAYO |  | : Diciembre - 2008 | [11 empty] | MUESTRA Nº |  |  | M - 2
[14 empty] | PROFUNDIDAD (m.) |  |  | 0,10 - 0,40
Análisis Granulométrico (Norma MTC E 107 - ASTM D 422)
TAMIZ | 3" | 2" | 1½" | 1" | 3/4" | ½" | 3/8" | ¼" | N° 004 | N° 006 | N° 008 | N° 010 | N° 016 | N° 020 | N° 030 | N° 040 | N° 050 | N° 080 | N° 100 | N° 200 | - N° 200
Abertura del Tamiz (mm ) | 76.2 | 50.8 | 38.1 | 25.4 | 19.05 | 12.7 | 8.749838 | 6.35 | 4.76 | 3.36 | 2.38 | 2 | 1.19 | 0.84 | 0.59 | 0.426 | 0.297 | 0.177 | 0.149 | 0.074
Peso retenido ( g ) |  | 665 | 310 | 350 | 180 | 250 | 180 | 205 | 90 | 17 | 20 | 7 | 31.5 | 36 | 82.5 | 91 | 50.5 | 67.5 | 29 | 20.5 | 33.13485 | 2050.635
Retenido ( % ) |  | 12.9038 | 6.015304 | 6.791472 | 3.492757 | 4.851052 | 3.492757 | 3.977862 | 1.746379 | 1.985826 | 2.336266 | 0.8176933 | 3.67962 | 4.20528 | 9.637099 | 10.63001 | 5.899073 | 7.884899 | 3.387586 | 2.394673 | 3.870592 |  | 100
Pasa ( % ) | 100 | 87.0962 | 81.0809 | 74.28943 | 70.79667 | 65.94562 | 62.45286 | 58.475 | 56.72862 | 54.74279 | 52.40653 | 51.58883 | 47.90921 | 43.70393 | 34.06684 | 23.43682 | 17.53775 | 9.652851 | 6.265265 | 3.870592
[15 empty] | CONTENIDO DE HUMEDAD MTC E-108- (ASTM D 2216) |  |  |  |  | (%) | 2.958015
[15 empty] | LIMITE LIQUIDO MTC E-110- (ASTM D 4318) |  |  |  |  | (%) | 16.8
[15 empty] | LIMITE PLASTICO MTC E-111 - (ASTM D 4318) |  |  |  |  | (%) | NP
[15 empty] | INDICE PLASTICIDAD MTC E-111 - (ASTM D 4318) |  |  |  |  | (%) | NP
[15 empty] | CLASIFICACION SUCS (ASTM-D-2487) |  |  |  |  | SP
[15 empty] | CLASIFICACION AASHTO (ASTM D-3282) |  |  |  |  | A-1-b ( 0 )
[10 empty] | 3.500573 | 4.118321 | 1.441412 | 6.486355 | 7.412977 | 16.98807 | 18.73836 | 10.39876 | 13.89933 | 5.971565 | 4.221279 | 6.822996 | MF

## Límites-M-03
Estudio de Mantenimiento Periódico de la Carretera: Pontón Quebrada Seca – Puente Santa, Ruta 1N
CONSORCIO
COSTA DULCE II
ESTUDIO DE MANTENIMIENTO PERIODICO DE LA CARRETERA:
PONTON QUEBRADA SECA - PUENTE SANTA
KM. 330+800 - KM 448+936
LONGITUD: 118.136 KM.
MUESTRAS | Disturbadas de Suelo (*) |  |  | IDENTIFICACIÓN :
CANTIDAD | 5 Kg / cada una
PRESENTACIÓN | Bolsas plásticas |  |  | CALICATA Nº |  | CD - 11
INGENIERO RESPONSABLE | LUCIA SÁEZ ALVÁN |  |  | UBICACIÓN |  | 381000
TECNICO LABORATORISTA | JOSE TORRES ROMÁN |  |  | MUESTRA Nº |  | M - 2
FECHA DE RECEPCIÓN | : Diciembre - 2008 |  |  | PROFUNDIDAD (m.) |  | 0,10 - 0,40
FECHA DE ENSAYO | : Diciembre - 2008
INFORME DE ENSAYO N° 01 - CCD - 2008
LIMITES DE CONSISTENCIA
DETERMINACION DEL LIMITE LIQUIDO DE LOS SUELOS ( MTC E - 110 - ASTM D - 4318 )
| N° de Prueba | N° | 1 | 2 | 3
| Peso del Recipiente + suelo humedo | g | 21.411375 | 21.325825 | 21.253184
| Peso del Recipiente + suelo seco | g | 19.51 | 19.51 | 19.55
| Peso del Recipiente | g | 9.26 | 8.86 | 9.19
| N° de golpes | N° | 16 | 21 | 29
| humedad | ( % ) | 18.55 | 17.05 | 16.44
| Límite Líquido (un Punto) |  | 17.57485 | 16.69407 | 16.73791
| Límite Líquido (Promedio) |  | 17.00228
| Diferencia Máxima =+/- 2.4% |  | -0.8807846
| x |  | -3.497
| cte |  | 28.052
| 25 golpes |  | 16.79559
| Límite Líquido | ( % ) | 16.8
DETERMINACION DEL LIMITE PLASTICO E INDICE DE PLASTICIDAD DE LOS SUELOS ( MTC E - 111 - ASTM D - 4318 )
| Peso del Recipiente + suelo humedo | g
| Peso del Recipiente + suelo seco | g
| Peso del Recipiente | g
| humedad | ( % )
| %Límite Plástico Promedio | ( % ) | NP
| Indice Plástico | ( % ) | NP
[7 empty] | X | Y
[7 empty] | 25 | 0
[7 empty] | 25 | 16.8
[7 empty] | 10 | 16.8
[7 empty] | 16 | 16.8
[7 empty] | 17 | 16.8
[7 empty] | 18 | 16.8
[7 empty] | 19 | 16.8
[7 empty] | 20 | 16.8
[7 empty] | 21 | 16.8
[7 empty] | 22 | 16.8
[7 empty] | 23 | 16.8
[7 empty] | 24 | 16.8
Observaciones: | [6 empty] | 25 | 16.8
( * ) Muestras disturbadas de suelo, obtenidas bajo "Guía para muestreo de Suelos y Rocas" mediante Norma MTC E-101-2000 (ASTM D 420)
25

## M-04
Estudio de Mantenimiento Periódico de la Carretera: Pontón Quebrada Seca – Puente Santa, Ruta 1N
CONSORCIO
COSTA DULCE II
ESTUDIO DE MANTENIMIENTO PERIODICO DE LA CARRETERA: | [15 empty] | Ing. Responsable | LUCIA SÁEZ ALVÁN
PONTON QUEBRADA SECA - PUENTE SANTA | [15 empty] | Tecº Responsable | JOSE TORRES ROMÁN
KM. 330+800 - KM 448+936 | [13 empty] | UBICACIÓN |  |  | 381000
LONGITUD: 118.136 KM. | [13 empty] | CALICATA |  |  | CD - 11
FECHA DE ENSAYO |  | : Diciembre - 2008 | [11 empty] | MUESTRA Nº |  |  | M - 2
[14 empty] | PROFUNDIDAD (m.) |  |  | 0,10 - 0,40
Análisis Granulométrico (Norma MTC E 107 - ASTM D 422)
TAMIZ | 3" | 2" | 1½" | 1" | 3/4" | ½" | 3/8" | ¼" | N° 004 | N° 006 | N° 008 | N° 010 | N° 016 | N° 020 | N° 030 | N° 040 | N° 050 | N° 080 | N° 100 | N° 200 | - N° 200
Abertura del Tamiz (mm ) | 76.2 | 50.8 | 38.1 | 25.4 | 19.05 | 12.7 | 8.749838 | 6.35 | 4.76 | 3.36 | 2.38 | 2 | 1.19 | 0.84 | 0.59 | 0.426 | 0.297 | 0.177 | 0.149 | 0.074
Peso retenido ( g ) |  |  |  | 260 | 170 | 355 | 355 | 635 | 265 | 33.5 | 76 | 20 | 67 | 35 | 34 | 22 | 16 | 28 | 30.5 | 35 | 90.51515 | 2527.515
Retenido ( % ) |  |  |  | 6.54498 | 4.27941 | 8.936415 | 8.936415 | 15.98486 | 6.670845 | 3.342824 | 7.583719 | 1.995716 | 6.685647 | 3.492502 | 3.392716 | 2.195287 | 1.596572 | 2.794002 | 3.043466 | 3.492502 | 9.032125 |  | 100
Pasa ( % ) |  |  | 100 | 93.45502 | 89.17561 | 80.23919 | 71.30278 | 55.31792 | 48.64708 | 45.30425 | 37.72054 | 35.72482 | 29.03917 | 25.54667 | 22.15395 | 19.95867 | 18.36209 | 15.56809 | 12.52463 | 9.032125
[15 empty] | CONTENIDO DE HUMEDAD MTC E-108- (ASTM D 2216) |  |  |  |  | (%) | 2.560915
[15 empty] | LIMITE LIQUIDO MTC E-110- (ASTM D 4318) |  |  |  |  | (%) | 16.65
[15 empty] | LIMITE PLASTICO MTC E-111 - (ASTM D 4318) |  |  |  |  | (%) | NP
[15 empty] | INDICE PLASTICIDAD MTC E-111 - (ASTM D 4318) |  |  |  |  | (%) | NP
[15 empty] | CLASIFICACION SUCS (ASTM-D-2487) |  |  |  |  | GW-GM
[15 empty] | CLASIFICACION AASHTO (ASTM D-3282) |  |  |  |  | A-1-a ( 0 )
[10 empty] | 6.871581 | 15.58926 | 4.102437 | 13.74316 | 7.179264 | 6.974142 | 4.51268 | 3.281949 | 5.743411 | 6.256216 | 7.179264 | 18.56663 | MF

## Límites-M-04
Estudio de Mantenimiento Periódico de la Carretera: Pontón Quebrada Seca – Puente Santa, Ruta 1N
CONSORCIO
COSTA DULCE II
ESTUDIO DE MANTENIMIENTO PERIODICO DE LA CARRETERA:
PONTON QUEBRADA SECA - PUENTE SANTA
KM. 330+800 - KM 448+936
LONGITUD: 118.136 KM.
MUESTRAS | Disturbadas de Suelo (*) |  |  | IDENTIFICACIÓN :
CANTIDAD | 5 Kg / cada una
PRESENTACIÓN | Bolsas plásticas |  |  | CALICATA Nº |  | CD - 11
INGENIERO RESPONSABLE | LUCIA SÁEZ ALVÁN |  |  | UBICACIÓN |  | 381000
TECNICO LABORATORISTA | JOSE TORRES ROMÁN |  |  | MUESTRA Nº |  | M - 2
FECHA DE RECEPCIÓN | : Diciembre - 2008 |  |  | PROFUNDIDAD (m.) |  | 0,10 - 0,40
FECHA DE ENSAYO | : Diciembre - 2008
INFORME DE ENSAYO N° 01 - CCD - 2008
LIMITES DE CONSISTENCIA
DETERMINACION DEL LIMITE LIQUIDO DE LOS SUELOS ( MTC E - 110 - ASTM D - 4318 )
| N° de Prueba | N° | 1 | 2 | 3
| Peso del Recipiente + suelo humedo | g | 21.861625 | 18.065825 | 17.58458
| Peso del Recipiente + suelo seco | g | 19.95 | 16.25 | 15.87
| Peso del Recipiente | g | 9.7 | 5.6 | 5.51
| N° de golpes | N° | 16 | 20 | 27
| humedad | ( % ) | 18.65 | 17.05 | 16.55
| Límite Líquido (un Punto) |  | 17.6696 | 16.5958 | 16.70484
| Límite Líquido (Promedio) |  | 16.99008
| Diferencia Máxima =+/- 2.4% |  | -1.073793
| x |  | -3.882
| cte |  | 29.147
| 25 golpes |  | 16.65132
| Límite Líquido | ( % ) | 16.65
DETERMINACION DEL LIMITE PLASTICO E INDICE DE PLASTICIDAD DE LOS SUELOS ( MTC E - 111 - ASTM D - 4318 )
| Peso del Recipiente + suelo humedo | g
| Peso del Recipiente + suelo seco | g
| Peso del Recipiente | g
| humedad | ( % )
| %Límite Plástico Promedio | ( % ) | NP
| Indice Plástico | ( % ) | NP
[7 empty] | X | Y
[7 empty] | 25 | 0
[7 empty] | 25 | 16.65
[7 empty] | 10 | 16.65
[7 empty] | 16 | 16.65
[7 empty] | 17 | 16.65
[7 empty] | 18 | 16.65
[7 empty] | 19 | 16.65
[7 empty] | 20 | 16.65
[7 empty] | 21 | 16.65
[7 empty] | 22 | 16.65
[7 empty] | 23 | 16.65
[7 empty] | 24 | 16.65
Observaciones: | [6 empty] | 25 | 16.65
( * ) Muestras disturbadas de suelo, obtenidas bajo "Guía para muestreo de Suelos y Rocas" mediante Norma MTC E-101-2000 (ASTM D 420)
25

## M-05
Estudio de Mantenimiento Periódico de la Carretera: Pontón Quebrada Seca – Puente Santa, Ruta 1N
CONSORCIO
COSTA DULCE II
ESTUDIO DE MANTENIMIENTO PERIODICO DE LA CARRETERA: | [15 empty] | Ing. Responsable | LUCIA SÁEZ ALVÁN
PONTON QUEBRADA SECA - PUENTE SANTA | [15 empty] | Tecº Responsable | JOSE TORRES ROMÁN
KM. 330+800 - KM 448+936 | [13 empty] | UBICACIÓN |  |  | 381000
LONGITUD: 118.136 KM. | [13 empty] | CALICATA |  |  | CD - 11
FECHA DE ENSAYO |  | : Diciembre - 2008 | [11 empty] | MUESTRA Nº |  |  | M - 2
[14 empty] | PROFUNDIDAD (m.) |  |  | 0,10 - 0,40
Análisis Granulométrico (Norma MTC E 107 - ASTM D 422)
TAMIZ | 3" | 2" | 1½" | 1" | 3/4" | ½" | 3/8" | ¼" | N° 004 | N° 006 | N° 008 | N° 010 | N° 016 | N° 020 | N° 030 | N° 040 | N° 050 | N° 080 | N° 100 | N° 200 | - N° 200
Abertura del Tamiz (mm ) | 76.2 | 50.8 | 38.1 | 25.4 | 19.05 | 12.7 | 8.749838 | 6.35 | 4.76 | 3.36 | 2.38 | 2 | 1.19 | 0.84 | 0.59 | 0.426 | 0.297 | 0.177 | 0.149 | 0.074
Peso retenido ( g ) | [9 empty] | 3.5 | 5.5 | 1.5 | 4.5 | 2.5 | 3.5 | 4.5 | 8 | 10.5 | 139.5 | 94.5 | 151.4632 | 429.4632
Retenido ( % ) | [9 empty] | 0.8149709 | 1.280669 | 0.3492733 | 1.04782 | 0.5821221 | 0.8149709 | 1.04782 | 1.862791 | 2.444913 | 32.48241 | 22.00422 | 35.26802 |  | 100
Pasa ( % ) | [8 empty] | 100 | 99.18503 | 97.90436 | 97.55509 | 96.50727 | 95.92515 | 95.11017 | 94.06235 | 92.19956 | 89.75465 | 57.27224 | 35.26802
[15 empty] | CONTENIDO DE HUMEDAD MTC E-108- (ASTM D 2216) |  |  |  |  | (%) | 16.42442
[15 empty] | LIMITE LIQUIDO MTC E-110- (ASTM D 4318) |  |  |  |  | (%) | 17.51
[15 empty] | LIMITE PLASTICO MTC E-111 - (ASTM D 4318) |  |  |  |  | (%) | NP
[15 empty] | INDICE PLASTICIDAD MTC E-111 - (ASTM D 4318) |  |  |  |  | (%) | NP
[15 empty] | CLASIFICACION SUCS (ASTM-D-2487) |  |  |  |  | SM
[15 empty] | CLASIFICACION AASHTO (ASTM D-3282) |  |  |  |  | A-4 ( 0 )
[10 empty] | 0.8149709 | 1.280669 | 0.3492733 | 1.04782 | 0.5821221 | 0.8149709 | 1.04782 | 1.862791 | 2.444913 | 32.48241 | 22.00422 | 35.26802 | MF

## Límites-M-05
Estudio de Mantenimiento Periódico de la Carretera: Pontón Quebrada Seca – Puente Santa, Ruta 1N
CONSORCIO
COSTA DULCE II
ESTUDIO DE MANTENIMIENTO PERIODICO DE LA CARRETERA:
PONTON QUEBRADA SECA - PUENTE SANTA
KM. 330+800 - KM 448+936
LONGITUD: 118.136 KM.
MUESTRAS | Disturbadas de Suelo (*) |  |  | IDENTIFICACIÓN :
CANTIDAD | 5 Kg / cada una
PRESENTACIÓN | Bolsas plásticas |  |  | CALICATA Nº |  | CD - 11
INGENIERO RESPONSABLE | LUCIA SÁEZ ALVÁN |  |  | UBICACIÓN |  | 381000
TECNICO LABORATORISTA | JOSE TORRES ROMÁN |  |  | MUESTRA Nº |  | M - 2
FECHA DE RECEPCIÓN | : Diciembre - 2008 |  |  | PROFUNDIDAD (m.) |  | 0,10 - 0,40
FECHA DE ENSAYO | : Diciembre - 2008
INFORME DE ENSAYO N° 01 - CCD - 2008
LIMITES DE CONSISTENCIA
DETERMINACION DEL LIMITE LIQUIDO DE LOS SUELOS ( MTC E - 110 - ASTM D - 4318 )
| N° de Prueba | N° | 1 | 2 | 3
| Peso del Recipiente + suelo humedo | g | 17.774125 | 18.14729 | 19.3971
| Peso del Recipiente + suelo seco | g | 15.76 | 16.16 | 17.61
| Peso del Recipiente | g | 5.51 | 5.51 | 7.25
| N° de golpes | N° | 15 | 20 | 26
| humedad | ( % ) | 19.65 | 18.66 | 17.25
| Límite Líquido (un Punto) |  | 18.47221 | 18.16291 | 17.33206
| Límite Líquido (Promedio) |  | 17.98906
| Diferencia Máxima =+/- 2.4% |  | -0.3092959
| x |  | -4.348
| cte |  | 31.51
| 25 golpes |  | 17.51433
| Límite Líquido | ( % ) | 17.51
DETERMINACION DEL LIMITE PLASTICO E INDICE DE PLASTICIDAD DE LOS SUELOS ( MTC E - 111 - ASTM D - 4318 )
| Peso del Recipiente + suelo humedo | g
| Peso del Recipiente + suelo seco | g
| Peso del Recipiente | g
| humedad | ( % )
| %Límite Plástico Promedio | ( % ) | NP
| Indice Plástico | ( % ) | NP
[7 empty] | X | Y
[7 empty] | 25 | 0
[7 empty] | 25 | 17.51
[7 empty] | 10 | 17.51
[7 empty] | 16 | 17.51
[7 empty] | 17 | 17.51
[7 empty] | 18 | 17.51
[7 empty] | 19 | 17.51
[7 empty] | 20 | 17.51
[7 empty] | 21 | 17.51
[7 empty] | 22 | 17.51
[7 empty] | 23 | 17.51
[7 empty] | 24 | 17.51
Observaciones: | [6 empty] | 25 | 17.51
( * ) Muestras disturbadas de suelo, obtenidas bajo "Guía para muestreo de Suelos y Rocas" mediante Norma MTC E-101-2000 (ASTM D 420)
25