## M-02
Estudio de Mantenimiento Periódico de la Carretera: Pontón Quebrada Seca – Puente Santa, Ruta 1N
CONSORCIO
COSTA DULCE II
ESTUDIO DE MANTENIMIENTO PERIODICO DE LA CARRETERA: | [15 empty] | Ing. Responsable | LUCIA SÁEZ ALVÁN
PONTON QUEBRADA SECA - PUENTE SANTA | [15 empty] | Tecº Responsable | JOSE TORRES ROMÁN
KM. 330+800 - KM 448+936 | [13 empty] | UBICACIÓN |  |  | 381500
LONGITUD: 118.136 KM. | [13 empty] | CALICATA |  |  | CD - 12
FECHA DE ENSAYO |  | : Diciembre - 2008 | [11 empty] | MUESTRA Nº |  |  | M - 2
[14 empty] | PROFUNDIDAD (m.) |  |  | 0,10 - 0,40
Análisis Granulométrico (Norma MTC E 107 - ASTM D 422)
TAMIZ | 3" | 2" | 1½" | 1" | 3/4" | ½" | 3/8" | ¼" | N° 004 | N° 006 | N° 008 | N° 010 | N° 016 | N° 020 | N° 030 | N° 040 | N° 050 | N° 080 | N° 100 | N° 200 | - N° 200
Abertura del Tamiz (mm ) | 76.2 | 50.8 | 38.1 | 25.4 | 19.05 | 12.7 | 8.749838 | 6.35 | 4.76 | 3.36 | 2.38 | 2 | 1.19 | 0.84 | 0.59 | 0.426 | 0.297 | 0.177 | 0.149 | 0.074
Peso retenido ( g ) |  |  |  | 140 | 100 | 375 | 150 | 270 | 105 | 17 | 37.5 | 16.5 | 66.5 | 52.5 | 59.5 | 42.5 | 41.5 | 29.5 | 27 | 25.5 | 66.97664 | 1622.477
Retenido ( % ) |  |  |  | 3.478079 | 2.484342 | 9.316283 | 3.726513 | 6.707724 | 2.608559 | 2.525582 | 5.571138 | 2.451301 | 9.879484 | 7.799593 | 8.839538 | 6.313956 | 6.165392 | 4.382628 | 4.011219 | 3.788374 | 9.950295 |  | 100
Pasa ( % ) |  |  | 100 | 96.52192 | 94.03758 | 84.7213 | 80.99478 | 74.28706 | 71.6785 | 69.15292 | 63.58178 | 61.13048 | 51.25099 | 43.4514 | 34.61186 | 28.29791 | 22.13252 | 17.74989 | 13.73867 | 9.950295
[15 empty] | CONTENIDO DE HUMEDAD MTC E-108- (ASTM D 2216) |  |  |  |  | (%) | 3.631961
[15 empty] | LIMITE LIQUIDO MTC E-110- (ASTM D 4318) |  |  |  |  | (%) | 18.47
[15 empty] | LIMITE PLASTICO MTC E-111 - (ASTM D 4318) |  |  |  |  | (%) | NP
[15 empty] | INDICE PLASTICIDAD MTC E-111 - (ASTM D 4318) |  |  |  |  | (%) | NP
[15 empty] | CLASIFICACION SUCS (ASTM-D-2487) |  |  |  |  | SW-SM
[15 empty] | CLASIFICACION AASHTO (ASTM D-3282) |  |  |  |  | A-1-b ( 0 )

## Límites-M-02
Estudio de Mantenimiento Periódico de la Carretera: Pontón Quebrada Seca – Puente Santa, Ruta 1N
CONSORCIO
COSTA DULCE II
ESTUDIO DE MANTENIMIENTO PERIODICO DE LA CARRETERA:
PONTON QUEBRADA SECA - PUENTE SANTA
KM. 330+800 - KM 448+936
LONGITUD: 118.136 KM.
MUESTRAS | Disturbadas de Suelo (*) |  |  | IDENTIFICACIÓN :
CANTIDAD | 5 Kg / cada una
PRESENTACIÓN | Bolsas plásticas |  |  | CALICATA Nº |  | CD - 12
INGENIERO RESPONSABLE | LUCIA SÁEZ ALVÁN |  |  | UBICACIÓN |  | 381500
TECNICO LABORATORISTA | JOSE TORRES ROMÁN |  |  | MUESTRA Nº |  | M - 2
FECHA DE RECEPCIÓN | : Diciembre - 2008 |  |  | PROFUNDIDAD (m.) |  | 0,10 - 0,40
FECHA DE ENSAYO | : Diciembre - 2008
INFORME DE ENSAYO N° 01 - CCD - 2008
LIMITES DE CONSISTENCIA
DETERMINACION DEL LIMITE LIQUIDO DE LOS SUELOS ( MTC E - 110 - ASTM D - 4318 )
| N° de Prueba | N° | 1 | 2 | 3
| Peso del Recipiente + suelo humedo | g | 15.57345 | 15.46307 | 15.19374
| Peso del Recipiente + suelo seco | g | 14.13114 | 14.10363 | 13.95232
| Peso del Recipiente | g | 7.15 | 7.15 | 7.15
| N° de golpes | N° | 15 | 20 | 26
| humedad | ( % ) | 20.66 | 19.55 | 18.25
| Límite Líquido (un Punto) |  | 19.42167 | 19.02921 | 18.33681
| Límite Líquido (Promedio) |  | 18.92923
| Diferencia Máxima =+/- 2.4% |  | -0.3924669
| x |  | -4.373
| cte |  | 32.55
| 25 golpes |  | 18.47386
| Límite Líquido | ( % ) | 18.47
DETERMINACION DEL LIMITE PLASTICO E INDICE DE PLASTICIDAD DE LOS SUELOS ( MTC E - 111 - ASTM D - 4318 )
| Peso del Recipiente + suelo humedo | g
| Peso del Recipiente + suelo seco | g
| Peso del Recipiente | g
| humedad | ( % )
| %Límite Plástico Promedio | ( % ) | NP
| Indice Plástico | ( % ) | NP
[7 empty] | X | Y
[7 empty] | 25 | 0
[7 empty] | 25 | 18.47
[7 empty] | 10 | 18.47
[7 empty] | 16 | 18.47
[7 empty] | 17 | 18.47
[7 empty] | 18 | 18.47
[7 empty] | 19 | 18.47
[7 empty] | 20 | 18.47
[7 empty] | 21 | 18.47
[7 empty] | 22 | 18.47
[7 empty] | 23 | 18.47
[7 empty] | 24 | 18.47
Observaciones: | [6 empty] | 25 | 18.47
( * ) Muestras disturbadas de suelo, obtenidas bajo "Guía para muestreo de Suelos y Rocas" mediante Norma MTC E-101-2000 (ASTM D 420)
25

## M-03
Estudio de Mantenimiento Periódico de la Carretera: Pontón Quebrada Seca – Puente Santa, Ruta 1N
CONSORCIO
COSTA DULCE II
ESTUDIO DE MANTENIMIENTO PERIODICO DE LA CARRETERA: | [15 empty] | Ing. Responsable | LUCIA SÁEZ ALVÁN
PONTON QUEBRADA SECA - PUENTE SANTA | [15 empty] | Tecº Responsable | JOSE TORRES ROMÁN
KM. 330+800 - KM 448+936 | [13 empty] | UBICACIÓN |  |  | 381500
LONGITUD: 118.136 KM. | [13 empty] | CALICATA |  |  | CD - 12
FECHA DE ENSAYO |  | : Diciembre - 2008 | [11 empty] | MUESTRA Nº |  |  | M - 3
[14 empty] | PROFUNDIDAD (m.) |  |  | 0,40 - 1,50
Análisis Granulométrico (Norma MTC E 107 - ASTM D 422)
TAMIZ | 3" | 2" | 1½" | 1" | 3/4" | ½" | 3/8" | ¼" | N° 004 | N° 006 | N° 008 | N° 010 | N° 016 | N° 020 | N° 030 | N° 040 | N° 050 | N° 080 | N° 100 | N° 200 | - N° 200
Abertura del Tamiz (mm ) | 76.2 | 50.8 | 38.1 | 25.4 | 19.05 | 12.7 | 8.749838 | 6.35 | 4.76 | 3.36 | 2.38 | 2 | 1.19 | 0.84 | 0.59 | 0.426 | 0.297 | 0.177 | 0.149 | 0.074
Peso retenido ( g ) |  |  |  | 175 | 95 | 115 | 95 | 120 | 60 | 6 | 15 | 6 | 24.5 | 18 | 28 | 35 | 29 | 88 | 86 | 48.5 | 89.55534 | 1133.555
Retenido ( % ) |  |  |  | 3.792651 | 2.058868 | 2.492313 | 2.058868 | 2.600675 | 1.300337 | 1.085782 | 2.714454 | 1.085782 | 4.433609 | 3.257345 | 5.066981 | 6.333727 | 5.247945 | 15.9248 | 15.56287 | 8.776736 | 16.20626 |  | 100
Pasa ( % ) |  |  | 100 | 96.20735 | 94.14848 | 91.65617 | 89.5973 | 86.99663 | 85.69629 | 84.61051 | 81.89605 | 80.81027 | 76.37666 | 73.11932 | 68.05234 | 61.71861 | 56.47066 | 40.54587 | 24.98299 | 16.20626
[15 empty] | CONTENIDO DE HUMEDAD MTC E-108- (ASTM D 2216) |  |  |  |  | (%) | 5.584281
[15 empty] | LIMITE LIQUIDO MTC E-110- (ASTM D 4318) |  |  |  |  | (%) | 15.02
[15 empty] | LIMITE PLASTICO MTC E-111 - (ASTM D 4318) |  |  |  |  | (%) | NP
[15 empty] | INDICE PLASTICIDAD MTC E-111 - (ASTM D 4318) |  |  |  |  | (%) | NP
[15 empty] | CLASIFICACION SUCS (ASTM-D-2487) |  |  |  |  | SM
[15 empty] | CLASIFICACION AASHTO (ASTM D-3282) |  |  |  |  | A-2-4 ( 0 )

## Límites-M-03
Estudio de Mantenimiento Periódico de la Carretera: Pontón Quebrada Seca – Puente Santa, Ruta 1N
CONSORCIO
COSTA DULCE II
ESTUDIO DE MANTENIMIENTO PERIODICO DE LA CARRETERA:
PONTON QUEBRADA SECA - PUENTE SANTA
KM. 330+800 - KM 448+936
LONGITUD: 118.136 KM.
MUESTRAS | Disturbadas de Suelo (*) |  |  | IDENTIFICACIÓN :
CANTIDAD | 5 Kg / cada una
PRESENTACIÓN | Bolsas plásticas |  |  | CALICATA Nº |  | CD - 12
INGENIERO RESPONSABLE | LUCIA SÁEZ ALVÁN |  |  | UBICACIÓN |  | 381500
TECNICO LABORATORISTA | JOSE TORRES ROMÁN |  |  | MUESTRA Nº |  | M - 3
FECHA DE RECEPCIÓN | : Diciembre - 2008 |  |  | PROFUNDIDAD (m.) |  | 0,40 - 1,50
FECHA DE ENSAYO | : Diciembre - 2008
INFORME DE ENSAYO N° 01 - CCD - 2008
LIMITES DE CONSISTENCIA
DETERMINACION DEL LIMITE LIQUIDO DE LOS SUELOS ( MTC E - 110 - ASTM D - 4318 )
| N° de Prueba | N° | 1 | 2 | 3
| Peso del Recipiente + suelo humedo | g | 14.58942 | 14.66676 | 13.87069
| Peso del Recipiente + suelo seco | g | 13.47174 | 13.66682 | 12.9498
| Peso del Recipiente | g | 7.15 | 7.37 | 6.79
| N° de golpes | N° | 15 | 20 | 26
| humedad | ( % ) | 17.68 | 15.88 | 14.95
| Límite Líquido (un Punto) |  | 16.62029 | 15.45697 | 15.02112
| Límite Líquido (Promedio) |  | 15.69946
| Diferencia Máxima =+/- 2.4% |  | -1.163318
| x |  | -4.984
| cte |  | 31.059
| 25 golpes |  | 15.01612
| Límite Líquido | ( % ) | 15.02
DETERMINACION DEL LIMITE PLASTICO E INDICE DE PLASTICIDAD DE LOS SUELOS ( MTC E - 111 - ASTM D - 4318 )
| Peso del Recipiente + suelo humedo | g
| Peso del Recipiente + suelo seco | g
| Peso del Recipiente | g
| humedad | ( % )
| %Límite Plástico Promedio | ( % ) | NP
| Indice Plástico | ( % ) | NP
[7 empty] | X | Y
[7 empty] | 25 | 0
[7 empty] | 25 | 15.02
[7 empty] | 10 | 15.02
[7 empty] | 16 | 15.02
[7 empty] | 17 | 15.02
[7 empty] | 18 | 15.02
[7 empty] | 19 | 15.02
[7 empty] | 20 | 15.02
[7 empty] | 21 | 15.02
[7 empty] | 22 | 15.02
[7 empty] | 23 | 15.02
[7 empty] | 24 | 15.02
Observaciones: | [6 empty] | 25 | 15.02
( * ) Muestras disturbadas de suelo, obtenidas bajo "Guía para muestreo de Suelos y Rocas" mediante Norma MTC E-101-2000 (ASTM D 420)
25