## M-02
Estudio de Mantenimiento Periódico de la Carretera: Pontón Quebrada Seca – Puente Santa, Ruta 1N
CONSORCIO
COSTA DULCE II
ESTUDIO DE MANTENIMIENTO PERIODICO DE LA CARRETERA: | [15 empty] | Ing. Responsable | LUCIA SÁEZ ALVÁN
PONTON QUEBRADA SECA - PUENTE SANTA | [15 empty] | Tecº Responsable | JOSE TORRES ROMÁN
KM. 330+800 - KM 448+936 | [13 empty] | UBICACIÓN |  |  | 397000
LONGITUD: 118.136 KM. | [13 empty] | CALICATA |  |  | CS - 01
FECHA DE ENSAYO |  | : Diciembre - 2008 | [11 empty] | MUESTRA Nº |  |  | M - 2
[14 empty] | PROFUNDIDAD (m.) |  |  | 0.07 - 0.22
Análisis Granulométrico (Norma MTC E 107 - ASTM D 422)
TAMIZ | 3" | 2" | 1½" | 1" | 3/4" | ½" | 3/8" | ¼" | N° 004 | N° 006 | N° 008 | N° 010 | N° 016 | N° 020 | N° 030 | N° 040 | N° 050 | N° 080 | N° 100 | N° 200 | - N° 200
Abertura del Tamiz (mm ) | 76.2 | 50.8 | 38.1 | 25.4 | 19.05 | 12.7 | 8.749838 | 6.35 | 4.76 | 3.36 | 2.38 | 2 | 1.19 | 0.84 | 0.59 | 0.426 | 0.297 | 0.177 | 0.149 | 0.074
Peso retenido ( g ) |  | 0 | 79.5 | 368 | 149 | 437.5 | 326.5 | 536 | 131 | 52.12 | 53.68 | 19.47 | 35.93 | 22.88 | 25.3 | 24.96 | 23.39 | 65.12 | 66.17 | 36.68 | 68.69552 | 2521.896
Retenido ( % ) |  |  | 1.260605 | 5.835256 | 2.362644 | 6.937294 | 5.177204 | 8.499177 | 2.077224 | 7.152923 | 7.367017 | 2.672053 | 4.931015 | 3.14004 | 3.472159 | 3.425498 | 3.210032 | 8.937037 | 9.081138 | 5.033945 | 9.427739 |  | 100
Pasa ( % ) |  | 100 | 98.73939 | 92.90414 | 90.54149 | 83.6042 | 78.427 | 69.92782 | 67.8506 | 60.69767 | 53.33066 | 50.6586 | 45.72759 | 42.58755 | 39.11539 | 35.68989 | 32.47986 | 23.54282 | 14.46168 | 9.427739
[15 empty] | CONTENIDO DE HUMEDAD MTC E-108- (ASTM D 2216) |  |  |  |  | (%) | 1.133603
[15 empty] | LIMITE LIQUIDO MTC E-110- (ASTM D 4318) |  |  |  |  | (%) | 17.61
[15 empty] | LIMITE PLASTICO MTC E-111 - (ASTM D 4318) |  |  |  |  | (%) | NP
[15 empty] | INDICE PLASTICIDAD MTC E-111 - (ASTM D 4318) |  |  |  |  | (%) | NP
[15 empty] | CLASIFICACION SUCS (ASTM-D-2487) |  |  |  |  | SP-SM
[15 empty] | CLASIFICACION AASHTO (ASTM D-3282) |  |  |  |  | A-1-b ( 0 )

## Límites-M-02
Estudio de Mantenimiento Periódico de la Carretera: Pontón Quebrada Seca – Puente Santa, Ruta 1N
CONSORCIO
COSTA DULCE II
ESTUDIO DE MANTENIMIENTO PERIODICO DE LA CARRETERA:
PONTON QUEBRADA SECA - PUENTE SANTA
KM. 330+800 - KM 448+936
LONGITUD: 118.136 KM.
MUESTRAS | Disturbadas de Suelo (*) |  |  | IDENTIFICACIÓN :
CANTIDAD | 5 Kg / cada una
PRESENTACIÓN | Bolsas plásticas |  |  | CALICATA Nº |  | CS - 01
INGENIERO RESPONSABLE | LUCIA SÁEZ ALVÁN |  |  | UBICACIÓN |  | 397000
TECNICO LABORATORISTA | JOSE TORRES ROMÁN |  |  | MUESTRA Nº |  | M - 2
FECHA DE RECEPCIÓN | : Diciembre - 2008 |  |  | PROFUNDIDAD (m.) |  | 0.07 - 0.22
FECHA DE ENSAYO | : Diciembre - 2008
INFORME DE ENSAYO N° 01 - CCD - 2008
LIMITES DE CONSISTENCIA
DETERMINACION DEL LIMITE LIQUIDO DE LOS SUELOS ( MTC E - 110 - ASTM D - 4318 )
| N° de Prueba | N° | 1 | 2 | 3
| Peso del Recipiente + suelo humedo | g | 18.03746 | 21.939185 | 21.398115
| Peso del Recipiente + suelo seco | g | 15.96 | 19.97 | 19.65
| Peso del Recipiente | g | 5.51 | 9.32 | 9.3
| N° de golpes | N° | 16 | 22 | 28
| humedad | ( % ) | 19.88 | 18.49 | 16.89
| Límite Líquido (un Punto) |  | 18.83494 | 18.2062 | 17.1232
| Límite Líquido (Promedio) |  | 18.05478
| Diferencia Máxima =+/- 2.4% |  | -0.6287361
| x |  | -5.29
| cte |  | 34.642
| 25 golpes |  | 17.61415
| Límite Líquido | ( % ) | 17.61
DETERMINACION DEL LIMITE PLASTICO E INDICE DE PLASTICIDAD DE LOS SUELOS ( MTC E - 111 - ASTM D - 4318 )
| Peso del Recipiente + suelo humedo | g
| Peso del Recipiente + suelo seco | g
| Peso del Recipiente | g
| humedad | ( % )
| %Límite Plástico Promedio | ( % ) | NP
| Indice Plástico | ( % ) | NP
[7 empty] | X | Y
[7 empty] | 25 | 0
[7 empty] | 25 | 17.61
[7 empty] | 10 | 17.61
[7 empty] | 16 | 17.61
[7 empty] | 17 | 17.61
[7 empty] | 18 | 17.61
[7 empty] | 19 | 17.61
[7 empty] | 20 | 17.61
[7 empty] | 21 | 17.61
[7 empty] | 22 | 17.61
[7 empty] | 23 | 17.61
[7 empty] | 24 | 17.61
Observaciones: | [6 empty] | 25 | 17.61
( * ) Muestras disturbadas de suelo, obtenidas bajo "Guía para muestreo de Suelos y Rocas" mediante Norma MTC E-101-2000 (ASTM D 420)
25

## M-03
Estudio de Mantenimiento Periódico de la Carretera: Pontón Quebrada Seca – Puente Santa, Ruta 1N
CONSORCIO
COSTA DULCE II
ESTUDIO DE MANTENIMIENTO PERIODICO DE LA CARRETERA: | [15 empty] | Ing. Responsable | LUCIA SÁEZ ALVÁN
PONTON QUEBRADA SECA - PUENTE SANTA | [15 empty] | Tecº Responsable | JOSE TORRES ROMÁN
KM. 330+800 - KM 448+936 | [13 empty] | UBICACIÓN |  |  | 397000
LONGITUD: 118.136 KM. | [13 empty] | CALICATA |  |  | CS - 01
FECHA DE ENSAYO |  | : Diciembre - 2008 | [11 empty] | MUESTRA Nº |  |  | M - 3
[14 empty] | PROFUNDIDAD (m.) |  |  | 0,22 - 0,37
Análisis Granulométrico (Norma MTC E 107 - ASTM D 422)
TAMIZ | 3" | 2" | 1½" | 1" | 3/4" | ½" | 3/8" | ¼" | N° 004 | N° 006 | N° 008 | N° 010 | N° 016 | N° 020 | N° 030 | N° 040 | N° 050 | N° 080 | N° 100 | N° 200 | - N° 200
Abertura del Tamiz (mm ) | 76.2 | 50.8 | 38.1 | 25.4 | 19.05 | 12.7 | 8.749838 | 6.35 | 4.76 | 3.36 | 2.38 | 2 | 1.19 | 0.84 | 0.59 | 0.426 | 0.297 | 0.177 | 0.149 | 0.074
Peso retenido ( g ) |  | 262 | 106.5 | 363.5 | 196 | 389.7 | 297.5 | 417 | 130 | 56.82 | 45.38 | 16.89 | 31.71 | 20.11 | 24.87 | 25.86 | 25.18 | 65.95 | 80.62 | 40.52 | 50.40373 | 2384.514
Retenido ( % ) |  | 4.209876 | 1.711266 | 5.840801 | 3.149373 | 6.261789 | 4.780298 | 6.700452 | 2.08887 | 7.656026 | 6.11458 | 2.275788 | 4.272661 | 2.709656 | 3.351027 | 3.484421 | 3.392797 | 8.886218 | 10.86288 | 5.459735 | 6.791486 |  | 100
Pasa ( % ) | 100 | 95.79012 | 94.07886 | 88.23806 | 85.08868 | 78.82689 | 74.0466 | 67.34614 | 65.25728 | 57.60125 | 51.48667 | 49.21088 | 44.93822 | 42.22856 | 38.87754 | 35.39312 | 32.00032 | 23.1141 | 12.25122 | 6.791486
[15 empty] | CONTENIDO DE HUMEDAD MTC E-108- (ASTM D 2216) |  |  |  |  | (%) | 3.238866
[15 empty] | LIMITE LIQUIDO MTC E-110- (ASTM D 4318) |  |  |  |  | (%) | 18.3
[15 empty] | LIMITE PLASTICO MTC E-111 - (ASTM D 4318) |  |  |  |  | (%) | NP
[15 empty] | INDICE PLASTICIDAD MTC E-111 - (ASTM D 4318) |  |  |  |  | (%) | NP
[15 empty] | CLASIFICACION SUCS (ASTM-D-2487) |  |  |  |  | SP-SM
[15 empty] | CLASIFICACION AASHTO (ASTM D-3282) |  |  |  |  | A-1-b ( 0 )

## Límites-M-03
Estudio de Mantenimiento Periódico de la Carretera: Pontón Quebrada Seca – Puente Santa, Ruta 1N
CONSORCIO
COSTA DULCE II
ESTUDIO DE MANTENIMIENTO PERIODICO DE LA CARRETERA:
PONTON QUEBRADA SECA - PUENTE SANTA
KM. 330+800 - KM 448+936
LONGITUD: 118.136 KM.
MUESTRAS | Disturbadas de Suelo (*) |  |  | IDENTIFICACIÓN :
CANTIDAD | 5 Kg / cada una
PRESENTACIÓN | Bolsas plásticas |  |  | CALICATA Nº |  | CS - 01
INGENIERO RESPONSABLE | LUCIA SÁEZ ALVÁN |  |  | UBICACIÓN |  | 397000
TECNICO LABORATORISTA | JOSE TORRES ROMÁN |  |  | MUESTRA Nº |  | M - 3
FECHA DE RECEPCIÓN | : Diciembre - 2008 |  |  | PROFUNDIDAD (m.) |  | 0,22 - 0,37
FECHA DE ENSAYO | : Diciembre - 2008
INFORME DE ENSAYO N° 01 - CCD - 2008
LIMITES DE CONSISTENCIA
DETERMINACION DEL LIMITE LIQUIDO DE LOS SUELOS ( MTC E - 110 - ASTM D - 4318 )
| N° de Prueba | N° | 1 | 2 | 3
| Peso del Recipiente + suelo humedo | g | 17.69083 | 21.64488 | 21.14281
| Peso del Recipiente + suelo seco | g | 15.6734 | 19.67791 | 19.36614
| Peso del Recipiente | g | 5.51 | 9.32 | 9.3
| N° de golpes | N° | 15 | 22 | 29
| humedad | ( % ) | 19.85 | 18.99 | 17.65
| Límite Líquido (un Punto) |  | 18.66022 | 18.69853 | 17.96984
| Límite Líquido (Promedio) |  | 18.44286
| Diferencia Máxima =+/- 2.4% |  | 0.03830354
| x |  | -3.269
| cte |  | 28.819
| 25 golpes |  | 18.29649
| Límite Líquido | ( % ) | 18.3
DETERMINACION DEL LIMITE PLASTICO E INDICE DE PLASTICIDAD DE LOS SUELOS ( MTC E - 111 - ASTM D - 4318 )
| Peso del Recipiente + suelo humedo | g
| Peso del Recipiente + suelo seco | g
| Peso del Recipiente | g
| humedad | ( % )
| %Límite Plástico Promedio | ( % ) | NP
| Indice Plástico | ( % ) | NP
[7 empty] | X | Y
[7 empty] | 25 | 0
[7 empty] | 25 | 18.3
[7 empty] | 10 | 18.3
[7 empty] | 16 | 18.3
[7 empty] | 17 | 18.3
[7 empty] | 18 | 18.3
[7 empty] | 19 | 18.3
[7 empty] | 20 | 18.3
[7 empty] | 21 | 18.3
[7 empty] | 22 | 18.3
[7 empty] | 23 | 18.3
[7 empty] | 24 | 18.3
Observaciones: | [6 empty] | 25 | 18.3
( * ) Muestras disturbadas de suelo, obtenidas bajo "Guía para muestreo de Suelos y Rocas" mediante Norma MTC E-101-2000 (ASTM D 420)
25

## M-04
Estudio de Mantenimiento Periódico de la Carretera: Pontón Quebrada Seca – Puente Santa, Ruta 1N
CONSORCIO
COSTA DULCE II
ESTUDIO DE MANTENIMIENTO PERIODICO DE LA CARRETERA: | [15 empty] | Ing. Responsable | LUCIA SÁEZ ALVÁN
PONTON QUEBRADA SECA - PUENTE SANTA | [15 empty] | Tecº Responsable | JOSE TORRES ROMÁN
KM. 330+800 - KM 448+936 | [13 empty] | UBICACIÓN |  |  | 397000
LONGITUD: 118.136 KM. | [13 empty] | CALICATA |  |  | CS - 01
FECHA DE ENSAYO |  | : Diciembre - 2008 | [11 empty] | MUESTRA Nº |  |  | M - 4
[14 empty] | PROFUNDIDAD (m.) |  |  | 0,37 - 0,57
Análisis Granulométrico (Norma MTC E 107 - ASTM D 422)
TAMIZ | 3" | 2" | 1½" | 1" | 3/4" | ½" | 3/8" | ¼" | N° 004 | N° 006 | N° 008 | N° 010 | N° 016 | N° 020 | N° 030 | N° 040 | N° 050 | N° 080 | N° 100 | N° 200 | - N° 200
Abertura del Tamiz (mm ) | 76.2 | 50.8 | 38.1 | 25.4 | 19.05 | 12.7 | 8.749838 | 6.35 | 4.76 | 3.36 | 2.38 | 2 | 1.19 | 0.84 | 0.59 | 0.426 | 0.297 | 0.177 | 0.149 | 0.074
Peso retenido ( g ) |  | 243.6 | 94 | 615 | 138.6 | 478 | 260.5 | 330 | 112.5 | 83.77 | 38.51 | 18.97 | 29.49 | 18.45 | 23.54 | 23.29 | 19.39 | 52.39 | 61.63 | 40.21 | 78.55827 | 2516.798
Retenido ( % ) |  | 3.892225 | 1.501926 | 9.826429 | 2.214542 | 7.637452 | 4.162252 | 5.272718 | 1.797517 | 10.92942 | 5.024377 | 2.475005 | 3.847543 | 2.407161 | 3.07125 | 3.038633 | 2.529802 | 6.835292 | 8.04083 | 5.246175 | 10.24945 |  | 100
Pasa ( % ) | 100 | 96.10778 | 94.60585 | 84.77942 | 82.56488 | 74.92743 | 70.76518 | 65.49246 | 63.69494 | 52.76552 | 47.74114 | 45.26614 | 41.41859 | 39.01143 | 35.94018 | 32.90155 | 30.37175 | 23.53646 | 15.49563 | 10.24945
[15 empty] | CONTENIDO DE HUMEDAD MTC E-108- (ASTM D 2216) |  |  |  |  | (%) | 2.417405
[15 empty] | LIMITE LIQUIDO MTC E-110- (ASTM D 4318) |  |  |  |  | (%) | 17.41
[15 empty] | LIMITE PLASTICO MTC E-111 - (ASTM D 4318) |  |  |  |  | (%) | NP
[15 empty] | INDICE PLASTICIDAD MTC E-111 - (ASTM D 4318) |  |  |  |  | (%) | NP
[15 empty] | CLASIFICACION SUCS (ASTM-D-2487) |  |  |  |  | SP-SM
[15 empty] | CLASIFICACION AASHTO (ASTM D-3282) |  |  |  |  | A-1-b ( 0 )

## Límites-M-04
Estudio de Mantenimiento Periódico de la Carretera: Pontón Quebrada Seca – Puente Santa, Ruta 1N
CONSORCIO
COSTA DULCE II
ESTUDIO DE MANTENIMIENTO PERIODICO DE LA CARRETERA:
PONTON QUEBRADA SECA - PUENTE SANTA
KM. 330+800 - KM 448+936
LONGITUD: 118.136 KM.
MUESTRAS | Disturbadas de Suelo (*) |  |  | IDENTIFICACIÓN :
CANTIDAD | 5 Kg / cada una
PRESENTACIÓN | Bolsas plásticas |  |  | CALICATA Nº |  | CS - 01
INGENIERO RESPONSABLE | LUCIA SÁEZ ALVÁN |  |  | UBICACIÓN |  | 397000
TECNICO LABORATORISTA | JOSE TORRES ROMÁN |  |  | MUESTRA Nº |  | M - 4
FECHA DE RECEPCIÓN | : Diciembre - 2008 |  |  | PROFUNDIDAD (m.) |  | 0,37 - 0,57
FECHA DE ENSAYO | : Diciembre - 2008
INFORME DE ENSAYO N° 01 - CCD - 2008
LIMITES DE CONSISTENCIA
DETERMINACION DEL LIMITE LIQUIDO DE LOS SUELOS ( MTC E - 110 - ASTM D - 4318 )
| N° de Prueba | N° | 1 | 2 | 3
| Peso del Recipiente + suelo humedo | g | 17.37597 | 21.30836 | 20.8479
| Peso del Recipiente + suelo seco | g | 15.4856 | 19.48652 | 19.18014
| Peso del Recipiente | g | 5.51 | 9.32 | 9.3
| N° de golpes | N° | 15 | 22 | 29
| humedad | ( % ) | 18.95 | 17.92 | 16.88
| Límite Líquido (un Punto) |  | 17.81417 | 17.64495 | 17.18588
| Límite Líquido (Promedio) |  | 17.54833
| Diferencia Máxima =+/- 2.4% |  | -0.1692178
| x |  | -3.112
| cte |  | 27.425
| 25 golpes |  | 17.40786
| Límite Líquido | ( % ) | 17.41
DETERMINACION DEL LIMITE PLASTICO E INDICE DE PLASTICIDAD DE LOS SUELOS ( MTC E - 111 - ASTM D - 4318 )
| Peso del Recipiente + suelo humedo | g
| Peso del Recipiente + suelo seco | g
| Peso del Recipiente | g
| humedad | ( % )
| %Límite Plástico Promedio | ( % ) | NP
| Indice Plástico | ( % ) | NP
[7 empty] | X | Y
[7 empty] | 25 | 0
[7 empty] | 25 | 17.41
[7 empty] | 10 | 17.41
[7 empty] | 16 | 17.41
[7 empty] | 17 | 17.41
[7 empty] | 18 | 17.41
[7 empty] | 19 | 17.41
[7 empty] | 20 | 17.41
[7 empty] | 21 | 17.41
[7 empty] | 22 | 17.41
[7 empty] | 23 | 17.41
[7 empty] | 24 | 17.41
Observaciones: | [6 empty] | 25 | 17.41
( * ) Muestras disturbadas de suelo, obtenidas bajo "Guía para muestreo de Suelos y Rocas" mediante Norma MTC E-101-2000 (ASTM D 420)
25

## M-05
Estudio de Mantenimiento Periódico de la Carretera: Pontón Quebrada Seca – Puente Santa, Ruta 1N
CONSORCIO
COSTA DULCE II
ESTUDIO DE MANTENIMIENTO PERIODICO DE LA CARRETERA: | [15 empty] | Ing. Responsable | LUCIA SÁEZ ALVÁN
PONTON QUEBRADA SECA - PUENTE SANTA | [15 empty] | Tecº Responsable | JOSE TORRES ROMÁN
KM. 330+800 - KM 448+936 | [13 empty] | UBICACIÓN |  |  | 397000
LONGITUD: 118.136 KM. | [13 empty] | CALICATA |  |  | CS - 01
FECHA DE ENSAYO |  | : Diciembre - 2008 | [11 empty] | MUESTRA Nº |  |  | M - 5
[14 empty] | PROFUNDIDAD (m.) |  |  | 0,57 - 1,50
Análisis Granulométrico (Norma MTC E 107 - ASTM D 422)
TAMIZ | 3" | 2" | 1½" | 1" | 3/4" | ½" | 3/8" | ¼" | N° 004 | N° 006 | N° 008 | N° 010 | N° 016 | N° 020 | N° 030 | N° 040 | N° 050 | N° 080 | N° 100 | N° 200 | - N° 200
Abertura del Tamiz (mm ) | 76.2 | 50.8 | 38.1 | 25.4 | 19.05 | 12.7 | 8.749838 | 6.35 | 4.76 | 3.36 | 2.38 | 2 | 1.19 | 0.84 | 0.59 | 0.426 | 0.297 | 0.177 | 0.149 | 0.074
Peso retenido ( g ) |  | 0 | 0 | 295 | 40 | 200 | 245 | 535 | 195 | 87 | 79.5 | 16 | 60.5 | 26.5 | 24.5 | 15.5 | 11.5 | 17 | 19 | 47.5 | 78.29906 | 1992.799
Retenido ( % ) |  | 0 | 0 | 4.767043 | 0.6463787 | 3.231893 | 3.959069 | 8.645315 | 3.151096 | 13.62292 | 12.44853 | 2.505364 | 9.473407 | 4.149509 | 3.836338 | 2.427071 | 1.80073 | 2.661949 | 2.975119 | 7.437799 | 12.26048 |  | 100
Pasa ( % ) | 100 | 100 | 100 | 95.23296 | 94.58658 | 91.35469 | 87.39562 | 78.7503 | 75.5992 | 61.97629 | 49.52776 | 47.0224 | 37.54899 | 33.39948 | 29.56315 | 27.13607 | 25.33534 | 22.6734 | 19.69828 | 12.26048
[15 empty] | CONTENIDO DE HUMEDAD MTC E-108- (ASTM D 2216) |  |  |  |  | (%) | 3.562753
[15 empty] | LIMITE LIQUIDO MTC E-110- (ASTM D 4318) |  |  |  |  | (%) | 16.86
[15 empty] | LIMITE PLASTICO MTC E-111 - (ASTM D 4318) |  |  |  |  | (%) | NP
[15 empty] | INDICE PLASTICIDAD MTC E-111 - (ASTM D 4318) |  |  |  |  | (%) | NP
[15 empty] | CLASIFICACION SUCS (ASTM-D-2487) |  |  |  |  | SM
[15 empty] | CLASIFICACION AASHTO (ASTM D-3282) |  |  |  |  | A-1-a ( 0 )

## Límites-M-05
Estudio de Mantenimiento Periódico de la Carretera: Pontón Quebrada Seca – Puente Santa, Ruta 1N
CONSORCIO
COSTA DULCE II
ESTUDIO DE MANTENIMIENTO PERIODICO DE LA CARRETERA:
PONTON QUEBRADA SECA - PUENTE SANTA
KM. 330+800 - KM 448+936
LONGITUD: 118.136 KM.
MUESTRAS | Disturbadas de Suelo (*) |  |  | IDENTIFICACIÓN :
CANTIDAD | 5 Kg / cada una
PRESENTACIÓN | Bolsas plásticas |  |  | CALICATA Nº |  | CS - 01
INGENIERO RESPONSABLE | LUCIA SÁEZ ALVÁN |  |  | UBICACIÓN |  | 397000
TECNICO LABORATORISTA | JOSE TORRES ROMÁN |  |  | MUESTRA Nº |  | M - 5
FECHA DE RECEPCIÓN | : Diciembre - 2008 |  |  | PROFUNDIDAD (m.) |  | 0,57 - 1,50
FECHA DE ENSAYO | : Diciembre - 2008
INFORME DE ENSAYO N° 01 - CCD - 2008
LIMITES DE CONSISTENCIA
DETERMINACION DEL LIMITE LIQUIDO DE LOS SUELOS ( MTC E - 110 - ASTM D - 4318 )
| N° de Prueba | N° | 1 | 2 | 3
| Peso del Recipiente + suelo humedo | g | 17.74448 | 21.65341 | 21.11587
| Peso del Recipiente + suelo seco | g | 15.79539 | 19.80224 | 19.48697
| Peso del Recipiente | g | 5.51 | 9.32 | 9.3
| N° de golpes | N° | 17 | 22 | 29
| humedad | ( % ) | 18.95 | 17.66 | 15.99
| Límite Líquido (un Punto) |  | 18.08601 | 17.38894 | 16.27976
| Límite Líquido (Promedio) |  | 17.25157
| Diferencia Máxima =+/- 2.4% |  | -0.6970713
| x |  | -5.548
| cte |  | 34.717
| 25 golpes |  | 16.85868
| Límite Líquido | ( % ) | 16.86
DETERMINACION DEL LIMITE PLASTICO E INDICE DE PLASTICIDAD DE LOS SUELOS ( MTC E - 111 - ASTM D - 4318 )
| Peso del Recipiente + suelo humedo | g
| Peso del Recipiente + suelo seco | g
| Peso del Recipiente | g
| humedad | ( % )
| %Límite Plástico Promedio | ( % ) | NP
| Indice Plástico | ( % ) | NP
[7 empty] | X | Y
[7 empty] | 25 | 0
[7 empty] | 25 | 16.86
[7 empty] | 10 | 16.86
[7 empty] | 16 | 16.86
[7 empty] | 17 | 16.86
[7 empty] | 18 | 16.86
[7 empty] | 19 | 16.86
[7 empty] | 20 | 16.86
[7 empty] | 21 | 16.86
[7 empty] | 22 | 16.86
[7 empty] | 23 | 16.86
[7 empty] | 24 | 16.86
Observaciones: | [6 empty] | 25 | 16.86
( * ) Muestras disturbadas de suelo, obtenidas bajo "Guía para muestreo de Suelos y Rocas" mediante Norma MTC E-101-2000 (ASTM D 420)
25