## M-02
Estudio de Mantenimiento Periódico de la Carretera: Pontón Quebrada Seca – Puente Santa, Ruta 1N
CONSORCIO
COSTA DULCE II
ESTUDIO DE MANTENIMIENTO PERIODICO DE LA CARRETERA: | [15 empty] | Ing. Responsable | LUCIA SÁEZ ALVÁN
PONTON QUEBRADA SECA - PUENTE SANTA | [15 empty] | Tecº Responsable | JOSE TORRES ROMÁN
KM. 330+800 - KM 448+936 | [13 empty] | UBICACIÓN |  |  | 398000
LONGITUD: 118.136 KM. | [13 empty] | CALICATA |  |  | CS - 03
FECHA DE ENSAYO |  | : Diciembre - 2008 | [11 empty] | MUESTRA Nº |  |  | M - 2
[14 empty] | PROFUNDIDAD (m.) |  |  | 0.08 - 0.28
Análisis Granulométrico (Norma MTC E 107 - ASTM D 422)
TAMIZ | 3" | 2" | 1½" | 1" | 3/4" | ½" | 3/8" | ¼" | N° 004 | N° 006 | N° 008 | N° 010 | N° 016 | N° 020 | N° 030 | N° 040 | N° 050 | N° 080 | N° 100 | N° 200 | - N° 200
Abertura del Tamiz (mm ) | 76.2 | 50.8 | 38.1 | 25.4 | 19.05 | 12.7 | 8.749838 | 6.35 | 4.76 | 3.36 | 2.38 | 2 | 1.19 | 0.84 | 0.59 | 0.426 | 0.297 | 0.177 | 0.149 | 0.074
Peso retenido ( g ) |  |  |  | 190 | 110 | 431 | 303 | 506.5 | 210 | 69.3 | 65.29 | 22.85 | 44.2 | 27.29 | 26.6 | 18.69 | 15.1 | 24.77 | 33.04 | 52.9 | 83.29812 | 2233.828
Retenido ( % ) |  |  |  | 3.06379 | 1.773773 | 6.949967 | 4.885939 | 8.16742 | 3.386295 | 10.29085 | 9.695375 | 3.393158 | 6.563571 | 4.052485 | 3.950022 | 2.77541 | 2.242306 | 3.678273 | 4.906344 | 7.855496 | 12.36953 |  | 100
Pasa ( % ) |  |  | 100 | 96.93621 | 95.16244 | 88.21247 | 83.32653 | 75.15911 | 71.77282 | 61.48197 | 51.78659 | 48.39343 | 41.82986 | 37.77738 | 33.82736 | 31.05195 | 28.80964 | 25.13137 | 20.22502 | 12.36953
[15 empty] | CONTENIDO DE HUMEDAD MTC E-108- (ASTM D 2216) |  |  |  |  | (%) | 3.449393
[15 empty] | LIMITE LIQUIDO MTC E-110- (ASTM D 4318) |  |  |  |  | (%) | 16.95
[15 empty] | LIMITE PLASTICO MTC E-111 - (ASTM D 4318) |  |  |  |  | (%) | NP
[15 empty] | INDICE PLASTICIDAD MTC E-111 - (ASTM D 4318) |  |  |  |  | (%) | NP
[15 empty] | CLASIFICACION SUCS (ASTM-D-2487) |  |  |  |  | SM
[15 empty] | CLASIFICACION AASHTO (ASTM D-3282) |  |  |  |  | A-1-b ( 0 )

## Límites-M-02
Estudio de Mantenimiento Periódico de la Carretera: Pontón Quebrada Seca – Puente Santa, Ruta 1N
CONSORCIO
COSTA DULCE II
ESTUDIO DE MANTENIMIENTO PERIODICO DE LA CARRETERA:
PONTON QUEBRADA SECA - PUENTE SANTA
KM. 330+800 - KM 448+936
LONGITUD: 118.136 KM.
MUESTRAS | Disturbadas de Suelo (*) |  |  | IDENTIFICACIÓN :
CANTIDAD | 5 Kg / cada una
PRESENTACIÓN | Bolsas plásticas |  |  | CALICATA Nº |  | CS - 03
INGENIERO RESPONSABLE | LUCIA SÁEZ ALVÁN |  |  | UBICACIÓN |  | 398000
TECNICO LABORATORISTA | JOSE TORRES ROMÁN |  |  | MUESTRA Nº |  | M - 2
FECHA DE RECEPCIÓN | : Diciembre - 2008 |  |  | PROFUNDIDAD (m.) |  | 0.08 - 0.28
FECHA DE ENSAYO | : Diciembre - 2008
INFORME DE ENSAYO N° 01 - CCD - 2008
LIMITES DE CONSISTENCIA
DETERMINACION DEL LIMITE LIQUIDO DE LOS SUELOS ( MTC E - 110 - ASTM D - 4318 )
| N° de Prueba | N° | 1 | 2 | 3
| Peso del Recipiente + suelo humedo | g | 17.702375 | 21.990905 | 21.783852
| Peso del Recipiente + suelo seco | g | 15.76 | 20.09 | 19.98
| Peso del Recipiente | g | 5.51 | 9.32 | 9.3
| N° de golpes | N° | 16 | 20 | 26
| humedad | ( % ) | 18.95 | 17.65 | 16.89
| Límite Líquido (un Punto) |  | 17.95383 | 17.17982 | 16.97035
| Límite Líquido (Promedio) |  | 17.368
| Diferencia Máxima =+/- 2.4% |  | -0.7740056
| x |  | -4.204
| cte |  | 30.479
| 25 golpes |  | 16.94685
| Límite Líquido | ( % ) | 16.95
DETERMINACION DEL LIMITE PLASTICO E INDICE DE PLASTICIDAD DE LOS SUELOS ( MTC E - 111 - ASTM D - 4318 )
| Peso del Recipiente + suelo humedo | g
| Peso del Recipiente + suelo seco | g
| Peso del Recipiente | g
| humedad | ( % )
| %Límite Plástico Promedio | ( % ) | NP
| Indice Plástico | ( % ) | NP
[7 empty] | X | Y
[7 empty] | 25 | 0
[7 empty] | 25 | 16.95
[7 empty] | 10 | 16.95
[7 empty] | 16 | 16.95
[7 empty] | 17 | 16.95
[7 empty] | 18 | 16.95
[7 empty] | 19 | 16.95
[7 empty] | 20 | 16.95
[7 empty] | 21 | 16.95
[7 empty] | 22 | 16.95
[7 empty] | 23 | 16.95
[7 empty] | 24 | 16.95
Observaciones: | [6 empty] | 25 | 16.95
( * ) Muestras disturbadas de suelo, obtenidas bajo "Guía para muestreo de Suelos y Rocas" mediante Norma MTC E-101-2000 (ASTM D 420)
25

## M-03
Estudio de Mantenimiento Periódico de la Carretera: Pontón Quebrada Seca – Puente Santa, Ruta 1N
CONSORCIO
COSTA DULCE II
ESTUDIO DE MANTENIMIENTO PERIODICO DE LA CARRETERA: | [15 empty] | Ing. Responsable | LUCIA SÁEZ ALVÁN
PONTON QUEBRADA SECA - PUENTE SANTA | [15 empty] | Tecº Responsable | JOSE TORRES ROMÁN
KM. 330+800 - KM 448+936 | [13 empty] | UBICACIÓN |  |  | 398000
LONGITUD: 118.136 KM. | [13 empty] | CALICATA |  |  | CS - 03
FECHA DE ENSAYO |  | : Diciembre - 2008 | [11 empty] | MUESTRA Nº |  |  | M - 3
[14 empty] | PROFUNDIDAD (m.) |  |  | 0,28 - 0,58
Análisis Granulométrico (Norma MTC E 107 - ASTM D 422)
TAMIZ | 3" | 2" | 1½" | 1" | 3/4" | ½" | 3/8" | ¼" | N° 004 | N° 006 | N° 008 | N° 010 | N° 016 | N° 020 | N° 030 | N° 040 | N° 050 | N° 080 | N° 100 | N° 200 | - N° 200
Abertura del Tamiz (mm ) | 76.2 | 50.8 | 38.1 | 25.4 | 19.05 | 12.7 | 8.749838 | 6.35 | 4.76 | 3.36 | 2.38 | 2 | 1.19 | 0.84 | 0.59 | 0.426 | 0.297 | 0.177 | 0.149 | 0.074
Peso retenido ( g ) |  |  |  | 512.5 | 246.5 | 323 | 218 | 348 | 153 | 38.44 | 37.27 | 14.64 | 33.09 | 20.08 | 23.94 | 19.36 | 20.85 | 63.51 | 81.62 | 52.79 | 81.01362 | 2287.604
Retenido ( % ) |  |  |  | 8.222384 | 3.954766 | 5.182107 | 3.497521 | 5.583199 | 2.454682 | 5.617076 | 5.446108 | 2.139282 | 4.835303 | 2.934206 | 3.498252 | 2.828995 | 3.046723 | 9.280449 | 11.92679 | 7.713981 | 11.83818 |  | 100
Pasa ( % ) |  |  | 100 | 91.77762 | 87.82285 | 82.64074 | 79.14322 | 73.56002 | 71.10534 | 65.48827 | 60.04216 | 57.90288 | 53.06757 | 50.13337 | 46.63512 | 43.80612 | 40.7594 | 31.47895 | 19.55216 | 11.83818
[15 empty] | CONTENIDO DE HUMEDAD MTC E-108- (ASTM D 2216) |  |  |  |  | (%) | 2.753036
[15 empty] | LIMITE LIQUIDO MTC E-110- (ASTM D 4318) |  |  |  |  | (%) | 16.66
[15 empty] | LIMITE PLASTICO MTC E-111 - (ASTM D 4318) |  |  |  |  | (%) | NP
[15 empty] | INDICE PLASTICIDAD MTC E-111 - (ASTM D 4318) |  |  |  |  | (%) | NP
[15 empty] | CLASIFICACION SUCS (ASTM-D-2487) |  |  |  |  | SP-SM
[15 empty] | CLASIFICACION AASHTO (ASTM D-3282) |  |  |  |  | A-1-b ( 0 )

## Límites-M-03
Estudio de Mantenimiento Periódico de la Carretera: Pontón Quebrada Seca – Puente Santa, Ruta 1N
CONSORCIO
COSTA DULCE II
ESTUDIO DE MANTENIMIENTO PERIODICO DE LA CARRETERA:
PONTON QUEBRADA SECA - PUENTE SANTA
KM. 330+800 - KM 448+936
LONGITUD: 118.136 KM.
MUESTRAS | Disturbadas de Suelo (*) |  |  | IDENTIFICACIÓN :
CANTIDAD | 5 Kg / cada una
PRESENTACIÓN | Bolsas plásticas |  |  | CALICATA Nº |  | CS - 03
INGENIERO RESPONSABLE | LUCIA SÁEZ ALVÁN |  |  | UBICACIÓN |  | 398000
TECNICO LABORATORISTA | JOSE TORRES ROMÁN |  |  | MUESTRA Nº |  | M - 3
FECHA DE RECEPCIÓN | : Diciembre - 2008 |  |  | PROFUNDIDAD (m.) |  | 0,28 - 0,58
FECHA DE ENSAYO | : Diciembre - 2008
INFORME DE ENSAYO N° 01 - CCD - 2008
LIMITES DE CONSISTENCIA
DETERMINACION DEL LIMITE LIQUIDO DE LOS SUELOS ( MTC E - 110 - ASTM D - 4318 )
| N° de Prueba | N° | 1 | 2 | 3
| Peso del Recipiente + suelo humedo | g | 17.34951 | 21.56709 | 21.29652
| Peso del Recipiente + suelo seco | g | 15.38861 | 19.69977 | 19.59303
| Peso del Recipiente | g | 5.51 | 9.32 | 9.3
| N° de golpes | N° | 15 | 19 | 26
| humedad | ( % ) | 19.85 | 17.99 | 16.55
| Límite Líquido (un Punto) |  | 18.66022 | 17.40242 | 16.62873
| Límite Líquido (Promedio) |  | 17.56379
| Diferencia Máxima =+/- 2.4% |  | -1.257804
| x |  | -5.925
| cte |  | 35.728
| 25 golpes |  | 16.65616
| Límite Líquido | ( % ) | 16.66
DETERMINACION DEL LIMITE PLASTICO E INDICE DE PLASTICIDAD DE LOS SUELOS ( MTC E - 111 - ASTM D - 4318 )
| Peso del Recipiente + suelo humedo | g
| Peso del Recipiente + suelo seco | g
| Peso del Recipiente | g
| humedad | ( % )
| %Límite Plástico Promedio | ( % ) | NP
| Indice Plástico | ( % ) | NP
[7 empty] | X | Y
[7 empty] | 25 | 0
[7 empty] | 25 | 16.66
[7 empty] | 10 | 16.66
[7 empty] | 16 | 16.66
[7 empty] | 17 | 16.66
[7 empty] | 18 | 16.66
[7 empty] | 19 | 16.66
[7 empty] | 20 | 16.66
[7 empty] | 21 | 16.66
[7 empty] | 22 | 16.66
[7 empty] | 23 | 16.66
[7 empty] | 24 | 16.66
Observaciones: | [6 empty] | 25 | 16.66
( * ) Muestras disturbadas de suelo, obtenidas bajo "Guía para muestreo de Suelos y Rocas" mediante Norma MTC E-101-2000 (ASTM D 420)
25

## M-04
Estudio de Mantenimiento Periódico de la Carretera: Pontón Quebrada Seca – Puente Santa, Ruta 1N
CONSORCIO
COSTA DULCE II
ESTUDIO DE MANTENIMIENTO PERIODICO DE LA CARRETERA: | [15 empty] | Ing. Responsable | LUCIA SÁEZ ALVÁN
PONTON QUEBRADA SECA - PUENTE SANTA | [15 empty] | Tecº Responsable | JOSE TORRES ROMÁN
KM. 330+800 - KM 448+936 | [13 empty] | UBICACIÓN |  |  | 398000
LONGITUD: 118.136 KM. | [13 empty] | CALICATA |  |  | CS - 03
FECHA DE ENSAYO |  | : Diciembre - 2008 | [11 empty] | MUESTRA Nº |  |  | M - 4
[14 empty] | PROFUNDIDAD (m.) |  |  | 0,58 - 1,50
Análisis Granulométrico (Norma MTC E 107 - ASTM D 422)
TAMIZ | 3" | 2" | 1½" | 1" | 3/4" | ½" | 3/8" | ¼" | N° 004 | N° 006 | N° 008 | N° 010 | N° 016 | N° 020 | N° 030 | N° 040 | N° 050 | N° 080 | N° 100 | N° 200 | - N° 200
Abertura del Tamiz (mm ) | 76.2 | 50.8 | 38.1 | 25.4 | 19.05 | 12.7 | 8.749838 | 6.35 | 4.76 | 3.36 | 2.38 | 2 | 1.19 | 0.84 | 0.59 | 0.426 | 0.297 | 0.177 | 0.149 | 0.074
Peso retenido ( g ) | [6 empty] | 3 | 9.5 | 6 | 1.43 | 1.03 | 0.37 | 0.89 | 2.18 | 8.45 | 8.93 | 29.31 | 283.23 | 118.87 | 28.56 | 0.9118316 | 502.6618
Retenido ( % ) | [6 empty] | 0.04874654 | 0.154364 | 0.09749308 | 0.2944679 | 0.2120993 | 0.07619101 | 0.1832703 | 0.4489092 | 1.740038 | 1.83888 | 6.035563 | 58.32318 | 24.4779 | 5.881122 | 0.1877659 |  | 100
Pasa ( % ) | [5 empty] | 100 | 99.95125 | 99.79689 | 99.6994 | 99.40493 | 99.19283 | 99.11664 | 98.93337 | 98.48446 | 96.74442 | 94.90554 | 88.86998 | 30.54679 | 6.068888 | 0.1877659
[15 empty] | CONTENIDO DE HUMEDAD MTC E-108- (ASTM D 2216) |  |  |  |  | (%) | 3.271255
[15 empty] | LIMITE LIQUIDO MTC E-110- (ASTM D 4318) |  |  |  |  | (%) | 16.96
[15 empty] | LIMITE PLASTICO MTC E-111 - (ASTM D 4318) |  |  |  |  | (%) | NP
[15 empty] | INDICE PLASTICIDAD MTC E-111 - (ASTM D 4318) |  |  |  |  | (%) | NP
[15 empty] | CLASIFICACION SUCS (ASTM-D-2487) |  |  |  |  | SP
[15 empty] | CLASIFICACION AASHTO (ASTM D-3282) |  |  |  |  | A-3 ( 0 )

## Límites-M-04
Estudio de Mantenimiento Periódico de la Carretera: Pontón Quebrada Seca – Puente Santa, Ruta 1N
CONSORCIO
COSTA DULCE II
ESTUDIO DE MANTENIMIENTO PERIODICO DE LA CARRETERA:
PONTON QUEBRADA SECA - PUENTE SANTA
KM. 330+800 - KM 448+936
LONGITUD: 118.136 KM.
MUESTRAS | Disturbadas de Suelo (*) |  |  | IDENTIFICACIÓN :
CANTIDAD | 5 Kg / cada una
PRESENTACIÓN | Bolsas plásticas |  |  | CALICATA Nº |  | CS - 03
INGENIERO RESPONSABLE | LUCIA SÁEZ ALVÁN |  |  | UBICACIÓN |  | 398000
TECNICO LABORATORISTA | JOSE TORRES ROMÁN |  |  | MUESTRA Nº |  | M - 4
FECHA DE RECEPCIÓN | : Diciembre - 2008 |  |  | PROFUNDIDAD (m.) |  | 0,58 - 1,50
FECHA DE ENSAYO | : Diciembre - 2008
INFORME DE ENSAYO N° 01 - CCD - 2008
LIMITES DE CONSISTENCIA
DETERMINACION DEL LIMITE LIQUIDO DE LOS SUELOS ( MTC E - 110 - ASTM D - 4318 )
| N° de Prueba | N° | 1 | 2 | 3
| Peso del Recipiente + suelo humedo | g | 17.04066 | 21.28284 | 21.08308
| Peso del Recipiente + suelo seco | g | 15.2037 | 19.50548 | 19.40036
| Peso del Recipiente | g | 5.51 | 9.32 | 9.3
| N° de golpes | N° | 16 | 20 | 28
| humedad | ( % ) | 18.95 | 17.45 | 16.66
| Límite Líquido (un Punto) |  | 17.95383 | 16.98515 | 16.89003
| Límite Líquido (Promedio) |  | 17.27633
| Diferencia Máxima =+/- 2.4% |  | -0.9686778
| x |  | -3.952
| cte |  | 29.676
| 25 golpes |  | 16.955
| Límite Líquido | ( % ) | 16.96
DETERMINACION DEL LIMITE PLASTICO E INDICE DE PLASTICIDAD DE LOS SUELOS ( MTC E - 111 - ASTM D - 4318 )
| Peso del Recipiente + suelo humedo | g
| Peso del Recipiente + suelo seco | g
| Peso del Recipiente | g
| humedad | ( % )
| %Límite Plástico Promedio | ( % ) | NP
| Indice Plástico | ( % ) | NP
[7 empty] | X | Y
[7 empty] | 25 | 0
[7 empty] | 25 | 16.96
[7 empty] | 10 | 16.96
[7 empty] | 16 | 16.96
[7 empty] | 17 | 16.96
[7 empty] | 18 | 16.96
[7 empty] | 19 | 16.96
[7 empty] | 20 | 16.96
[7 empty] | 21 | 16.96
[7 empty] | 22 | 16.96
[7 empty] | 23 | 16.96
[7 empty] | 24 | 16.96
Observaciones: | [6 empty] | 25 | 16.96
( * ) Muestras disturbadas de suelo, obtenidas bajo "Guía para muestreo de Suelos y Rocas" mediante Norma MTC E-101-2000 (ASTM D 420)
25