## M-02
Estudio de Mantenimiento Periódico de la Carretera: Pontón Quebrada Seca – Puente Santa, Ruta 1N
CONSORCIO
COSTA DULCE II
ESTUDIO DE MANTENIMIENTO PERIODICO DE LA CARRETERA: | [15 empty] | Ing. Responsable | LUCIA SÁEZ ALVÁN
PONTON QUEBRADA SECA - PUENTE SANTA | [15 empty] | Tecº Responsable | JOSE TORRES ROMÁN
KM. 330+800 - KM 448+936 | [13 empty] | UBICACIÓN |  |  | 398500
LONGITUD: 118.136 KM. | [13 empty] | CALICATA |  |  | CS - 04
FECHA DE ENSAYO |  | : Diciembre - 2008 | [11 empty] | MUESTRA Nº |  |  | M - 2
[14 empty] | PROFUNDIDAD (m.) |  |  | 0.08 - 0.38
Análisis Granulométrico (Norma MTC E 107 - ASTM D 422)
TAMIZ | 3" | 2" | 1½" | 1" | 3/4" | ½" | 3/8" | ¼" | N° 004 | N° 006 | N° 008 | N° 010 | N° 016 | N° 020 | N° 030 | N° 040 | N° 050 | N° 080 | N° 100 | N° 200 | - N° 200
Abertura del Tamiz (mm ) | 76.2 | 50.8 | 38.1 | 25.4 | 19.05 | 12.7 | 8.749838 | 6.35 | 4.76 | 3.36 | 2.38 | 2 | 1.19 | 0.84 | 0.59 | 0.426 | 0.297 | 0.177 | 0.149 | 0.074
Peso retenido ( g ) |  |  | 116.5 | 112.5 | 116.5 | 323.5 | 302 | 499 | 149 | 53.26 | 65.18 | 25.5 | 50.11 | 29.66 | 28.3 | 19.46 | 14.91 | 26.9 | 38.92 | 53.24 | 78.87373 | 2103.314
Retenido ( % ) |  |  | 1.877089 | 1.812639 | 1.877089 | 5.212345 | 4.865929 | 8.040062 | 2.40074 | 8.128337 | 9.947522 | 3.891712 | 7.647596 | 4.526596 | 4.319038 | 2.969911 | 2.275507 | 4.105375 | 5.939821 | 8.125285 | 12.03741 |  | 100
Pasa ( % ) |  | 100 | 98.12291 | 96.31027 | 94.43318 | 89.22084 | 84.35491 | 76.31485 | 73.91411 | 65.78577 | 55.83825 | 51.94653 | 44.29894 | 39.77234 | 35.45331 | 32.48339 | 30.20789 | 26.10251 | 20.16269 | 12.03741
[15 empty] | CONTENIDO DE HUMEDAD MTC E-108- (ASTM D 2216) |  |  |  |  | (%) | 3.238866
[15 empty] | LIMITE LIQUIDO MTC E-110- (ASTM D 4318) |  |  |  |  | (%) | 16.22
[15 empty] | LIMITE PLASTICO MTC E-111 - (ASTM D 4318) |  |  |  |  | (%) | NP
[15 empty] | INDICE PLASTICIDAD MTC E-111 - (ASTM D 4318) |  |  |  |  | (%) | NP
[15 empty] | CLASIFICACION SUCS (ASTM-D-2487) |  |  |  |  | SM
[15 empty] | CLASIFICACION AASHTO (ASTM D-3282) |  |  |  |  | A-1-b ( 0 )

## Límites-M-02
Estudio de Mantenimiento Periódico de la Carretera: Pontón Quebrada Seca – Puente Santa, Ruta 1N
CONSORCIO
COSTA DULCE II
ESTUDIO DE MANTENIMIENTO PERIODICO DE LA CARRETERA:
PONTON QUEBRADA SECA - PUENTE SANTA
KM. 330+800 - KM 448+936
LONGITUD: 118.136 KM.
MUESTRAS | Disturbadas de Suelo (*) |  |  | IDENTIFICACIÓN :
CANTIDAD | 5 Kg / cada una
PRESENTACIÓN | Bolsas plásticas |  |  | CALICATA Nº |  | CS - 04
INGENIERO RESPONSABLE | LUCIA SÁEZ ALVÁN |  |  | UBICACIÓN |  | 398500
TECNICO LABORATORISTA | JOSE TORRES ROMÁN |  |  | MUESTRA Nº |  | M - 2
FECHA DE RECEPCIÓN | : Diciembre - 2008 |  |  | PROFUNDIDAD (m.) |  | 0.08 - 0.38
FECHA DE ENSAYO | : Diciembre - 2008
INFORME DE ENSAYO N° 01 - CCD - 2008
LIMITES DE CONSISTENCIA
DETERMINACION DEL LIMITE LIQUIDO DE LOS SUELOS ( MTC E - 110 - ASTM D - 4318 )
| N° de Prueba | N° | 1 | 2 | 3
| Peso del Recipiente + suelo humedo | g | 19.311625 | 19.30504 | 19.70057
| Peso del Recipiente + suelo seco | g | 17.4 | 17.5 | 18.02
| Peso del Recipiente | g | 7.15 | 7.15 | 7.37
| N° de golpes | N° | 15 | 18 | 28
| humedad | ( % ) | 18.65 | 17.44 | 15.78
| Límite Líquido (un Punto) |  | 17.53215 | 16.76037 | 15.99788
| Límite Líquido (Promedio) |  | 16.76347
| Diferencia Máxima =+/- 2.4% |  | -0.7717741
| x |  | -4.442
| cte |  | 30.514
| 25 golpes |  | 16.21575
| Límite Líquido | ( % ) | 16.22
DETERMINACION DEL LIMITE PLASTICO E INDICE DE PLASTICIDAD DE LOS SUELOS ( MTC E - 111 - ASTM D - 4318 )
| Peso del Recipiente + suelo humedo | g
| Peso del Recipiente + suelo seco | g
| Peso del Recipiente | g
| humedad | ( % )
| %Límite Plástico Promedio | ( % ) | NP
| Indice Plástico | ( % ) | NP
[7 empty] | X | Y
[7 empty] | 25 | 0
[7 empty] | 25 | 16.22
[7 empty] | 10 | 16.22
[7 empty] | 16 | 16.22
[7 empty] | 17 | 16.22
[7 empty] | 18 | 16.22
[7 empty] | 19 | 16.22
[7 empty] | 20 | 16.22
[7 empty] | 21 | 16.22
[7 empty] | 22 | 16.22
[7 empty] | 23 | 16.22
[7 empty] | 24 | 16.22
Observaciones: | [6 empty] | 25 | 16.22
( * ) Muestras disturbadas de suelo, obtenidas bajo "Guía para muestreo de Suelos y Rocas" mediante Norma MTC E-101-2000 (ASTM D 420)
25

## M-03
Estudio de Mantenimiento Periódico de la Carretera: Pontón Quebrada Seca – Puente Santa, Ruta 1N
CONSORCIO
COSTA DULCE II
ESTUDIO DE MANTENIMIENTO PERIODICO DE LA CARRETERA: | [15 empty] | Ing. Responsable | LUCIA SÁEZ ALVÁN
PONTON QUEBRADA SECA - PUENTE SANTA | [15 empty] | Tecº Responsable | JOSE TORRES ROMÁN
KM. 330+800 - KM 448+936 | [13 empty] | UBICACIÓN |  |  | 398500
LONGITUD: 118.136 KM. | [13 empty] | CALICATA |  |  | CS - 04
FECHA DE ENSAYO |  | : Diciembre - 2008 | [11 empty] | MUESTRA Nº |  |  | M - 3
[14 empty] | PROFUNDIDAD (m.) |  |  | 0,38 - 0,58
Análisis Granulométrico (Norma MTC E 107 - ASTM D 422)
TAMIZ | 3" | 2" | 1½" | 1" | 3/4" | ½" | 3/8" | ¼" | N° 004 | N° 006 | N° 008 | N° 010 | N° 016 | N° 020 | N° 030 | N° 040 | N° 050 | N° 080 | N° 100 | N° 200 | - N° 200
Abertura del Tamiz (mm ) | 76.2 | 50.8 | 38.1 | 25.4 | 19.05 | 12.7 | 8.749838 | 6.35 | 4.76 | 3.36 | 2.38 | 2 | 1.19 | 0.84 | 0.59 | 0.426 | 0.297 | 0.177 | 0.149 | 0.074
Peso retenido ( g ) |  |  | 106.5 | 906.5 | 157.5 | 422.5 | 244.5 | 248 | 86.5 | 43.88 | 36.65 | 13.75 | 24.44 | 15.92 | 19.04 | 14.87 | 22.85 | 105.05 | 79.44 | 34.01 | 78.47393 | 2660.374
Retenido ( % ) |  |  | 1.701893 | 14.48607 | 2.516885 | 6.751643 | 3.907164 | 3.963094 | 1.382289 | 5.86634 | 4.899757 | 1.838245 | 3.267396 | 2.128353 | 2.545467 | 1.987978 | 3.054828 | 14.04419 | 10.62037 | 4.546814 | 10.49122 |  | 100
Pasa ( % ) |  | 100 | 98.29811 | 83.81204 | 81.29515 | 74.54351 | 70.63635 | 66.67325 | 65.29096 | 59.42462 | 54.52487 | 52.68662 | 49.41923 | 47.29087 | 44.7454 | 42.75743 | 39.7026 | 25.65841 | 15.03803 | 10.49122
[15 empty] | CONTENIDO DE HUMEDAD MTC E-108- (ASTM D 2216) |  |  |  |  | (%) | 2.380567
[15 empty] | LIMITE LIQUIDO MTC E-110- (ASTM D 4318) |  |  |  |  | (%) | 18.08
[15 empty] | LIMITE PLASTICO MTC E-111 - (ASTM D 4318) |  |  |  |  | (%) | NP
[15 empty] | INDICE PLASTICIDAD MTC E-111 - (ASTM D 4318) |  |  |  |  | (%) | NP
[15 empty] | CLASIFICACION SUCS (ASTM-D-2487) |  |  |  |  | SP-SM
[15 empty] | CLASIFICACION AASHTO (ASTM D-3282) |  |  |  |  | A-1-b ( 0 )

## Límites-M-03
Estudio de Mantenimiento Periódico de la Carretera: Pontón Quebrada Seca – Puente Santa, Ruta 1N
CONSORCIO
COSTA DULCE II
ESTUDIO DE MANTENIMIENTO PERIODICO DE LA CARRETERA:
PONTON QUEBRADA SECA - PUENTE SANTA
KM. 330+800 - KM 448+936
LONGITUD: 118.136 KM.
MUESTRAS | Disturbadas de Suelo (*) |  |  | IDENTIFICACIÓN :
CANTIDAD | 5 Kg / cada una
PRESENTACIÓN | Bolsas plásticas |  |  | CALICATA Nº |  | CS - 04
INGENIERO RESPONSABLE | LUCIA SÁEZ ALVÁN |  |  | UBICACIÓN |  | 398500
TECNICO LABORATORISTA | JOSE TORRES ROMÁN |  |  | MUESTRA Nº |  | M - 3
FECHA DE RECEPCIÓN | : Diciembre - 2008 |  |  | PROFUNDIDAD (m.) |  | 0,38 - 0,58
FECHA DE ENSAYO | : Diciembre - 2008
INFORME DE ENSAYO N° 01 - CCD - 2008
LIMITES DE CONSISTENCIA
DETERMINACION DEL LIMITE LIQUIDO DE LOS SUELOS ( MTC E - 110 - ASTM D - 4318 )
| N° de Prueba | N° | 1 | 2 | 3
| Peso del Recipiente + suelo humedo | g | 18.81593 | 19.3009 | 21.00742
| Peso del Recipiente + suelo seco | g | 16.84092 | 17.39898 | 19.16315
| Peso del Recipiente | g | 6.79 | 7.25 | 8.72
| N° de golpes | N° | 15 | 21 | 28
| humedad | ( % ) | 19.65 | 18.74 | 17.66
| Límite Líquido (un Punto) |  | 18.47221 | 18.34879 | 17.90384
| Límite Líquido (Promedio) |  | 18.24161
| Diferencia Máxima =+/- 2.4% |  | -0.1234221
| x |  | -3.175
| cte |  | 28.297
| 25 golpes |  | 18.07707
| Límite Líquido | ( % ) | 18.08
DETERMINACION DEL LIMITE PLASTICO E INDICE DE PLASTICIDAD DE LOS SUELOS ( MTC E - 111 - ASTM D - 4318 )
| Peso del Recipiente + suelo humedo | g
| Peso del Recipiente + suelo seco | g
| Peso del Recipiente | g
| humedad | ( % )
| %Límite Plástico Promedio | ( % ) | NP
| Indice Plástico | ( % ) | NP
[7 empty] | X | Y
[7 empty] | 25 | 0
[7 empty] | 25 | 18.08
[7 empty] | 10 | 18.08
[7 empty] | 16 | 18.08
[7 empty] | 17 | 18.08
[7 empty] | 18 | 18.08
[7 empty] | 19 | 18.08
[7 empty] | 20 | 18.08
[7 empty] | 21 | 18.08
[7 empty] | 22 | 18.08
[7 empty] | 23 | 18.08
[7 empty] | 24 | 18.08
Observaciones: | [6 empty] | 25 | 18.08
( * ) Muestras disturbadas de suelo, obtenidas bajo "Guía para muestreo de Suelos y Rocas" mediante Norma MTC E-101-2000 (ASTM D 420)
25

## M-04
Estudio de Mantenimiento Periódico de la Carretera: Pontón Quebrada Seca – Puente Santa, Ruta 1N
CONSORCIO
COSTA DULCE II
ESTUDIO DE MANTENIMIENTO PERIODICO DE LA CARRETERA: | [15 empty] | Ing. Responsable | LUCIA SÁEZ ALVÁN
PONTON QUEBRADA SECA - PUENTE SANTA | [15 empty] | Tecº Responsable | JOSE TORRES ROMÁN
KM. 330+800 - KM 448+936 | [13 empty] | UBICACIÓN |  |  | 398500
LONGITUD: 118.136 KM. | [13 empty] | CALICATA |  |  | CS - 04
FECHA DE ENSAYO |  | : Diciembre - 2008 | [11 empty] | MUESTRA Nº |  |  | M - 4
[14 empty] | PROFUNDIDAD (m.) |  |  | 0,58 - 1,00
Análisis Granulométrico (Norma MTC E 107 - ASTM D 422)
TAMIZ | 3" | 2" | 1½" | 1" | 3/4" | ½" | 3/8" | ¼" | N° 004 | N° 006 | N° 008 | N° 010 | N° 016 | N° 020 | N° 030 | N° 040 | N° 050 | N° 080 | N° 100 | N° 200 | - N° 200
Abertura del Tamiz (mm ) | 76.2 | 50.8 | 38.1 | 25.4 | 19.05 | 12.7 | 8.749838 | 6.35 | 4.76 | 3.36 | 2.38 | 2 | 1.19 | 0.84 | 0.59 | 0.426 | 0.297 | 0.177 | 0.149 | 0.074
Peso retenido ( g ) |  | 0 | 0 | 315 | 285 | 695 | 495 | 705 | 175 | 38 | 52 | 9.5 | 37.5 | 19 | 25 | 24 | 24 | 39 | 24 | 43 | 149.8461 | 3154.846
Retenido ( % ) |  |  | 0 | 5.045396 | 4.564882 | 11.13191 | 7.928479 | 11.29208 | 2.802998 | 4.485757 | 6.138405 | 1.121439 | 4.426734 | 2.242879 | 2.951156 | 2.83311 | 2.83311 | 4.603804 | 2.83311 | 5.075989 | 17.68877 |  | 100
Pasa ( % ) |  | 100 | 100 | 94.9546 | 90.38972 | 79.25782 | 71.32934 | 60.03726 | 57.23426 | 52.74851 | 46.6101 | 45.48866 | 41.06193 | 38.81905 | 35.86789 | 33.03478 | 30.20167 | 25.59787 | 22.76476 | 17.68877
[15 empty] | CONTENIDO DE HUMEDAD MTC E-108- (ASTM D 2216) |  |  |  |  | (%) | 3.125506
[15 empty] | LIMITE LIQUIDO MTC E-110- (ASTM D 4318) |  |  |  |  | (%) | 15.81
[15 empty] | LIMITE PLASTICO MTC E-111 - (ASTM D 4318) |  |  |  |  | (%) | NP
[15 empty] | INDICE PLASTICIDAD MTC E-111 - (ASTM D 4318) |  |  |  |  | (%) | NP
[15 empty] | CLASIFICACION SUCS (ASTM-D-2487) |  |  |  |  | GM
[15 empty] | CLASIFICACION AASHTO (ASTM D-3282) |  |  |  |  | A-1-b ( 0 )

## Límites-M-04
Estudio de Mantenimiento Periódico de la Carretera: Pontón Quebrada Seca – Puente Santa, Ruta 1N
CONSORCIO
COSTA DULCE II
ESTUDIO DE MANTENIMIENTO PERIODICO DE LA CARRETERA:
PONTON QUEBRADA SECA - PUENTE SANTA
KM. 330+800 - KM 448+936
LONGITUD: 118.136 KM.
MUESTRAS | Disturbadas de Suelo (*) |  |  | IDENTIFICACIÓN :
CANTIDAD | 5 Kg / cada una
PRESENTACIÓN | Bolsas plásticas |  |  | CALICATA Nº |  | CS - 04
INGENIERO RESPONSABLE | LUCIA SÁEZ ALVÁN |  |  | UBICACIÓN |  | 398500
TECNICO LABORATORISTA | JOSE TORRES ROMÁN |  |  | MUESTRA Nº |  | M - 4
FECHA DE RECEPCIÓN | : Diciembre - 2008 |  |  | PROFUNDIDAD (m.) |  | 0,58 - 1,00
FECHA DE ENSAYO | : Diciembre - 2008
INFORME DE ENSAYO N° 01 - CCD - 2008
LIMITES DE CONSISTENCIA
DETERMINACION DEL LIMITE LIQUIDO DE LOS SUELOS ( MTC E - 110 - ASTM D - 4318 )
| N° de Prueba | N° | 1 | 2 | 3
| Peso del Recipiente + suelo humedo | g | 19.429125 | 19.339835 | 21.732645
| Peso del Recipiente + suelo seco | g | 17.62 | 17.6 | 20.1
| Peso del Recipiente | g | 7.37 | 7.25 | 9.45
| N° de golpes | N° | 15 | 21 | 27
| humedad | ( % ) | 17.65 | 16.81 | 15.33
| Límite Líquido (un Punto) |  | 16.59209 | 16.45908 | 15.47342
| Límite Líquido (Promedio) |  | 16.17486
| Diferencia Máxima =+/- 2.4% |  | -0.1330087
| x |  | -3.867
| cte |  | 28.261
| 25 golpes |  | 15.81361
| Límite Líquido | ( % ) | 15.81
DETERMINACION DEL LIMITE PLASTICO E INDICE DE PLASTICIDAD DE LOS SUELOS ( MTC E - 111 - ASTM D - 4318 )
| Peso del Recipiente + suelo humedo | g
| Peso del Recipiente + suelo seco | g
| Peso del Recipiente | g
| humedad | ( % )
| %Límite Plástico Promedio | ( % ) | NP
| Indice Plástico | ( % ) | NP
[7 empty] | X | Y
[7 empty] | 25 | 0
[7 empty] | 25 | 15.81
[7 empty] | 10 | 15.81
[7 empty] | 16 | 15.81
[7 empty] | 17 | 15.81
[7 empty] | 18 | 15.81
[7 empty] | 19 | 15.81
[7 empty] | 20 | 15.81
[7 empty] | 21 | 15.81
[7 empty] | 22 | 15.81
[7 empty] | 23 | 15.81
[7 empty] | 24 | 15.81
Observaciones: | [6 empty] | 25 | 15.81
( * ) Muestras disturbadas de suelo, obtenidas bajo "Guía para muestreo de Suelos y Rocas" mediante Norma MTC E-101-2000 (ASTM D 420)
25