## M-02
Estudio de Mantenimiento Periódico de la Carretera: Pontón Quebrada Seca – Puente Santa, Ruta 1N
CONSORCIO
COSTA DULCE II
ESTUDIO DE MANTENIMIENTO PERIODICO DE LA CARRETERA: | [15 empty] | Ing. Responsable | LUCIA SÁEZ ALVÁN
PONTON QUEBRADA SECA - PUENTE SANTA | [15 empty] | Tecº Responsable | JOSE TORRES ROMÁN
KM. 330+800 - KM 448+936 | [13 empty] | UBICACIÓN |  |  | 399000
LONGITUD: 118.136 KM. | [13 empty] | CALICATA |  |  | CS - 05
FECHA DE ENSAYO |  | : Diciembre - 2008 | [11 empty] | MUESTRA Nº |  |  | M - 2
[14 empty] | PROFUNDIDAD (m.) |  |  | 0,08 - 0,23
Análisis Granulométrico (Norma MTC E 107 - ASTM D 422)
TAMIZ | 3" | 2" | 1½" | 1" | 3/4" | ½" | 3/8" | ¼" | N° 004 | N° 006 | N° 008 | N° 010 | N° 016 | N° 020 | N° 030 | N° 040 | N° 050 | N° 080 | N° 100 | N° 200 | - N° 200
Abertura del Tamiz (mm ) | 76.2 | 50.8 | 38.1 | 25.4 | 19.05 | 12.7 | 8.749838 | 6.35 | 4.76 | 3.36 | 2.38 | 2 | 1.19 | 0.84 | 0.59 | 0.426 | 0.297 | 0.177 | 0.149 | 0.074
Peso retenido ( g ) |  |  | 266.5 | 882 | 233.5 | 436 | 322.5 | 476 | 122.5 | 55.75 | 51.16 | 20.04 | 34.01 | 21.03 | 26.7 | 25.83 | 26.4 | 78.89 | 79 | 44.26 | 27.83121 | 3229.901
Retenido ( % ) |  |  | 4.237425 | 14.02405 | 3.712715 | 6.932522 | 5.12784 | 7.568533 | 1.947784 | 6.410738 | 5.88293 | 2.304416 | 3.910838 | 2.418257 | 3.070255 | 2.970213 | 3.035758 | 9.071626 | 9.084275 | 5.089494 | 3.200334 |  | 100
Pasa ( % ) |  | 100 | 95.76258 | 81.73853 | 78.02581 | 71.09329 | 65.96545 | 58.39692 | 56.44913 | 50.0384 | 44.15547 | 41.85105 | 37.94021 | 35.52195 | 32.4517 | 29.48149 | 26.44573 | 17.3741 | 8.289828 | 3.200334
[15 empty] | CONTENIDO DE HUMEDAD MTC E-108- (ASTM D 2216) |  |  |  |  | (%) | 1.853486
[15 empty] | LIMITE LIQUIDO MTC E-110- (ASTM D 4318) |  |  |  |  | (%) | 18.44
[15 empty] | LIMITE PLASTICO MTC E-111 - (ASTM D 4318) |  |  |  |  | (%) | NP
[15 empty] | INDICE PLASTICIDAD MTC E-111 - (ASTM D 4318) |  |  |  |  | (%) | NP
[15 empty] | CLASIFICACION SUCS (ASTM-D-2487) |  |  |  |  | SP
[15 empty] | CLASIFICACION AASHTO (ASTM D-3282) |  |  |  |  | A-1-a ( 0 )

## Límites-M-02
Elaboración del Estudio de Mantenimiento Periódico de la Carretera: Pontón Quebrada Seca – Puente Santa, Ruta 1N
CONSORCIO
COSTA DULCE II
ELABORACION DE ESTUDIO DE MANTENIMIENTO PERIODICO DE LA CARRETERA:
PONTON QUEBRADA SECA - PUENTE SANTA
KM. 330+800 - KM 448+936
LONGITUD: 118.136 KM.
MUESTRAS | Disturbadas de Suelo (*) |  |  | IDENTIFICACIÓN :
CANTIDAD | 5 Kg / cada una
PRESENTACIÓN | Bolsas plásticas |  |  | CALICATA Nº |  | CS - 05
INGENIERO RESPONSABLE | LUCIA SÁEZ ALVÁN |  |  | UBICACIÓN |  | 399000
TECNICO LABORATORISTA | JOSE TORRES ROMÁN |  |  | MUESTRA Nº |  | M - 2
FECHA DE RECEPCIÓN | : Diciembre - 2008 |  |  | PROFUNDIDAD (m.) |  | 0,08 - 0,23
FECHA DE ENSAYO | : Diciembre - 2008
INFORME DE ENSAYO N° 01 - CCD - 2008
LIMITES DE CONSISTENCIA
DETERMINACION DEL LIMITE LIQUIDO DE LOS SUELOS ( MTC E - 110 - ASTM D - 4318 )
| N° de Prueba | N° | 1 | 2 | 3
| Peso del Recipiente + suelo humedo | g | 17.68859 | 21.01199 | 20.956424
| Peso del Recipiente + suelo seco | g | 15.56 | 19.1 | 19.18
| Peso del Recipiente | g | 5.51 | 9.32 | 9.3
| N° de golpes | N° | 16 | 22 | 28
| humedad | ( % ) | 21.18 | 19.55 | 17.98
| Límite Líquido (un Punto) |  | 20.0666 | 19.24993 | 18.22825
| Límite Líquido (Promedio) |  | 19.18159
| Diferencia Máxima =+/- 2.4% |  | -0.8166667
| x |  | -3.158
| cte |  | 28.607
| 25 golpes |  | 18.44179
| Límite Líquido | ( % ) | 18.44
DETERMINACION DEL LIMITE PLASTICO E INDICE DE PLASTICIDAD DE LOS SUELOS ( MTC E - 111 - ASTM D - 4318 )
| Peso del Recipiente + suelo humedo | g
| Peso del Recipiente + suelo seco | g
| Peso del Recipiente | g
| humedad | ( % )
| %Límite Plástico Promedio | ( % ) | NP
| Indice Plástico | ( % ) | NP
[7 empty] | X | Y
[7 empty] | 25 | 0
[7 empty] | 25 | 18.44
[7 empty] | 10 | 18.44
[7 empty] | 16 | 18.44
[7 empty] | 17 | 18.44
[7 empty] | 18 | 18.44
[7 empty] | 19 | 18.44
[7 empty] | 20 | 18.44
[7 empty] | 21 | 18.44
[7 empty] | 22 | 18.44
[7 empty] | 23 | 18.44
[7 empty] | 24 | 18.44
Observaciones: | [6 empty] | 25 | 18.44
( * ) Muestras disturbadas de suelo, obtenidas bajo "Guía para muestreo de Suelos y Rocas" mediante Norma MTC E-101-2000 (ASTM D 420)
25

## M-03
Estudio de Mantenimiento Periódico de la Carretera: Pontón Quebrada Seca – Puente Santa, Ruta 1N
CONSORCIO
COSTA DULCE II
ESTUDIO DE MANTENIMIENTO PERIODICO DE LA CARRETERA: | [15 empty] | Ing. Responsable | LUCIA SÁEZ ALVÁN
PONTON QUEBRADA SECA - PUENTE SANTA | [15 empty] | Tecº Responsable | JOSE TORRES ROMÁN
KM. 330+800 - KM 448+936 | [13 empty] | UBICACIÓN |  |  | 399000
LONGITUD: 118.136 KM. | [13 empty] | CALICATA |  |  | CS - 05
FECHA DE ENSAYO |  | : Diciembre - 2008 | [11 empty] | MUESTRA Nº |  |  | M - 3
[14 empty] | PROFUNDIDAD (m.) |  |  | 0,23 - 0,43
Análisis Granulométrico (Norma MTC E 107 - ASTM D 422)
TAMIZ | 3" | 2" | 1½" | 1" | 3/4" | ½" | 3/8" | ¼" | N° 004 | N° 006 | N° 008 | N° 010 | N° 016 | N° 020 | N° 030 | N° 040 | N° 050 | N° 080 | N° 100 | N° 200 | - N° 200
Abertura del Tamiz (mm ) | 76.2 | 50.8 | 38.1 | 25.4 | 19.05 | 12.7 | 8.749838 | 6.35 | 4.76 | 3.36 | 2.38 | 2 | 1.19 | 0.84 | 0.59 | 0.426 | 0.297 | 0.177 | 0.149 | 0.074
Peso retenido ( g ) |  | 0 | 437 | 405 | 80.5 | 569.5 | 276 | 492 | 127.5 | 67.79 | 59.55 | 19.64 | 39.39 | 20.07 | 21.92 | 22.67 | 24.59 | 63.63 | 70.95 | 35.38 | 46.19083 | 2879.271
Retenido ( % ) |  |  | 6.947865 | 6.439097 | 1.27987 | 9.054484 | 4.388126 | 7.822311 | 2.027123 | 8.552292 | 7.512745 | 2.477755 | 4.969388 | 2.532003 | 2.765397 | 2.860016 | 3.10224 | 8.027472 | 8.950953 | 4.463492 | 5.827371 |  | 100
Pasa ( % ) |  | 100 | 93.05213 | 86.61304 | 85.33317 | 76.27868 | 71.89056 | 64.06825 | 62.04112 | 53.48883 | 45.97609 | 43.49833 | 38.52894 | 35.99694 | 33.23154 | 30.37153 | 27.26929 | 19.24182 | 10.29086 | 5.827371
[15 empty] | CONTENIDO DE HUMEDAD MTC E-108- (ASTM D 2216) |  |  |  |  | (%) | 1.673374
[15 empty] | LIMITE LIQUIDO MTC E-110- (ASTM D 4318) |  |  |  |  | (%) | 16.96
[15 empty] | LIMITE PLASTICO MTC E-111 - (ASTM D 4318) |  |  |  |  | (%) | NP
[15 empty] | INDICE PLASTICIDAD MTC E-111 - (ASTM D 4318) |  |  |  |  | (%) | NP
[15 empty] | CLASIFICACION SUCS (ASTM-D-2487) |  |  |  |  | SP-SM
[15 empty] | CLASIFICACION AASHTO (ASTM D-3282) |  |  |  |  | A-1-b ( 0 )

## Límites-M-03
Elaboración del Estudio de Mantenimiento Periódico de la Carretera: Pontón Quebrada Seca – Puente Santa, Ruta 1N
CONSORCIO
COSTA DULCE II
ELABORACION DE ESTUDIO DE MANTENIMIENTO PERIODICO DE LA CARRETERA:
PONTON QUEBRADA SECA - PUENTE SANTA
KM. 330+800 - KM 448+936
LONGITUD: 118.136 KM.
MUESTRAS | Disturbadas de Suelo (*) |  |  | IDENTIFICACIÓN :
CANTIDAD | 5 Kg / cada una
PRESENTACIÓN | Bolsas plásticas |  |  | CALICATA Nº |  | CS - 05
INGENIERO RESPONSABLE | LUCIA SÁEZ ALVÁN |  |  | UBICACIÓN |  | 399000
TECNICO LABORATORISTA | JOSE TORRES ROMÁN |  |  | MUESTRA Nº |  | M - 3
FECHA DE RECEPCIÓN | : Diciembre - 2008 |  |  | PROFUNDIDAD (m.) |  | 0,23 - 0,43
FECHA DE ENSAYO | : Diciembre - 2008
INFORME DE ENSAYO N° 01 - CCD - 2008
LIMITES DE CONSISTENCIA
DETERMINACION DEL LIMITE LIQUIDO DE LOS SUELOS ( MTC E - 110 - ASTM D - 4318 )
| N° de Prueba | N° | 1 | 2 | 3
| Peso del Recipiente + suelo humedo | g | 16.99886 | 20.37686 | 20.34343
| Peso del Recipiente + suelo seco | g | 15.11206 | 18.66409 | 18.73964
| Peso del Recipiente | g | 5.51 | 9.32 | 9.3
| N° de golpes | N° | 15 | 19 | 25
| humedad | ( % ) | 19.65 | 18.33 | 16.99
| Límite Líquido (un Punto) |  | 18.47221 | 17.73131 | 16.99
| Límite Líquido (Promedio) |  | 17.73117
| Diferencia Máxima =+/- 2.4% |  | -0.7408964
| x |  | -5.199
| cte |  | 33.696
| 25 golpes |  | 16.96106
| Límite Líquido | ( % ) | 16.96
DETERMINACION DEL LIMITE PLASTICO E INDICE DE PLASTICIDAD DE LOS SUELOS ( MTC E - 111 - ASTM D - 4318 )
| Peso del Recipiente + suelo humedo | g
| Peso del Recipiente + suelo seco | g
| Peso del Recipiente | g
| humedad | ( % )
| %Límite Plástico Promedio | ( % ) | NP
| Indice Plástico | ( % ) | NP
[7 empty] | X | Y
[7 empty] | 25 | 0
[7 empty] | 25 | 16.96
[7 empty] | 10 | 16.96
[7 empty] | 16 | 16.96
[7 empty] | 17 | 16.96
[7 empty] | 18 | 16.96
[7 empty] | 19 | 16.96
[7 empty] | 20 | 16.96
[7 empty] | 21 | 16.96
[7 empty] | 22 | 16.96
[7 empty] | 23 | 16.96
[7 empty] | 24 | 16.96
Observaciones: | [6 empty] | 25 | 16.96
( * ) Muestras disturbadas de suelo, obtenidas bajo "Guía para muestreo de Suelos y Rocas" mediante Norma MTC E-101-2000 (ASTM D 420)
25

## M-04
Estudio de Mantenimiento Periódico de la Carretera: Pontón Quebrada Seca – Puente Santa, Ruta 1N
CONSORCIO
COSTA DULCE II
ESTUDIO DE MANTENIMIENTO PERIODICO DE LA CARRETERA: | [15 empty] | Ing. Responsable | LUCIA SÁEZ ALVÁN
PONTON QUEBRADA SECA - PUENTE SANTA | [15 empty] | Tecº Responsable | JOSE TORRES ROMÁN
KM. 330+800 - KM 448+936 | [13 empty] | UBICACIÓN |  |  | 399000
LONGITUD: 118.136 KM. | [13 empty] | CALICATA |  |  | CS - 05
FECHA DE ENSAYO |  | : Diciembre - 2008 | [11 empty] | MUESTRA Nº |  |  | M - 4
[14 empty] | PROFUNDIDAD (m.) |  |  | 0,43 - 0,73
Análisis Granulométrico (Norma MTC E 107 - ASTM D 422)
TAMIZ | 3" | 2" | 1½" | 1" | 3/4" | ½" | 3/8" | ¼" | N° 004 | N° 006 | N° 008 | N° 010 | N° 016 | N° 020 | N° 030 | N° 040 | N° 050 | N° 080 | N° 100 | N° 200 | - N° 200
Abertura del Tamiz (mm ) | 76.2 | 50.8 | 38.1 | 25.4 | 19.05 | 12.7 | 8.749838 | 6.35 | 4.76 | 3.36 | 2.38 | 2 | 1.19 | 0.84 | 0.59 | 0.426 | 0.297 | 0.177 | 0.149 | 0.074
Peso retenido ( g ) |  |  |  | 144 | 129.5 | 269 | 197.5 | 359 | 144 | 43.1 | 40.36 | 17.25 | 35.35 | 23.26 | 25.5 | 18.63 | 18.17 | 49.81 | 59.14 | 49.17 | 114.614 | 1737.354
Retenido ( % ) |  |  |  | 2.286703 | 2.056445 | 4.271689 | 3.136277 | 5.700878 | 2.286703 | 6.997541 | 6.552686 | 2.80064 | 5.739282 | 3.776399 | 4.140076 | 3.024691 | 2.950007 | 8.086949 | 9.60173 | 7.983041 | 18.60826 |  | 100
Pasa ( % ) |  |  | 100 | 97.7133 | 95.65685 | 91.38516 | 88.24889 | 82.54801 | 80.2613 | 73.26376 | 66.71108 | 63.91044 | 58.17116 | 54.39476 | 50.25468 | 47.22999 | 44.27998 | 36.19303 | 26.5913 | 18.60826
[15 empty] | CONTENIDO DE HUMEDAD MTC E-108- (ASTM D 2216) |  |  |  |  | (%) | 1.142098
[15 empty] | LIMITE LIQUIDO MTC E-110- (ASTM D 4318) |  |  |  |  | (%) | 17.74
[15 empty] | LIMITE PLASTICO MTC E-111 - (ASTM D 4318) |  |  |  |  | (%) | NP
[15 empty] | INDICE PLASTICIDAD MTC E-111 - (ASTM D 4318) |  |  |  |  | (%) | NP
[15 empty] | CLASIFICACION SUCS (ASTM-D-2487) |  |  |  |  | SM
[15 empty] | CLASIFICACION AASHTO (ASTM D-3282) |  |  |  |  | A-1-b ( 0 )

## Límites-M-04
Elaboración del Estudio de Mantenimiento Periódico de la Carretera: Pontón Quebrada Seca – Puente Santa, Ruta 1N
CONSORCIO
COSTA DULCE II
ELABORACION DE ESTUDIO DE MANTENIMIENTO PERIODICO DE LA CARRETERA:
PONTON QUEBRADA SECA - PUENTE SANTA
KM. 330+800 - KM 448+936
LONGITUD: 118.136 KM.
MUESTRAS | Disturbadas de Suelo (*) |  |  | IDENTIFICACIÓN :
CANTIDAD | 5 Kg / cada una
PRESENTACIÓN | Bolsas plásticas |  |  | CALICATA Nº |  | CS - 05
INGENIERO RESPONSABLE | LUCIA SÁEZ ALVÁN |  |  | UBICACIÓN |  | 399000
TECNICO LABORATORISTA | JOSE TORRES ROMÁN |  |  | MUESTRA Nº |  | M - 4
FECHA DE RECEPCIÓN | : Diciembre - 2008 |  |  | PROFUNDIDAD (m.) |  | 0,43 - 0,73
FECHA DE ENSAYO | : Diciembre - 2008
INFORME DE ENSAYO N° 01 - CCD - 2008
LIMITES DE CONSISTENCIA
DETERMINACION DEL LIMITE LIQUIDO DE LOS SUELOS ( MTC E - 110 - ASTM D - 4318 )
| N° de Prueba | N° | 1 | 2 | 3
| Peso del Recipiente + suelo humedo | g | 17.08885 | 20.43453 | 20.43605
| Peso del Recipiente + suelo seco | g | 15.17112 | 18.72157 | 18.7977
| Peso del Recipiente | g | 5.51 | 9.32 | 9.3
| N° de golpes | N° | 17 | 22 | 28
| humedad | ( % ) | 19.85 | 18.22 | 17.25
| Límite Líquido (un Punto) |  | 18.94498 | 17.94034 | 17.48817
| Límite Líquido (Promedio) |  | 18.1245
| Diferencia Máxima =+/- 2.4% |  | -1.004633
| x |  | -5.223
| cte |  | 34.556
| 25 golpes |  | 17.74381
| Límite Líquido | ( % ) | 17.74
DETERMINACION DEL LIMITE PLASTICO E INDICE DE PLASTICIDAD DE LOS SUELOS ( MTC E - 111 - ASTM D - 4318 )
| Peso del Recipiente + suelo humedo | g
| Peso del Recipiente + suelo seco | g
| Peso del Recipiente | g
| humedad | ( % )
| %Límite Plástico Promedio | ( % ) | NP
| Indice Plástico | ( % ) | NP
[7 empty] | X | Y
[7 empty] | 25 | 0
[7 empty] | 25 | 17.74
[7 empty] | 10 | 17.74
[7 empty] | 16 | 17.74
[7 empty] | 17 | 17.74
[7 empty] | 18 | 17.74
[7 empty] | 19 | 17.74
[7 empty] | 20 | 17.74
[7 empty] | 21 | 17.74
[7 empty] | 22 | 17.74
[7 empty] | 23 | 17.74
[7 empty] | 24 | 17.74
Observaciones: | [6 empty] | 25 | 17.74
( * ) Muestras disturbadas de suelo, obtenidas bajo "Guía para muestreo de Suelos y Rocas" mediante Norma MTC E-101-2000 (ASTM D 420)
25

## M-05
Estudio de Mantenimiento Periódico de la Carretera: Pontón Quebrada Seca – Puente Santa, Ruta 1N
CONSORCIO
COSTA DULCE II
ESTUDIO DE MANTENIMIENTO PERIODICO DE LA CARRETERA: | [15 empty] | Ing. Responsable | LUCIA SÁEZ ALVÁN
PONTON QUEBRADA SECA - PUENTE SANTA | [15 empty] | Tecº Responsable | JOSE TORRES ROMÁN
KM. 330+800 - KM 448+936 | [13 empty] | UBICACIÓN |  |  | 399000
LONGITUD: 118.136 KM. | [13 empty] | CALICATA |  |  | CS - 05
FECHA DE ENSAYO |  | : Diciembre - 2008 | [11 empty] | MUESTRA Nº |  |  | M - 5
[14 empty] | PROFUNDIDAD (m.) |  |  | 0,73 - 1,50
Análisis Granulométrico (Norma MTC E 107 - ASTM D 422)
TAMIZ | 3" | 2" | 1½" | 1" | 3/4" | ½" | 3/8" | ¼" | N° 004 | N° 006 | N° 008 | N° 010 | N° 016 | N° 020 | N° 030 | N° 040 | N° 050 | N° 080 | N° 100 | N° 200 | - N° 200
Abertura del Tamiz (mm ) | 76.2 | 50.8 | 38.1 | 25.4 | 19.05 | 12.7 | 8.749838 | 6.35 | 4.76 | 3.36 | 2.38 | 2 | 1.19 | 0.84 | 0.59 | 0.426 | 0.297 | 0.177 | 0.149 | 0.074
Peso retenido ( g ) | [9 empty] | 0.25 | 0.61 | 0.3 | 0.8 | 2.07 | 10.97 | 6.31 | 22.03 | 209.87 | 140.39 | 40.8 | 63.9 | 498.3
Retenido ( % ) | [9 empty] | 0.05017058 | 0.1224162 | 0.0602047 | 0.1605459 | 0.4154124 | 2.201485 | 1.266305 | 4.421032 | 42.1172 | 28.17379 | 8.187839 | 12.8236 |  | 100
Pasa ( % ) | [8 empty] | 100 | 99.94983 | 99.82741 | 99.76721 | 99.60666 | 99.19125 | 96.98977 | 95.72346 | 91.30243 | 49.18523 | 21.01144 | 12.8236
[15 empty] | CONTENIDO DE HUMEDAD MTC E-108- (ASTM D 2216) |  |  |  |  | (%) | 0.3411599
[15 empty] | LIMITE LIQUIDO MTC E-110- (ASTM D 4318) |  |  |  |  | (%) | 17.19
[15 empty] | LIMITE PLASTICO MTC E-111 - (ASTM D 4318) |  |  |  |  | (%) | NP
[15 empty] | INDICE PLASTICIDAD MTC E-111 - (ASTM D 4318) |  |  |  |  | (%) | NP
[15 empty] | CLASIFICACION SUCS (ASTM-D-2487) |  |  |  |  | SM
[15 empty] | CLASIFICACION AASHTO (ASTM D-3282) |  |  |  |  | A-2-4 ( 0 )

## Límites-M-05
Elaboración del Estudio de Mantenimiento Periódico de la Carretera: Pontón Quebrada Seca – Puente Santa, Ruta 1N
CONSORCIO
COSTA DULCE II
ELABORACION DE ESTUDIO DE MANTENIMIENTO PERIODICO DE LA CARRETERA:
PONTON QUEBRADA SECA - PUENTE SANTA
KM. 330+800 - KM 448+936
LONGITUD: 118.136 KM.
MUESTRAS | Disturbadas de Suelo (*) |  |  | IDENTIFICACIÓN :
CANTIDAD | 5 Kg / cada una
PRESENTACIÓN | Bolsas plásticas |  |  | CALICATA Nº |  | CS - 05
INGENIERO RESPONSABLE | LUCIA SÁEZ ALVÁN |  |  | UBICACIÓN |  | 399000
TECNICO LABORATORISTA | JOSE TORRES ROMÁN |  |  | MUESTRA Nº |  | M - 5
FECHA DE RECEPCIÓN | : Diciembre - 2008 |  |  | PROFUNDIDAD (m.) |  | 0,73 - 1,50
FECHA DE ENSAYO | : Diciembre - 2008
INFORME DE ENSAYO N° 01 - CCD - 2008
LIMITES DE CONSISTENCIA
DETERMINACION DEL LIMITE LIQUIDO DE LOS SUELOS ( MTC E - 110 - ASTM D - 4318 )
| N° de Prueba | N° | 1 | 2 | 3
| Peso del Recipiente + suelo humedo | g | 16.99441 | 20.33615 | 20.39367
| Peso del Recipiente + suelo seco | g | 15.16482 | 18.71544 | 18.79151
| Peso del Recipiente | g | 5.51 | 9.32 | 9.3
| N° de golpes | N° | 17 | 21 | 29
| humedad | ( % ) | 18.95 | 17.25 | 16.88
| Límite Líquido (un Punto) |  | 18.08601 | 16.88989 | 17.18588
| Límite Líquido (Promedio) |  | 17.38726
| Diferencia Máxima =+/- 2.4% |  | -1.196118
| x |  | -3.65
| cte |  | 28.94
| 25 golpes |  | 17.1911
| Límite Líquido | ( % ) | 17.19
DETERMINACION DEL LIMITE PLASTICO E INDICE DE PLASTICIDAD DE LOS SUELOS ( MTC E - 111 - ASTM D - 4318 )
| Peso del Recipiente + suelo humedo | g
| Peso del Recipiente + suelo seco | g
| Peso del Recipiente | g
| humedad | ( % )
| %Límite Plástico Promedio | ( % ) | NP
| Indice Plástico | ( % ) | NP
[7 empty] | X | Y
[7 empty] | 25 | 0
[7 empty] | 25 | 17.19
[7 empty] | 10 | 17.19
[7 empty] | 16 | 17.19
[7 empty] | 17 | 17.19
[7 empty] | 18 | 17.19
[7 empty] | 19 | 17.19
[7 empty] | 20 | 17.19
[7 empty] | 21 | 17.19
[7 empty] | 22 | 17.19
[7 empty] | 23 | 17.19
[7 empty] | 24 | 17.19
Observaciones: | [6 empty] | 25 | 17.19
( * ) Muestras disturbadas de suelo, obtenidas bajo "Guía para muestreo de Suelos y Rocas" mediante Norma MTC E-101-2000 (ASTM D 420)
25