## M-02
Estudio de Mantenimiento Periódico de la Carretera: Pontón Quebrada Seca – Puente Santa, Ruta 1N
CONSORCIO
COSTA DULCE II
ESTUDIO DE MANTENIMIENTO PERIODICO DE LA CARRETERA: | [15 empty] | Ing. Responsable | LUCIA SÁEZ ALVÁN
PONTON QUEBRADA SECA - PUENTE SANTA | [15 empty] | Tecº Responsable | JOSE TORRES ROMÁN
KM. 330+800 - KM 448+936 | [13 empty] | UBICACIÓN |  |  | 399500
LONGITUD: 118.136 KM. | [13 empty] | CALICATA |  |  | CS - 06
FECHA DE ENSAYO |  | : Diciembre - 2008 | [11 empty] | MUESTRA Nº |  |  | M - 2
[14 empty] | PROFUNDIDAD (m.) |  |  | 0.09 - 0.39
Análisis Granulométrico (Norma MTC E 107 - ASTM D 422)
TAMIZ | 3" | 2" | 1½" | 1" | 3/4" | ½" | 3/8" | ¼" | N° 004 | N° 006 | N° 008 | N° 010 | N° 016 | N° 020 | N° 030 | N° 040 | N° 050 | N° 080 | N° 100 | N° 200 | - N° 200
Abertura del Tamiz (mm ) | 76.2 | 50.8 | 38.1 | 25.4 | 19.05 | 12.7 | 8.749838 | 6.35 | 4.76 | 3.36 | 2.38 | 2 | 1.19 | 0.84 | 0.59 | 0.426 | 0.297 | 0.177 | 0.149 | 0.074
Peso retenido ( g ) |  | 0 | 0 | 470.5 | 489.5 | 309 | 225 | 418 | 106.5 | 72.79 | 49.46 | 17.9 | 28.14 | 16.25 | 23.73 | 20.83 | 22.51 | 71.04 | 76.99 | 42.9 | 56.37304 | 2517.413
Retenido ( % ) |  |  | 0 | 7.414618 | 7.71404 | 4.869537 | 3.545779 | 6.58727 | 1.678335 | 9.948789 | 6.760092 | 2.446536 | 3.846118 | 2.221017 | 3.243368 | 2.847002 | 3.076621 | 9.709603 | 10.52284 | 5.863485 | 7.704953 |  | 100
Pasa ( % ) |  | 100 | 100 | 92.58538 | 84.87134 | 80.00181 | 76.45603 | 69.86876 | 68.19042 | 58.24163 | 51.48154 | 49.035 | 45.18889 | 42.96787 | 39.7245 | 36.8775 | 33.80088 | 24.09127 | 13.56844 | 7.704953
[15 empty] | CONTENIDO DE HUMEDAD MTC E-108- (ASTM D 2216) |  |  |  |  | (%) | 0.2178649
[15 empty] | LIMITE LIQUIDO MTC E-110- (ASTM D 4318) |  |  |  |  | (%) | 17.72
[15 empty] | LIMITE PLASTICO MTC E-111 - (ASTM D 4318) |  |  |  |  | (%) | NP
[15 empty] | INDICE PLASTICIDAD MTC E-111 - (ASTM D 4318) |  |  |  |  | (%) | NP
[15 empty] | CLASIFICACION SUCS (ASTM-D-2487) |  |  |  |  | SP-SM
[15 empty] | CLASIFICACION AASHTO (ASTM D-3282) |  |  |  |  | A-1-b ( 0 )

## Límites-M-02
Estudio de Mantenimiento Periódico de la Carretera: Pontón Quebrada Seca – Puente Santa, Ruta 1N
CONSORCIO
COSTA DULCE II
ESTUDIO DE MANTENIMIENTO PERIODICO DE LA CARRETERA:
PONTON QUEBRADA SECA - PUENTE SANTA
KM. 330+800 - KM 448+936
LONGITUD: 118.136 KM.
MUESTRAS | Disturbadas de Suelo (*) |  |  | IDENTIFICACIÓN :
CANTIDAD | 5 Kg / cada una
PRESENTACIÓN | Bolsas plásticas |  |  | CALICATA Nº |  | CS - 06
INGENIERO RESPONSABLE | LUCIA SÁEZ ALVÁN |  |  | UBICACIÓN |  | 399500
TECNICO LABORATORISTA | JOSE TORRES ROMÁN |  |  | MUESTRA Nº |  | M - 2
FECHA DE RECEPCIÓN | : Diciembre - 2008 |  |  | PROFUNDIDAD (m.) |  | 0.09 - 0.39
FECHA DE ENSAYO | : Diciembre - 2008
INFORME DE ENSAYO N° 01 - CCD - 2008
LIMITES DE CONSISTENCIA
DETERMINACION DEL LIMITE LIQUIDO DE LOS SUELOS ( MTC E - 110 - ASTM D - 4318 )
| N° de Prueba | N° | 1 | 2 | 3
| Peso del Recipiente + suelo humedo | g | 17.914475 | 21.885935 | 21.373704
| Peso del Recipiente + suelo seco | g | 15.86 | 19.97 | 19.63
| Peso del Recipiente | g | 5.51 | 9.32 | 9.3
| N° de golpes | N° | 15 | 24 | 30
| humedad | ( % ) | 19.85 | 17.99 | 16.88
| Límite Líquido (un Punto) |  | 18.66022 | 17.90136 | 17.25653
| Límite Líquido (Promedio) |  | 17.93937
| Diferencia Máxima =+/- 2.4% |  | -0.7588641
| x |  | -4.234
| cte |  | 31.348
| 25 golpes |  | 17.71928
| Límite Líquido | ( % ) | 17.72
DETERMINACION DEL LIMITE PLASTICO E INDICE DE PLASTICIDAD DE LOS SUELOS ( MTC E - 111 - ASTM D - 4318 )
| Peso del Recipiente + suelo humedo | g
| Peso del Recipiente + suelo seco | g
| Peso del Recipiente | g
| humedad | ( % )
| %Límite Plástico Promedio | ( % ) | NP
| Indice Plástico | ( % ) | NP
[7 empty] | X | Y
[7 empty] | 25 | 0
[7 empty] | 25 | 17.72
[7 empty] | 10 | 17.72
[7 empty] | 16 | 17.72
[7 empty] | 17 | 17.72
[7 empty] | 18 | 17.72
[7 empty] | 19 | 17.72
[7 empty] | 20 | 17.72
[7 empty] | 21 | 17.72
[7 empty] | 22 | 17.72
[7 empty] | 23 | 17.72
[7 empty] | 24 | 17.72
Observaciones: | [6 empty] | 25 | 17.72
( * ) Muestras disturbadas de suelo, obtenidas bajo "Guía para muestreo de Suelos y Rocas" mediante Norma MTC E-101-2000 (ASTM D 420)
25

## M-03
Estudio de Mantenimiento Periódico de la Carretera: Pontón Quebrada Seca – Puente Santa, Ruta 1N
CONSORCIO
COSTA DULCE II
ESTUDIO DE MANTENIMIENTO PERIODICO DE LA CARRETERA: | [15 empty] | Ing. Responsable | LUCIA SÁEZ ALVÁN
PONTON QUEBRADA SECA - PUENTE SANTA | [15 empty] | Tecº Responsable | JOSE TORRES ROMÁN
KM. 330+800 - KM 448+936 | [13 empty] | UBICACIÓN |  |  | 399500
LONGITUD: 118.136 KM. | [13 empty] | CALICATA |  |  | CS - 06
FECHA DE ENSAYO |  | : Diciembre - 2008 | [11 empty] | MUESTRA Nº |  |  | M - 3
[14 empty] | PROFUNDIDAD (m.) |  |  | 0,39 - 0,64
Análisis Granulométrico (Norma MTC E 107 - ASTM D 422)
TAMIZ | 3" | 2" | 1½" | 1" | 3/4" | ½" | 3/8" | ¼" | N° 004 | N° 006 | N° 008 | N° 010 | N° 016 | N° 020 | N° 030 | N° 040 | N° 050 | N° 080 | N° 100 | N° 200 | - N° 200
Abertura del Tamiz (mm ) | 76.2 | 50.8 | 38.1 | 25.4 | 19.05 | 12.7 | 8.749838 | 6.35 | 4.76 | 3.36 | 2.38 | 2 | 1.19 | 0.84 | 0.59 | 0.426 | 0.297 | 0.177 | 0.149 | 0.074
Peso retenido ( g ) |  |  | 118.5 | 223 | 71 | 330.5 | 231.5 | 380 | 113.5 | 52.94 | 43.07 | 16.84 | 33.01 | 20.69 | 21.65 | 18.58 | 18.6 | 48.34 | 68.71 | 40.15 | 111.6908 | 1962.271
Retenido ( % ) |  |  | 1.88125 | 3.540243 | 1.127162 | 5.246862 | 3.675185 | 6.032701 | 1.801872 | 8.214563 | 6.68306 | 2.613019 | 5.122076 | 3.210414 | 3.359374 | 2.88301 | 2.886114 | 7.500793 | 10.66155 | 6.229972 | 17.33078 |  | 100
Pasa ( % ) |  | 100 | 98.11875 | 94.57851 | 93.45134 | 88.20448 | 84.5293 | 78.4966 | 76.69473 | 68.48016 | 61.7971 | 59.18408 | 54.06201 | 50.85159 | 47.49222 | 44.60921 | 41.72309 | 34.2223 | 23.56075 | 17.33078
[15 empty] | CONTENIDO DE HUMEDAD MTC E-108- (ASTM D 2216) |  |  |  |  | (%) | 1.159115
[15 empty] | LIMITE LIQUIDO MTC E-110- (ASTM D 4318) |  |  |  |  | (%) | 15.84
[15 empty] | LIMITE PLASTICO MTC E-111 - (ASTM D 4318) |  |  |  |  | (%) | NP
[15 empty] | INDICE PLASTICIDAD MTC E-111 - (ASTM D 4318) |  |  |  |  | (%) | NP
[15 empty] | CLASIFICACION SUCS (ASTM-D-2487) |  |  |  |  | SM
[15 empty] | CLASIFICACION AASHTO (ASTM D-3282) |  |  |  |  | A-1-b ( 0 )

## Límites-M-03
Estudio de Mantenimiento Periódico de la Carretera: Pontón Quebrada Seca – Puente Santa, Ruta 1N
CONSORCIO
COSTA DULCE II
ESTUDIO DE MANTENIMIENTO PERIODICO DE LA CARRETERA:
PONTON QUEBRADA SECA - PUENTE SANTA
KM. 330+800 - KM 448+936
LONGITUD: 118.136 KM.
MUESTRAS | Disturbadas de Suelo (*) |  |  | IDENTIFICACIÓN :
CANTIDAD | 5 Kg / cada una
PRESENTACIÓN | Bolsas plásticas |  |  | CALICATA Nº |  | CS - 06
INGENIERO RESPONSABLE | LUCIA SÁEZ ALVÁN |  |  | UBICACIÓN |  | 399500
TECNICO LABORATORISTA | JOSE TORRES ROMÁN |  |  | MUESTRA Nº |  | M - 3
FECHA DE RECEPCIÓN | : Diciembre - 2008 |  |  | PROFUNDIDAD (m.) |  | 0,39 - 0,64
FECHA DE ENSAYO | : Diciembre - 2008
INFORME DE ENSAYO N° 01 - CCD - 2008
LIMITES DE CONSISTENCIA
DETERMINACION DEL LIMITE LIQUIDO DE LOS SUELOS ( MTC E - 110 - ASTM D - 4318 )
| N° de Prueba | N° | 1 | 2 | 3
| Peso del Recipiente + suelo humedo | g | 21.436775 | 21.30772 | 21.103589
| Peso del Recipiente + suelo seco | g | 19.61 | 19.51 | 19.52
| Peso del Recipiente | g | 9.26 | 8.86 | 9.19
| N° de golpes | N° | 16 | 20 | 28
| humedad | ( % ) | 17.65 | 16.88 | 15.33
| Límite Líquido (un Punto) |  | 16.72216 | 16.43033 | 15.54166
| Límite Líquido (Promedio) |  | 16.23139
| Diferencia Máxima =+/- 2.4% |  | -0.2918326
| x |  | -4.183
| cte |  | 29.308
| 25 golpes |  | 15.84344
| Límite Líquido | ( % ) | 15.84
DETERMINACION DEL LIMITE PLASTICO E INDICE DE PLASTICIDAD DE LOS SUELOS ( MTC E - 111 - ASTM D - 4318 )
| Peso del Recipiente + suelo humedo | g
| Peso del Recipiente + suelo seco | g
| Peso del Recipiente | g
| humedad | ( % )
| %Límite Plástico Promedio | ( % ) | NP
| Indice Plástico | ( % ) | NP
[7 empty] | X | Y
[7 empty] | 25 | 0
[7 empty] | 25 | 15.84
[7 empty] | 10 | 15.84
[7 empty] | 16 | 15.84
[7 empty] | 17 | 15.84
[7 empty] | 18 | 15.84
[7 empty] | 19 | 15.84
[7 empty] | 20 | 15.84
[7 empty] | 21 | 15.84
[7 empty] | 22 | 15.84
[7 empty] | 23 | 15.84
[7 empty] | 24 | 15.84
Observaciones: | [6 empty] | 25 | 15.84
( * ) Muestras disturbadas de suelo, obtenidas bajo "Guía para muestreo de Suelos y Rocas" mediante Norma MTC E-101-2000 (ASTM D 420)
25

## M-04
Estudio de Mantenimiento Periódico de la Carretera: Pontón Quebrada Seca – Puente Santa, Ruta 1N
CONSORCIO
COSTA DULCE II
ESTUDIO DE MANTENIMIENTO PERIODICO DE LA CARRETERA: | [15 empty] | Ing. Responsable | LUCIA SÁEZ ALVÁN
PONTON QUEBRADA SECA - PUENTE SANTA | [15 empty] | Tecº Responsable | JOSE TORRES ROMÁN
KM. 330+800 - KM 448+936 | [13 empty] | UBICACIÓN |  |  | 399500
LONGITUD: 118.136 KM. | [13 empty] | CALICATA |  |  | CS - 06
FECHA DE ENSAYO |  | : Diciembre - 2008 | [11 empty] | MUESTRA Nº |  |  | M - 4
[14 empty] | PROFUNDIDAD (m.) |  |  | 0,64 - 1,50
Análisis Granulométrico (Norma MTC E 107 - ASTM D 422)
TAMIZ | 3" | 2" | 1½" | 1" | 3/4" | ½" | 3/8" | ¼" | N° 004 | N° 006 | N° 008 | N° 010 | N° 016 | N° 020 | N° 030 | N° 040 | N° 050 | N° 080 | N° 100 | N° 200 | - N° 200
Abertura del Tamiz (mm ) | 76.2 | 50.8 | 38.1 | 25.4 | 19.05 | 12.7 | 8.749838 | 6.35 | 4.76 | 3.36 | 2.38 | 2 | 1.19 | 0.84 | 0.59 | 0.426 | 0.297 | 0.177 | 0.149 | 0.074
Peso retenido ( g ) | [6 empty] | 4.5 | 18.5 | 6 | 2.76 | 2.74 | 1.27 | 2.51 | 1.45 | 2.45 | 9.39 | 23.89 | 255.25 | 145.74 | 35.61 | 10.38692 | 522.4469
Retenido ( % ) | [6 empty] | 0.07174641 | 0.2949575 | 0.09566189 | 0.5567445 | 0.5527101 | 0.2561832 | 0.5063148 | 0.2924926 | 0.4942116 | 1.894142 | 4.819068 | 51.48878 | 29.39853 | 7.183215 | 2.095239 |  | 100
Pasa ( % ) | [5 empty] | 100 | 99.92825 | 99.6333 | 99.53763 | 98.98089 | 98.42818 | 98.172 | 97.66568 | 97.37319 | 96.87898 | 94.98484 | 90.16577 | 38.67699 | 9.278454 | 2.095239
[15 empty] | CONTENIDO DE HUMEDAD MTC E-108- (ASTM D 2216) |  |  |  |  | (%) | 1.328021
[15 empty] | LIMITE LIQUIDO MTC E-110- (ASTM D 4318) |  |  |  |  | (%) | 15.65
[15 empty] | LIMITE PLASTICO MTC E-111 - (ASTM D 4318) |  |  |  |  | (%) | NP
[15 empty] | INDICE PLASTICIDAD MTC E-111 - (ASTM D 4318) |  |  |  |  | (%) | NP
[15 empty] | CLASIFICACION SUCS (ASTM-D-2487) |  |  |  |  | SP
[15 empty] | CLASIFICACION AASHTO (ASTM D-3282) |  |  |  |  | A-3 ( 0 )

## Límites-M-04
Estudio de Mantenimiento Periódico de la Carretera: Pontón Quebrada Seca – Puente Santa, Ruta 1N
CONSORCIO
COSTA DULCE II
ESTUDIO DE MANTENIMIENTO PERIODICO DE LA CARRETERA:
PONTON QUEBRADA SECA - PUENTE SANTA
KM. 330+800 - KM 448+936
LONGITUD: 118.136 KM.
MUESTRAS | Disturbadas de Suelo (*) |  |  | IDENTIFICACIÓN :
CANTIDAD | 5 Kg / cada una
PRESENTACIÓN | Bolsas plásticas |  |  | CALICATA Nº |  | CS - 06
INGENIERO RESPONSABLE | LUCIA SÁEZ ALVÁN |  |  | UBICACIÓN |  | 399500
TECNICO LABORATORISTA | JOSE TORRES ROMÁN |  |  | MUESTRA Nº |  | M - 4
FECHA DE RECEPCIÓN | : Diciembre - 2008 |  |  | PROFUNDIDAD (m.) |  | 0,64 - 1,50
FECHA DE ENSAYO | : Diciembre - 2008
INFORME DE ENSAYO N° 01 - CCD - 2008
LIMITES DE CONSISTENCIA
DETERMINACION DEL LIMITE LIQUIDO DE LOS SUELOS ( MTC E - 110 - ASTM D - 4318 )
| N° de Prueba | N° | 1 | 2 | 3
| Peso del Recipiente + suelo humedo | g | 21.901615 | 18.065825 | 17.422556
| Peso del Recipiente + suelo seco | g | 20.05 | 16.25 | 15.84
| Peso del Recipiente | g | 9.7 | 5.6 | 5.51
| N° de golpes | N° | 15 | 18 | 27
| humedad | ( % ) | 17.89 | 17.05 | 15.32
| Límite Líquido (un Punto) |  | 16.8177 | 16.38557 | 15.46333
| Límite Líquido (Promedio) |  | 16.2222
| Diferencia Máxima =+/- 2.4% |  | -0.4321292
| x |  | -4.355
| cte |  | 29.664
| 25 golpes |  | 15.6458
| Límite Líquido | ( % ) | 15.65
DETERMINACION DEL LIMITE PLASTICO E INDICE DE PLASTICIDAD DE LOS SUELOS ( MTC E - 111 - ASTM D - 4318 )
| Peso del Recipiente + suelo humedo | g
| Peso del Recipiente + suelo seco | g
| Peso del Recipiente | g
| humedad | ( % )
| %Límite Plástico Promedio | ( % ) | NP
| Indice Plástico | ( % ) | NP
[7 empty] | X | Y
[7 empty] | 25 | 0
[7 empty] | 25 | 15.65
[7 empty] | 10 | 15.65
[7 empty] | 16 | 15.65
[7 empty] | 17 | 15.65
[7 empty] | 18 | 15.65
[7 empty] | 19 | 15.65
[7 empty] | 20 | 15.65
[7 empty] | 21 | 15.65
[7 empty] | 22 | 15.65
[7 empty] | 23 | 15.65
[7 empty] | 24 | 15.65
Observaciones: | [6 empty] | 25 | 15.65
( * ) Muestras disturbadas de suelo, obtenidas bajo "Guía para muestreo de Suelos y Rocas" mediante Norma MTC E-101-2000 (ASTM D 420)
25