## M-02
Estudio de Mantenimiento Periódico de la Carretera: Pontón Quebrada Seca – Puente Santa, Ruta 1N
CONSORCIO
COSTA DULCE II
ESTUDIO DE MANTENIMIENTO PERIODICO DE LA CARRETERA: | [15 empty] | Ing. Responsable | LUCIA SÁEZ ALVÁN
PONTON QUEBRADA SECA - PUENTE SANTA | [15 empty] | Tecº Responsable | JOSE TORRES ROMÁN
KM. 330+800 - KM 448+936 | [13 empty] | UBICACIÓN |  |  | 400000
LONGITUD: 118.136 KM. | [13 empty] | CALICATA |  |  | CS - 07
FECHA DE ENSAYO |  | : Diciembre - 2008 | [11 empty] | MUESTRA Nº |  |  | M - 2
[14 empty] | PROFUNDIDAD (m.) |  |  | 0,10 - 0,30
Análisis Granulométrico (Norma MTC E 107 - ASTM D 422)
TAMIZ | 3" | 2" | 1½" | 1" | 3/4" | ½" | 3/8" | ¼" | N° 004 | N° 006 | N° 008 | N° 010 | N° 016 | N° 020 | N° 030 | N° 040 | N° 050 | N° 080 | N° 100 | N° 200 | - N° 200
Abertura del Tamiz (mm ) | 76.2 | 50.8 | 38.1 | 25.4 | 19.05 | 12.7 | 8.749838 | 6.35 | 4.76 | 3.36 | 2.38 | 2 | 1.19 | 0.84 | 0.59 | 0.426 | 0.297 | 0.177 | 0.149 | 0.074
Peso retenido ( g ) |  |  |  | 199.5 | 98.5 | 386 | 307.5 | 415.5 | 130 | 65.37 | 53.38 | 21.16 | 31.4 | 18.7 | 22.1 | 22.12 | 21.46 | 62.32 | 82.44 | 41.82 | 43.26241 | 2022.532
Retenido ( % ) |  |  |  | 4.844479 | 2.391885 | 9.373277 | 7.467053 | 10.08963 | 3.156803 | 8.438545 | 6.890769 | 2.731522 | 4.053393 | 2.413964 | 2.852866 | 2.855448 | 2.770249 | 8.044824 | 10.64209 | 5.3985 | 5.584699 |  | 100
Pasa ( % ) |  |  | 100 | 95.15552 | 92.76364 | 83.39036 | 75.92331 | 65.83368 | 62.67687 | 54.23833 | 47.34756 | 44.61604 | 40.56264 | 38.14868 | 35.29581 | 32.44037 | 29.67012 | 21.62529 | 10.9832 | 5.584699
[15 empty] | CONTENIDO DE HUMEDAD MTC E-108- (ASTM D 2216) |  |  |  |  | (%) | 2.979738
[15 empty] | LIMITE LIQUIDO MTC E-110- (ASTM D 4318) |  |  |  |  | (%) | 17
[15 empty] | LIMITE PLASTICO MTC E-111 - (ASTM D 4318) |  |  |  |  | (%) | NP
[15 empty] | INDICE PLASTICIDAD MTC E-111 - (ASTM D 4318) |  |  |  |  | (%) | NP
[15 empty] | CLASIFICACION SUCS (ASTM-D-2487) |  |  |  |  | SP-SM
[15 empty] | CLASIFICACION AASHTO (ASTM D-3282) |  |  |  |  | A-1-b ( 0 )

## Límites-M-02
Estudio de Mantenimiento Periódico de la Carretera: Pontón Quebrada Seca – Puente Santa, Ruta 1N
CONSORCIO
COSTA DULCE II
ESTUDIO DE MANTENIMIENTO PERIODICO DE LA CARRETERA:
PONTON QUEBRADA SECA - PUENTE SANTA
KM. 330+800 - KM 448+936
LONGITUD: 118.136 KM.
MUESTRAS | Disturbadas de Suelo (*) |  |  | IDENTIFICACIÓN :
CANTIDAD | 5 Kg / cada una
PRESENTACIÓN | Bolsas plásticas |  |  | CALICATA Nº |  | CS - 07
INGENIERO RESPONSABLE | LUCIA SÁEZ ALVÁN |  |  | UBICACIÓN |  | 400000
TECNICO LABORATORISTA | JOSE TORRES ROMÁN |  |  | MUESTRA Nº |  | M - 2
FECHA DE RECEPCIÓN | : Diciembre - 2008 |  |  | PROFUNDIDAD (m.) |  | 0,10 - 0,30
FECHA DE ENSAYO | : Diciembre - 2008
INFORME DE ENSAYO N° 01 - CCD - 2008
LIMITES DE CONSISTENCIA
DETERMINACION DEL LIMITE LIQUIDO DE LOS SUELOS ( MTC E - 110 - ASTM D - 4318 )
| N° de Prueba | N° | 1 | 2 | 3
| Peso del Recipiente + suelo humedo | g | 17.66669 | 21.815645 | 22.021625
| Peso del Recipiente + suelo seco | g | 15.73 | 19.97 | 20.15
| Peso del Recipiente | g | 5.51 | 9.32 | 9.3
| N° de golpes | N° | 15 | 20 | 25
| humedad | ( % ) | 18.95 | 17.33 | 17.25
| Límite Líquido (un Punto) |  | 17.81417 | 16.86834 | 17.25
| Límite Líquido (Promedio) |  | 17.31084
| Diferencia Máxima =+/- 2.4% |  | -0.9458228
| x |  | -3.437
| cte |  | 28.065
| 25 golpes |  | 17.00172
| Límite Líquido | ( % ) | 17
DETERMINACION DEL LIMITE PLASTICO E INDICE DE PLASTICIDAD DE LOS SUELOS ( MTC E - 111 - ASTM D - 4318 )
| Peso del Recipiente + suelo humedo | g
| Peso del Recipiente + suelo seco | g
| Peso del Recipiente | g
| humedad | ( % )
| %Límite Plástico Promedio | ( % ) | NP
| Indice Plástico | ( % ) | NP
[7 empty] | X | Y
[7 empty] | 25 | 0
[7 empty] | 25 | 17
[7 empty] | 10 | 17
[7 empty] | 16 | 17
[7 empty] | 17 | 17
[7 empty] | 18 | 17
[7 empty] | 19 | 17
[7 empty] | 20 | 17
[7 empty] | 21 | 17
[7 empty] | 22 | 17
[7 empty] | 23 | 17
[7 empty] | 24 | 17
Observaciones: | [6 empty] | 25 | 17
( * ) Muestras disturbadas de suelo, obtenidas bajo "Guía para muestreo de Suelos y Rocas" mediante Norma MTC E-101-2000 (ASTM D 420)
25

## M-03
Estudio de Mantenimiento Periódico de la Carretera: Pontón Quebrada Seca – Puente Santa, Ruta 1N
CONSORCIO
COSTA DULCE II
ESTUDIO DE MANTENIMIENTO PERIODICO DE LA CARRETERA: | [15 empty] | Ing. Responsable | LUCIA SÁEZ ALVÁN
PONTON QUEBRADA SECA - PUENTE SANTA | [15 empty] | Tecº Responsable | JOSE TORRES ROMÁN
KM. 330+800 - KM 448+936 | [13 empty] | UBICACIÓN |  |  | 400000
LONGITUD: 118.136 KM. | [13 empty] | CALICATA |  |  | CS - 07
FECHA DE ENSAYO |  | : Diciembre - 2008 | [11 empty] | MUESTRA Nº |  |  | M - 3
[14 empty] | PROFUNDIDAD (m.) |  |  | 0,30 - 0,45
Análisis Granulométrico (Norma MTC E 107 - ASTM D 422)
TAMIZ | 3" | 2" | 1½" | 1" | 3/4" | ½" | 3/8" | ¼" | N° 004 | N° 006 | N° 008 | N° 010 | N° 016 | N° 020 | N° 030 | N° 040 | N° 050 | N° 080 | N° 100 | N° 200 | - N° 200
Abertura del Tamiz (mm ) | 76.2 | 50.8 | 38.1 | 25.4 | 19.05 | 12.7 | 8.749838 | 6.35 | 4.76 | 3.36 | 2.38 | 2 | 1.19 | 0.84 | 0.59 | 0.426 | 0.297 | 0.177 | 0.149 | 0.074
Peso retenido ( g ) |  | 1604 | 402 | 206.5 | 90 | 271 | 248.5 | 354.5 | 138 | 57.46 | 45.05 | 21.16 | 37.72 | 24.73 | 26.36 | 20.44 | 20.04 | 48.91 | 53.13 | 47.93 | 82.56884 | 2195.999
Retenido ( % ) |  | 38.55998 | 9.664034 | 4.964236 | 2.16359 | 6.514809 | 5.973912 | 8.52214 | 3.317504 | 2.404899 | 1.885498 | 0.8856188 | 1.578712 | 1.035036 | 1.103257 | 0.8554843 | 0.838743 | 2.047052 | 2.223673 | 2.006035 | 3.45579 |  | 100
Pasa ( % ) | 100 | 61.44002 | 51.77599 | 46.81175 | 44.64816 | 38.13335 | 32.15944 | 23.6373 | 20.3198 | 17.9149 | 16.0294 | 15.14378 | 13.56507 | 12.53003 | 11.42678 | 10.57129 | 9.732551 | 7.685499 | 5.461826 | 3.45579
[15 empty] | CONTENIDO DE HUMEDAD MTC E-108- (ASTM D 2216) |  |  |  |  | (%) | 2.986858
[15 empty] | LIMITE LIQUIDO MTC E-110- (ASTM D 4318) |  |  |  |  | (%) | 17.76
[15 empty] | LIMITE PLASTICO MTC E-111 - (ASTM D 4318) |  |  |  |  | (%) | NP
[15 empty] | INDICE PLASTICIDAD MTC E-111 - (ASTM D 4318) |  |  |  |  | (%) | NP
[15 empty] | CLASIFICACION SUCS (ASTM-D-2487) |  |  |  |  | GP
[15 empty] | CLASIFICACION AASHTO (ASTM D-3282) |  |  |  |  | A-1-a ( 0 )

## Límites-M-03
Estudio de Mantenimiento Periódico de la Carretera: Pontón Quebrada Seca – Puente Santa, Ruta 1N
CONSORCIO
COSTA DULCE II
ESTUDIO DE MANTENIMIENTO PERIODICO DE LA CARRETERA:
PONTON QUEBRADA SECA - PUENTE SANTA
KM. 330+800 - KM 448+936
LONGITUD: 118.136 KM.
MUESTRAS | Disturbadas de Suelo (*) |  |  | IDENTIFICACIÓN :
CANTIDAD | 5 Kg / cada una
PRESENTACIÓN | Bolsas plásticas |  |  | CALICATA Nº |  | CS - 07
INGENIERO RESPONSABLE | LUCIA SÁEZ ALVÁN |  |  | UBICACIÓN |  | 400000
TECNICO LABORATORISTA | JOSE TORRES ROMÁN |  |  | MUESTRA Nº |  | M - 3
FECHA DE RECEPCIÓN | : Diciembre - 2008 |  |  | PROFUNDIDAD (m.) |  | 0,30 - 0,45
FECHA DE ENSAYO | : Diciembre - 2008
INFORME DE ENSAYO N° 01 - CCD - 2008
LIMITES DE CONSISTENCIA
DETERMINACION DEL LIMITE LIQUIDO DE LOS SUELOS ( MTC E - 110 - ASTM D - 4318 )
| N° de Prueba | N° | 1 | 2 | 3
| Peso del Recipiente + suelo humedo | g | 17.771956 | 21.969005 | 22.054175
| Peso del Recipiente + suelo seco | g | 15.73 | 19.97 | 20.15
| Peso del Recipiente | g | 5.51 | 9.32 | 9.3
| N° de golpes | N° | 15 | 18 | 27
| humedad | ( % ) | 19.98 | 18.77 | 17.55
| Límite Líquido (un Punto) |  | 18.78243 | 18.03855 | 17.71419
| Límite Líquido (Promedio) |  | 18.17839
| Diferencia Máxima =+/- 2.4% |  | -0.7438852
| x |  | -3.947
| cte |  | 30.468
| 25 golpes |  | 17.7631
| Límite Líquido | ( % ) | 17.76
DETERMINACION DEL LIMITE PLASTICO E INDICE DE PLASTICIDAD DE LOS SUELOS ( MTC E - 111 - ASTM D - 4318 )
| Peso del Recipiente + suelo humedo | g
| Peso del Recipiente + suelo seco | g
| Peso del Recipiente | g
| humedad | ( % )
| %Límite Plástico Promedio | ( % ) | NP
| Indice Plástico | ( % ) | NP
[7 empty] | X | Y
[7 empty] | 25 | 0
[7 empty] | 25 | 17.76
[7 empty] | 10 | 17.76
[7 empty] | 16 | 17.76
[7 empty] | 17 | 17.76
[7 empty] | 18 | 17.76
[7 empty] | 19 | 17.76
[7 empty] | 20 | 17.76
[7 empty] | 21 | 17.76
[7 empty] | 22 | 17.76
[7 empty] | 23 | 17.76
[7 empty] | 24 | 17.76
Observaciones: | [6 empty] | 25 | 17.76
( * ) Muestras disturbadas de suelo, obtenidas bajo "Guía para muestreo de Suelos y Rocas" mediante Norma MTC E-101-2000 (ASTM D 420)
25

## M-04
Estudio de Mantenimiento Periódico de la Carretera: Pontón Quebrada Seca – Puente Santa, Ruta 1N
CONSORCIO
COSTA DULCE II
ESTUDIO DE MANTENIMIENTO PERIODICO DE LA CARRETERA: | [15 empty] | Ing. Responsable | LUCIA SÁEZ ALVÁN
PONTON QUEBRADA SECA - PUENTE SANTA | [15 empty] | Tecº Responsable | JOSE TORRES ROMÁN
KM. 330+800 - KM 448+936 | [13 empty] | UBICACIÓN |  |  | 400000
LONGITUD: 118.136 KM. | [13 empty] | CALICATA |  |  | CS - 07
FECHA DE ENSAYO |  | : Diciembre - 2008 | [11 empty] | MUESTRA Nº |  |  | M - 3
[14 empty] | PROFUNDIDAD (m.) |  |  | 0,30 - 0,45
Análisis Granulométrico (Norma MTC E 107 - ASTM D 422)
TAMIZ | 3" | 2" | 1½" | 1" | 3/4" | ½" | 3/8" | ¼" | N° 004 | N° 006 | N° 008 | N° 010 | N° 016 | N° 020 | N° 030 | N° 040 | N° 050 | N° 080 | N° 100 | N° 200 | - N° 200
Abertura del Tamiz (mm ) | 76.2 | 50.8 | 38.1 | 25.4 | 19.05 | 12.7 | 8.749838 | 6.35 | 4.76 | 3.36 | 2.38 | 2 | 1.19 | 0.84 | 0.59 | 0.426 | 0.297 | 0.177 | 0.149 | 0.074
Peso retenido ( g ) | [6 empty] | 6 | 9 | 7.5 | 3.21 | 1.62 | 1.02 | 1.98 | 2.01 | 4.76 | 17.14 | 29.12 | 242.43 | 130.77 | 45.44 | 9.217949 | 511.2179
Retenido ( % ) | [6 empty] | 0.1288109 | 0.1932164 | 0.1610137 | 0.6536479 | 0.3298784 | 0.2077012 | 0.4031847 | 0.4092935 | 0.9692722 | 3.490194 | 5.929665 | 49.36569 | 26.62851 | 9.252884 | 1.877038 |  | 100
Pasa ( % ) | [5 empty] | 100 | 99.87119 | 99.67797 | 99.51696 | 98.86331 | 98.53343 | 98.32573 | 97.92255 | 97.51325 | 96.54398 | 93.05379 | 87.12412 | 37.75844 | 11.12992 | 1.877038
[15 empty] | CONTENIDO DE HUMEDAD MTC E-108- (ASTM D 2216) |  |  |  |  | (%) | 2.308499
[15 empty] | LIMITE LIQUIDO MTC E-110- (ASTM D 4318) |  |  |  |  | (%) | 18.07
[15 empty] | LIMITE PLASTICO MTC E-111 - (ASTM D 4318) |  |  |  |  | (%) | NP
[15 empty] | INDICE PLASTICIDAD MTC E-111 - (ASTM D 4318) |  |  |  |  | (%) | NP
[15 empty] | CLASIFICACION SUCS (ASTM-D-2487) |  |  |  |  | SP
[15 empty] | CLASIFICACION AASHTO (ASTM D-3282) |  |  |  |  | A-3 ( 0 )

## Límites-M-04
Estudio de Mantenimiento Periódico de la Carretera: Pontón Quebrada Seca – Puente Santa, Ruta 1N
CONSORCIO
COSTA DULCE II
ESTUDIO DE MANTENIMIENTO PERIODICO DE LA CARRETERA:
PONTON QUEBRADA SECA - PUENTE SANTA
KM. 330+800 - KM 448+936
LONGITUD: 118.136 KM.
MUESTRAS | Disturbadas de Suelo (*) |  |  | IDENTIFICACIÓN :
CANTIDAD | 5 Kg / cada una
PRESENTACIÓN | Bolsas plásticas |  |  | CALICATA Nº |  | CS - 07
INGENIERO RESPONSABLE | LUCIA SÁEZ ALVÁN |  |  | UBICACIÓN |  | 400000
TECNICO LABORATORISTA | JOSE TORRES ROMÁN |  |  | MUESTRA Nº |  | M - 3
FECHA DE RECEPCIÓN | : Diciembre - 2008 |  |  | PROFUNDIDAD (m.) |  | 0,30 - 0,45
FECHA DE ENSAYO | : Diciembre - 2008
INFORME DE ENSAYO N° 01 - CCD - 2008
LIMITES DE CONSISTENCIA
DETERMINACION DEL LIMITE LIQUIDO DE LOS SUELOS ( MTC E - 110 - ASTM D - 4318 )
| N° de Prueba | N° | 1 | 2 | 3
| Peso del Recipiente + suelo humedo | g | 17.75867 | 21.95729 | 22.021625
| Peso del Recipiente + suelo seco | g | 15.73 | 19.97 | 20.15
| Peso del Recipiente | g | 5.51 | 9.32 | 9.3
| N° de golpes | N° | 17 | 24 | 28
| humedad | ( % ) | 19.85 | 18.66 | 17.25
| Límite Líquido (un Punto) |  | 18.94498 | 18.56806 | 17.48817
| Límite Líquido (Promedio) |  | 18.33374
| Diferencia Máxima =+/- 2.4% |  | -0.3769204
| x |  | -4.915
| cte |  | 33.895
| 25 golpes |  | 18.07423
| Límite Líquido | ( % ) | 18.07
DETERMINACION DEL LIMITE PLASTICO E INDICE DE PLASTICIDAD DE LOS SUELOS ( MTC E - 111 - ASTM D - 4318 )
| Peso del Recipiente + suelo humedo | g
| Peso del Recipiente + suelo seco | g
| Peso del Recipiente | g
| humedad | ( % )
| %Límite Plástico Promedio | ( % ) | NP
| Indice Plástico | ( % ) | NP
[7 empty] | X | Y
[7 empty] | 25 | 0
[7 empty] | 25 | 18.07
[7 empty] | 10 | 18.07
[7 empty] | 16 | 18.07
[7 empty] | 17 | 18.07
[7 empty] | 18 | 18.07
[7 empty] | 19 | 18.07
[7 empty] | 20 | 18.07
[7 empty] | 21 | 18.07
[7 empty] | 22 | 18.07
[7 empty] | 23 | 18.07
[7 empty] | 24 | 18.07
Observaciones: | [6 empty] | 25 | 18.07
( * ) Muestras disturbadas de suelo, obtenidas bajo "Guía para muestreo de Suelos y Rocas" mediante Norma MTC E-101-2000 (ASTM D 420)
25