## M-02
Estudio de Mantenimiento Periódico de la Carretera: Pontón Quebrada Seca – Puente Santa, Ruta 1N
CONSORCIO
COSTA DULCE II
ESTUDIO DE MANTENIMIENTO PERIODICO DE LA CARRETERA: | [15 empty] | Ing. Responsable | LUCIA SÁEZ ALVÁN
PONTON QUEBRADA SECA - PUENTE SANTA | [15 empty] | Tecº Responsable | JOSE TORRES ROMÁN
KM. 330+800 - KM 448+936 | [13 empty] | UBICACIÓN |  |  | 439000
LONGITUD: 118.136 KM. | [13 empty] | CALICATA |  |  | CS - 09
FECHA DE ENSAYO |  | : Diciembre - 2008 | [11 empty] | MUESTRA Nº |  |  | M - 2
[14 empty] | PROFUNDIDAD (m.) |  |  | 0,08 - 0,23
Análisis Granulométrico (Norma MTC E 107 - ASTM D 422)
TAMIZ | 3" | 2" | 1½" | 1" | 3/4" | ½" | 3/8" | ¼" | N° 004 | N° 006 | N° 008 | N° 010 | N° 016 | N° 020 | N° 030 | N° 040 | N° 050 | N° 080 | N° 100 | N° 200 | - N° 200
Abertura del Tamiz (mm ) | 76.2 | 50.8 | 38.1 | 25.4 | 19.05 | 12.7 | 8.749838 | 6.35 | 4.76 | 3.36 | 2.38 | 2 | 1.19 | 0.84 | 0.59 | 0.426 | 0.297 | 0.177 | 0.149 | 0.074
Peso retenido ( g ) |  | 420 | 157 | 262.5 | 191 | 407 | 204 | 454 | 142.5 | 57.17 | 68.39 | 23.66 | 41.88 | 21.3 | 16.08 | 10.75 | 17.61 | 57.54 | 62.51 | 57.07 | 48.83817 | 2300.798
Retenido ( % ) |  | 10.13965 | 3.790297 | 6.337279 | 4.611125 | 9.825801 | 4.924971 | 10.96048 | 3.440237 | 5.443505 | 6.51183 | 2.252813 | 3.987651 | 2.028103 | 1.531075 | 1.023573 | 1.676756 | 5.478735 | 5.951959 | 5.433984 | 4.65018 |  | 100
Pasa ( % ) | 100 | 89.86035 | 86.07006 | 79.73278 | 75.12165 | 65.29585 | 60.37088 | 49.4104 | 45.97017 | 40.52666 | 34.01483 | 31.76202 | 27.77437 | 25.74626 | 24.21519 | 23.19161 | 21.51486 | 16.03612 | 10.08416 | 4.65018
[15 empty] | CONTENIDO DE HUMEDAD MTC E-108- (ASTM D 2216) |  |  |  |  | (%) | 3.562945
[15 empty] | LIMITE LIQUIDO MTC E-110- (ASTM D 4318) |  |  |  |  | (%) | 18.63
[15 empty] | LIMITE PLASTICO MTC E-111 - (ASTM D 4318) |  |  |  |  | (%) | NP
[15 empty] | INDICE PLASTICIDAD MTC E-111 - (ASTM D 4318) |  |  |  |  | (%) | NP
[15 empty] | CLASIFICACION SUCS (ASTM-D-2487) |  |  |  |  | GW
[15 empty] | CLASIFICACION AASHTO (ASTM D-3282) |  |  |  |  | A-1-a ( 0 )

## Límites-M-02
Estudio de Mantenimiento Periódico de la Carretera: Pontón Quebrada Seca – Puente Santa, Ruta 1N
CONSORCIO
COSTA DULCE II
ESTUDIO DE MANTENIMIENTO PERIODICO DE LA CARRETERA:
PONTON QUEBRADA SECA - PUENTE SANTA
KM. 330+800 - KM 448+936
LONGITUD: 118.136 KM.
MUESTRAS | Disturbadas de Suelo (*) |  |  | IDENTIFICACIÓN :
CANTIDAD | 5 Kg / cada una
PRESENTACIÓN | Bolsas plásticas |  |  | CALICATA Nº |  | CS - 09
INGENIERO RESPONSABLE | LUCIA SÁEZ ALVÁN |  |  | UBICACIÓN |  | 439000
TECNICO LABORATORISTA | JOSE TORRES ROMÁN |  |  | MUESTRA Nº |  | M - 2
FECHA DE RECEPCIÓN | : Diciembre - 2008 |  |  | PROFUNDIDAD (m.) |  | 0,08 - 0,23
FECHA DE ENSAYO | : Diciembre - 2008
INFORME DE ENSAYO N° 01 - CCD - 2008
LIMITES DE CONSISTENCIA
DETERMINACION DEL LIMITE LIQUIDO DE LOS SUELOS ( MTC E - 110 - ASTM D - 4318 )
| N° de Prueba | N° | 1 | 2 | 3
| Peso del Recipiente + suelo humedo | g | 17.876625 | 18.289208 | 20.036725
| Peso del Recipiente + suelo seco | g | 15.76 | 16.17 | 18.1
| Peso del Recipiente | g | 5.51 | 5.51 | 7.25
| N° de golpes | N° | 16 | 20 | 29
| humedad | ( % ) | 20.65 | 19.88 | 17.85
| Límite Líquido (un Punto) |  | 19.56446 | 19.35041 | 18.17346
| Límite Líquido (Promedio) |  | 19.02944
| Diferencia Máxima =+/- 2.4% |  | -0.2140442
| x |  | -4.785
| cte |  | 34.032
| 25 golpes |  | 18.62968
| Límite Líquido | ( % ) | 18.63
DETERMINACION DEL LIMITE PLASTICO E INDICE DE PLASTICIDAD DE LOS SUELOS ( MTC E - 111 - ASTM D - 4318 )
| Peso del Recipiente + suelo humedo | g
| Peso del Recipiente + suelo seco | g
| Peso del Recipiente | g
| humedad | ( % )
| %Límite Plástico Promedio | ( % ) | NP
| Indice Plástico | ( % ) | NP
[7 empty] | X | Y
[7 empty] | 25 | 0
[7 empty] | 25 | 18.63
[7 empty] | 10 | 18.63
[7 empty] | 16 | 18.63
[7 empty] | 17 | 18.63
[7 empty] | 18 | 18.63
[7 empty] | 19 | 18.63
[7 empty] | 20 | 18.63
[7 empty] | 21 | 18.63
[7 empty] | 22 | 18.63
[7 empty] | 23 | 18.63
[7 empty] | 24 | 18.63
Observaciones: | [6 empty] | 25 | 18.63
( * ) Muestras disturbadas de suelo, obtenidas bajo "Guía para muestreo de Suelos y Rocas" mediante Norma MTC E-101-2000 (ASTM D 420)
25

## M-03
Estudio de Mantenimiento Periódico de la Carretera: Pontón Quebrada Seca – Puente Santa, Ruta 1N
CONSORCIO
COSTA DULCE II
ESTUDIO DE MANTENIMIENTO PERIODICO DE LA CARRETERA: | [15 empty] | Ing. Responsable | LUCIA SÁEZ ALVÁN
PONTON QUEBRADA SECA - PUENTE SANTA | [15 empty] | Tecº Responsable | JOSE TORRES ROMÁN
KM. 330+800 - KM 448+936 | [13 empty] | UBICACIÓN |  |  | 439000
LONGITUD: 118.136 KM. | [13 empty] | CALICATA |  |  | CS - 09
FECHA DE ENSAYO |  | : Diciembre - 2008 | [11 empty] | MUESTRA Nº |  |  | M - 2
[14 empty] | PROFUNDIDAD (m.) |  |  | 0,08 - 0,23
Análisis Granulométrico (Norma MTC E 107 - ASTM D 422)
TAMIZ | 3" | 2" | 1½" | 1" | 3/4" | ½" | 3/8" | ¼" | N° 004 | N° 006 | N° 008 | N° 010 | N° 016 | N° 020 | N° 030 | N° 040 | N° 050 | N° 080 | N° 100 | N° 200 | - N° 200
Abertura del Tamiz (mm ) | 76.2 | 50.8 | 38.1 | 25.4 | 19.05 | 12.7 | 8.749838 | 6.35 | 4.76 | 3.36 | 2.38 | 2 | 1.19 | 0.84 | 0.59 | 0.426 | 0.297 | 0.177 | 0.149 | 0.074
Peso retenido ( g ) |  |  | 230.5 | 142.5 | 134 | 361 | 323.5 | 437.5 | 148.5 | 60.37 | 55.51 | 23.42 | 42.96 | 22.45 | 20.04 | 13.77 | 20.42 | 51.52 | 67.94 | 60.57 | 49.31125 | 2265.78125
Retenido ( % ) |  |  | 4.680704 | 2.893711 | 2.721104 | 7.330734 | 6.569231 | 8.8842 | 3.015551 | 7.901042 | 7.26498 | 3.065138 | 5.622474 | 2.938188 | 2.622774 | 1.802176 | 2.672507 | 6.742781 | 8.891781 | 7.927217 | 6.453706 |  | 100
Pasa ( % ) |  | 100 | 95.3193 | 92.42558 | 89.70448 | 82.37375 | 75.80452 | 66.92032 | 63.90476 | 56.00372 | 48.73874 | 45.6736 | 40.05113 | 37.11294 | 34.49017 | 32.68799 | 30.01549 | 23.2727 | 14.38092 | 6.453706
[15 empty] | CONTENIDO DE HUMEDAD MTC E-108- (ASTM D 2216) |  |  |  |  | (%) | 2.4
[15 empty] | LIMITE LIQUIDO MTC E-110- (ASTM D 4318) |  |  |  |  | (%) | 17.12
[15 empty] | LIMITE PLASTICO MTC E-111 - (ASTM D 4318) |  |  |  |  | (%) | NP
[15 empty] | INDICE PLASTICIDAD MTC E-111 - (ASTM D 4318) |  |  |  |  | (%) | NP
[15 empty] | CLASIFICACION SUCS (ASTM-D-2487) |  |  |  |  | SP-SM
[15 empty] | CLASIFICACION AASHTO (ASTM D-3282) |  |  |  |  | A-1-b ( 0 )

## Límites-M-03
Estudio de Mantenimiento Periódico de la Carretera: Pontón Quebrada Seca – Puente Santa, Ruta 1N
CONSORCIO
COSTA DULCE II
ESTUDIO DE MANTENIMIENTO PERIODICO DE LA CARRETERA:
PONTON QUEBRADA SECA - PUENTE SANTA
KM. 330+800 - KM 448+936
LONGITUD: 118.136 KM.
MUESTRAS | Disturbadas de Suelo (*) |  |  | IDENTIFICACIÓN :
CANTIDAD | 5 Kg / cada una
PRESENTACIÓN | Bolsas plásticas |  |  | CALICATA Nº |  | CS - 09
INGENIERO RESPONSABLE | LUCIA SÁEZ ALVÁN |  |  | UBICACIÓN |  | 439000
TECNICO LABORATORISTA | JOSE TORRES ROMÁN |  |  | MUESTRA Nº |  | M - 2
FECHA DE RECEPCIÓN | : Diciembre - 2008 |  |  | PROFUNDIDAD (m.) |  | 0,08 - 0,23
FECHA DE ENSAYO | : Diciembre - 2008
INFORME DE ENSAYO N° 01 - CCD - 2008
LIMITES DE CONSISTENCIA
DETERMINACION DEL LIMITE LIQUIDO DE LOS SUELOS ( MTC E - 110 - ASTM D - 4318 )
| N° de Prueba | N° | 1 | 2 | 3
| Peso del Recipiente + suelo humedo | g | 19.02364 | 19.36397 | 19.43411
| Peso del Recipiente + suelo seco | g | 17.10693 | 17.50521 | 17.68978
| Peso del Recipiente | g | 7.15 | 7.15 | 7.15
| N° de golpes | N° | 17 | 21 | 28
| humedad | ( % ) | 19.25 | 17.95 | 16.55
| Límite Líquido (un Punto) |  | 18.37233 | 17.57528 | 16.77851
| Límite Líquido (Promedio) |  | 17.57537
| Diferencia Máxima =+/- 2.4% |  | -0.7970534
| x |  | -5.379
| cte |  | 34.431
| 25 golpes |  | 17.11667
| Límite Líquido | ( % ) | 17.12
DETERMINACION DEL LIMITE PLASTICO E INDICE DE PLASTICIDAD DE LOS SUELOS ( MTC E - 111 - ASTM D - 4318 )
| Peso del Recipiente + suelo humedo | g
| Peso del Recipiente + suelo seco | g
| Peso del Recipiente | g
| humedad | ( % )
| %Límite Plástico Promedio | ( % ) | NP
| Indice Plástico | ( % ) | NP
[7 empty] | X | Y
[7 empty] | 25 | 0
[7 empty] | 25 | 17.12
[7 empty] | 10 | 17.12
[7 empty] | 16 | 17.12
[7 empty] | 17 | 17.12
[7 empty] | 18 | 17.12
[7 empty] | 19 | 17.12
[7 empty] | 20 | 17.12
[7 empty] | 21 | 17.12
[7 empty] | 22 | 17.12
[7 empty] | 23 | 17.12
[7 empty] | 24 | 17.12
Observaciones: | [6 empty] | 25 | 17.12
( * ) Muestras disturbadas de suelo, obtenidas bajo "Guía para muestreo de Suelos y Rocas" mediante Norma MTC E-101-2000 (ASTM D 420)
25

## M-04
Estudio de Mantenimiento Periódico de la Carretera: Pontón Quebrada Seca – Puente Santa, Ruta 1N
CONSORCIO
COSTA DULCE II
ESTUDIO DE MANTENIMIENTO PERIODICO DE LA CARRETERA: | [15 empty] | Ing. Responsable | LUCIA SÁEZ ALVÁN
PONTON QUEBRADA SECA - PUENTE SANTA | [15 empty] | Tecº Responsable | JOSE TORRES ROMÁN
KM. 330+800 - KM 448+936 | [13 empty] | UBICACIÓN |  |  | 439000
LONGITUD: 118.136 KM. | [13 empty] | CALICATA |  |  | CS - 09
FECHA DE ENSAYO |  | : Diciembre - 2008 | [11 empty] | MUESTRA Nº |  |  | M - 4
[14 empty] | PROFUNDIDAD (m.) |  |  | 0,68 - 1,30
Análisis Granulométrico (Norma MTC E 107 - ASTM D 422)
TAMIZ | 3" | 2" | 1½" | 1" | 3/4" | ½" | 3/8" | ¼" | N° 004 | N° 006 | N° 008 | N° 010 | N° 016 | N° 020 | N° 030 | N° 040 | N° 050 | N° 080 | N° 100 | N° 200 | - N° 200
Abertura del Tamiz (mm ) | 76.2 | 50.8 | 38.1 | 25.4 | 19.05 | 12.7 | 8.749838 | 6.35 | 4.76 | 3.36 | 2.38 | 2 | 1.19 | 0.84 | 0.59 | 0.426 | 0.297 | 0.177 | 0.149 | 0.074
Peso retenido ( g ) |  |  |  | 486.5 | 274 | 380.5 | 257.5 | 435.5 | 167.5 | 31.75 | 48.18 | 19.2 | 32.56 | 18.85 | 15.14 | 8.67 | 6.82 | 39.43 | 122.2 | 49.05 | 95.91908 | 2489.269
Retenido ( % ) |  |  |  | 9.904279 | 5.578155 | 7.746307 | 5.242245 | 8.86601 | 3.410004 | 3.856913 | 5.852789 | 2.332369 | 3.95531 | 2.289852 | 1.83917 | 1.05321 | 0.828477 | 4.78986 | 14.84456 | 5.958475 | 11.65202 |  | 100
Pasa ( % ) |  |  | 100 | 90.09572 | 84.51757 | 76.77126 | 71.52901 | 62.663 | 59.253 | 55.39609 | 49.5433 | 47.21093 | 43.25562 | 40.96577 | 39.1266 | 38.07339 | 37.24491 | 32.45505 | 17.61049 | 11.65202
[15 empty] | CONTENIDO DE HUMEDAD MTC E-108- (ASTM D 2216) |  |  |  |  | (%) | 2.507523
[15 empty] | LIMITE LIQUIDO MTC E-110- (ASTM D 4318) |  |  |  |  | (%) | 19.58
[15 empty] | LIMITE PLASTICO MTC E-111 - (ASTM D 4318) |  |  |  |  | (%) | NP
[15 empty] | INDICE PLASTICIDAD MTC E-111 - (ASTM D 4318) |  |  |  |  | (%) | NP
[15 empty] | CLASIFICACION SUCS (ASTM-D-2487) |  |  |  |  | SP-SM
[15 empty] | CLASIFICACION AASHTO (ASTM D-3282) |  |  |  |  | A-1-b ( 0 )
Nota.-
Se encontró nivel freático a 1,30m de
profundidad.

## Límites-M-04
Estudio de Mantenimiento Periódico de la Carretera: Pontón Quebrada Seca – Puente Santa, Ruta 1N
CONSORCIO
COSTA DULCE II
ESTUDIO DE MANTENIMIENTO PERIODICO DE LA CARRETERA:
PONTON QUEBRADA SECA - PUENTE SANTA
KM. 330+800 - KM 448+936
LONGITUD: 118.136 KM.
MUESTRAS | Disturbadas de Suelo (*) |  |  | IDENTIFICACIÓN :
CANTIDAD | 5 Kg / cada una
PRESENTACIÓN | Bolsas plásticas |  |  | CALICATA Nº |  | CS - 09
INGENIERO RESPONSABLE | LUCIA SÁEZ ALVÁN |  |  | UBICACIÓN |  | 439000
TECNICO LABORATORISTA | JOSE TORRES ROMÁN |  |  | MUESTRA Nº |  | M - 4
FECHA DE RECEPCIÓN | : Diciembre - 2008 |  |  | PROFUNDIDAD (m.) |  | 0,68 - 1,30
FECHA DE ENSAYO | : Diciembre - 2008
INFORME DE ENSAYO N° 01 - CCD - 2008
LIMITES DE CONSISTENCIA
DETERMINACION DEL LIMITE LIQUIDO DE LOS SUELOS ( MTC E - 110 - ASTM D - 4318 )
| N° de Prueba | N° | 1 | 2 | 3
| Peso del Recipiente + suelo humedo | g | 19.24259 | 19.83421 | 19.36123
| Peso del Recipiente + suelo seco | g | 17.12903 | 17.74819 | 17.35317
| Peso del Recipiente | g | 7.15 | 7.37 | 6.79
| N° de golpes | N° | 16 | 22 | 29
| humedad | ( % ) | 21.18 | 20.1 | 19.01
| Límite Líquido (un Punto) |  | 20.0666 | 19.79149 | 19.35448
| Límite Líquido (Promedio) |  | 19.73752
| Diferencia Máxima =+/- 2.4% |  | -0.2751086
| x |  | -3.642
| cte |  | 31.304
| 25 golpes |  | 19.58085
| Límite Líquido | ( % ) | 19.58
DETERMINACION DEL LIMITE PLASTICO E INDICE DE PLASTICIDAD DE LOS SUELOS ( MTC E - 111 - ASTM D - 4318 )
| Peso del Recipiente + suelo humedo | g
| Peso del Recipiente + suelo seco | g
| Peso del Recipiente | g
| humedad | ( % )
| %Límite Plástico Promedio | ( % ) | NP
| Indice Plástico | ( % ) | NP
[7 empty] | X | Y
[7 empty] | 25 | 0
[7 empty] | 25 | 19.58
[7 empty] | 10 | 19.58
[7 empty] | 16 | 19.58
[7 empty] | 17 | 19.58
[7 empty] | 18 | 19.58
[7 empty] | 19 | 19.58
[7 empty] | 20 | 19.58
[7 empty] | 21 | 19.58
[7 empty] | 22 | 19.58
[7 empty] | 23 | 19.58
[7 empty] | 24 | 19.58
Observaciones: | [6 empty] | 25 | 19.58
( * ) Muestras disturbadas de suelo, obtenidas bajo "Guía para muestreo de Suelos y Rocas" mediante Norma MTC E-101-2000 (ASTM D 420)
25