## Core-01-1
Estudio de Mantenimiento Periódico de la Carretera: Pontón Quebrada Seca – Puente Santa, Ruta 1N
CONSORCIO
COSTA DULCE II
ESTUDIO DE MANTENIMIENTO PERIODICO DE LA CARRETERA:
PONTON QUEBRADA SECA - PUENTE SANTA | [14 empty] | UBICACIÓN |  |  | 335000
KM. 330+800 - KM 448+936 | [14 empty] | CALICATA |  |  | Core - 01
LONGITUD: 118.136 KM. | [14 empty] | MUESTRA Nº |  |  | M - 1
FECHA DE ENSAYO |  | : Diciembre - 2008
[15 empty] | Ing. Responsable |  |  | : Lucía Saez Alvan
[15 empty] | Técnico |  |  | : José Torres Román
EXTRACCIÓN CUANTITATIVA DE ASFALTO EN MEZCLAS PARA PAVIMENTOS MTC - 502 {ASTM D - 2172}
TAMIZ | 3" | 2" | 1½" | 1" | 3/4" | ½" | 3/8" | ¼" | N° 004 | N° 006 | N° 008 | N° 010 | N° 016 | N° 020 | N° 030 | N° 040 | N° 050 | N° 080 | N° 100 | N° 200 | - N° 200
Abertura del Tamiz (mm ) | 76.2 | 50.8 | 38.1 | 25.4 | 19.05 | 12.7 | 8.749838 | 6.35 | 4.76 | 3.36 | 2.38 | 2 | 1.19 | 0.84 | 0.59 | 0.426 | 0.297 | 0.177 | 0.149 | 0.074
Peso retenido ( g ) |  | 0 | 0 | 0 |  | 34.5 | 68 | 69.5 | 52 | 39 | 62 | 21 | 48.5 | 31 | 36.5 | 27 | 17.5 | 29 | 15.5 | 7.5 | 3
Retenido ( % ) | [5 empty] | 6.144256 | 12.11042 | 12.37756 | 9.260908 | 6.945681 | 11.04185 | 3.739982 | 8.637578 | 5.520926 | 6.500445 | 4.808549 | 3.116652 | 5.164737 | 2.760463 | 1.335708 | 0.5342832
Pasa ( % ) |  |  |  |  | 100 | 93.85574 | 81.74533 | 69.36776 | 60.10686 | 53.16118 | 42.11932 | 38.37934 | 29.74176 | 24.22084 | 17.72039 | 12.91184 | 9.795191 | 4.630454 | 1.869991 | 0.5342832
ESPECIFICACION TECNICA MAC - 1 ( % Pasa ) |  |  |  |  | 80 | 67 | 60 |  | 43 |  |  | 29 |  |  |  | 14 |  | 8 |  | 4
|  |  |  | 100 | 100 | 85 | 77 |  | 64 |  |  | 45 |  |  |  | 25 |  | 17 |  | 8
[15 empty] | Contenido de Cemento Asfáltico |  |  |  |  | 6.650042 | ( % )

## Core-01-2
Estudio de Mantenimiento Periódico de la Carretera: Pontón Quebrada Seca – Puente Santa, Ruta 1N
CONSORCIO
COSTA DULCE II
ESTUDIO DE MANTENIMIENTO PERIODICO DE LA CARRETERA:
PONTON QUEBRADA SECA - PUENTE SANTA | [14 empty] | UBICACIÓN |  |  | 335000
KM. 330+800 - KM 448+936 | [14 empty] | CALICATA |  |  | Core - 01
LONGITUD: 118.136 KM. | [14 empty] | MUESTRA Nº |  |  | M - 2
FECHA DE ENSAYO |  | : Diciembre - 2008
[15 empty] | Ing. Responsable |  |  | : Lucía Saez Alvan
[15 empty] | Técnico |  |  | : José Torres Román
EXTRACCIÓN CUANTITATIVA DE ASFALTO EN MEZCLAS PARA PAVIMENTOS MTC - 502 {ASTM D - 2172}
TAMIZ | 3" | 2" | 1½" | 1" | 3/4" | ½" | 3/8" | ¼" | N° 004 | N° 006 | N° 008 | N° 010 | N° 016 | N° 020 | N° 030 | N° 040 | N° 050 | N° 080 | N° 100 | N° 200 | - N° 200
Abertura del Tamiz (mm ) | 76.2 | 50.8 | 38.1 | 25.4 | 19.05 | 12.7 | 8.749838 | 6.35 | 4.76 | 3.36 | 2.38 | 2 | 1.19 | 0.84 | 0.59 | 0.426 | 0.297 | 0.177 | 0.149 | 0.074
Peso retenido ( g ) |  | 0 | 0 | 0 |  | 92.5 | 129.5 | 169.5 | 92.5 | 62 | 99.5 | 36.5 | 65 | 29.5 | 26.5 | 18 | 21.5 | 59 | 45 | 22 | 6.5
Retenido ( % ) |  |  |  | 0 | 0 | 9.487179 | 13.28205 | 17.38462 | 9.487179 | 6.358974 | 10.20513 | 3.74359 | 6.666667 | 3.025641 | 2.717949 | 1.846154 | 2.205128 | 6.051282 | 4.615385 | 2.25641 | 0.6666667
Pasa ( % ) |  |  |  |  | 100 | 90.51282 | 77.23077 | 59.84615 | 50.35897 | 44 | 33.79487 | 30.05128 | 23.38462 | 20.35897 | 17.64103 | 15.79487 | 13.58974 | 7.538462 | 2.923077 | 0.6666667
ESPECIFICACION TECNICA MAC - 1 ( % Pasa ) |  |  |  |  | 80 | 67 | 60 |  | 43 |  |  | 29 |  |  |  | 14 |  | 8 |  | 4
|  |  |  | 100 | 100 | 85 | 77 |  | 64 |  |  | 45 |  |  |  | 25 |  | 17 |  | 8
[15 empty] | Contenido de Cemento Asfáltico |  |  |  |  | 5.247813 | ( % )

## Core-02-1
Estudio de Mantenimiento Periódico de la Carretera: Pontón Quebrada Seca – Puente Santa, Ruta 1N
CONSORCIO
COSTA DULCE II
ESTUDIO DE MANTENIMIENTO PERIODICO DE LA CARRETERA:
PONTON QUEBRADA SECA - PUENTE SANTA | [14 empty] | UBICACIÓN |  |  | 349500
KM. 330+800 - KM 448+936 | [14 empty] | CALICATA |  |  | Core - 02
LONGITUD: 118.136 KM. | [14 empty] | MUESTRA Nº |  |  | M - 1
FECHA DE ENSAYO |  | : Diciembre - 2008
[15 empty] | Ing. Responsable |  |  | : Lucía Saez Alvan
[15 empty] | Técnico |  |  | : José Torres Román
EXTRACCIÓN CUANTITATIVA DE ASFALTO EN MEZCLAS PARA PAVIMENTOS MTC - 502 {ASTM D - 2172}
TAMIZ | 3" | 2" | 1½" | 1" | 3/4" | ½" | 3/8" | ¼" | N° 004 | N° 006 | N° 008 | N° 010 | N° 016 | N° 020 | N° 030 | N° 040 | N° 050 | N° 080 | N° 100 | N° 200 | - N° 200
Abertura del Tamiz (mm ) | 76.2 | 50.8 | 38.1 | 25.4 | 19.05 | 12.7 | 8.749838 | 6.35 | 4.76 | 3.36 | 2.38 | 2 | 1.19 | 0.84 | 0.59 | 0.426 | 0.297 | 0.177 | 0.149 | 0.074
Peso retenido ( g ) |  | 0 | 0 | 0 | 12.5 | 75.5 | 130.5 | 151.5 | 123.5 | 85 | 139.5 | 46.5 | 97 | 57.5 | 48.5 | 32 | 27.5 | 43 | 29.5 | 16.5 | 2.5
Retenido ( % ) |  |  |  | 0 | 1.118068 | 6.753131 | 11.67263 | 13.55098 | 11.04651 | 7.602862 | 12.47764 | 4.159213 | 8.676208 | 5.143113 | 4.338104 | 2.862254 | 2.45975 | 3.846154 | 2.63864 | 1.47585 | 0.2236136
Pasa ( % ) |  |  |  | 100 | 98.88193 | 92.1288 | 80.45617 | 66.90519 | 55.85868 | 48.25581 | 35.77818 | 31.61896 | 22.94275 | 17.79964 | 13.46154 | 10.59928 | 8.139535 | 4.293381 | 1.654741 | 0.1788909
ESPECIFICACION TECNICA MAC - 1 ( % Pasa ) |  |  |  |  | 80 | 67 | 60 |  | 43 |  |  | 29 |  |  |  | 14 |  | 8 |  | 4
|  |  |  | 100 | 100 | 85 | 77 |  | 64 |  |  | 45 |  |  |  | 25 |  | 17 |  | 8
[15 empty] | Contenido de Cemento Asfáltico |  |  |  |  | 5.050934 | ( % )
[11 empty] | 34.5 | 68 | 69.5 | 52 | 39 | 62 | 21 | 48.5 | 31 | 36.5 | 27 | 17.5 | 29

## Core-03-1
Estudio de Mantenimiento Periódico de la Carretera: Pontón Quebrada Seca – Puente Santa, Ruta 1N
CONSORCIO
COSTA DULCE II
ESTUDIO DE MANTENIMIENTO PERIODICO DE LA CARRETERA:
PONTON QUEBRADA SECA - PUENTE SANTA | [14 empty] | UBICACIÓN |  |  | 360050
KM. 330+800 - KM 448+936 | [14 empty] | CALICATA |  |  | Core - 03
LONGITUD: 118.136 KM. | [14 empty] | MUESTRA Nº |  |  | M - 1
FECHA DE ENSAYO |  | : Diciembre - 2008
[15 empty] | Ing. Responsable |  |  | : Lucía Saez Alvan
[15 empty] | Técnico |  |  | : José Torres Román
EXTRACCIÓN CUANTITATIVA DE ASFALTO EN MEZCLAS PARA PAVIMENTOS MTC - 502 {ASTM D - 2172}
TAMIZ | 3" | 2" | 1½" | 1" | 3/4" | ½" | 3/8" | ¼" | N° 004 | N° 006 | N° 008 | N° 010 | N° 016 | N° 020 | N° 030 | N° 040 | N° 050 | N° 080 | N° 100 | N° 200 | - N° 200
Abertura del Tamiz (mm ) | 76.2 | 50.8 | 38.1 | 25.4 | 19.05 | 12.7 | 8.749838 | 6.35 | 4.76 | 3.36 | 2.38 | 2 | 1.19 | 0.84 | 0.59 | 0.426 | 0.297 | 0.177 | 0.149 | 0.074
Peso retenido ( g ) |  | 0 | 0 | 0 | 0 | 111 | 111.5 | 171.5 | 60 | 149.5 | 144 | 47.5 | 103.5 | 52.5 | 47.5 | 27 | 25.5 | 123 | 74.5 | 46 | 4.5
Retenido ( % ) |  |  |  | 0 | 0 | 8.545035 | 8.583526 | 13.20246 | 4.618938 | 11.50885 | 11.08545 | 3.656659 | 7.967667 | 4.04157 | 3.656659 | 2.078522 | 1.963048 | 9.468822 | 5.735181 | 3.541186 | 0.3464203
Pasa ( % ) |  |  |  |  | 100 | 91.45497 | 82.87144 | 69.66898 | 65.05004 | 53.54119 | 42.45574 | 38.79908 | 30.83141 | 26.78984 | 23.13318 | 21.05466 | 19.09161 | 9.622787 | 3.887606 | 0.3464203
ESPECIFICACION TECNICA MAC - 1 ( % Pasa ) |  |  |  |  | 80 | 67 | 60 |  | 43 |  |  | 29 |  |  |  | 14 |  | 8 |  | 4
|  |  |  | 100 | 100 | 85 | 77 |  | 64 |  |  | 45 |  |  |  | 25 |  | 17 |  | 8
[15 empty] | Contenido de Cemento Asfáltico |  |  |  |  | 5.257353 | ( % )

## Core-03-2
Estudio de Mantenimiento Periódico de la Carretera: Pontón Quebrada Seca – Puente Santa, Ruta 1N
CONSORCIO
COSTA DULCE II
ESTUDIO DE MANTENIMIENTO PERIODICO DE LA CARRETERA:
PONTON QUEBRADA SECA - PUENTE SANTA | [14 empty] | UBICACIÓN |  |  | 360050
KM. 330+800 - KM 448+936 | [14 empty] | CALICATA |  |  | Core - 03
LONGITUD: 118.136 KM. | [14 empty] | MUESTRA Nº |  |  | M - 2
FECHA DE ENSAYO |  | : Diciembre - 2008
[15 empty] | Ing. Responsable |  |  | : Lucía Saez Alvan
[15 empty] | Técnico |  |  | : José Torres Román
EXTRACCIÓN CUANTITATIVA DE ASFALTO EN MEZCLAS PARA PAVIMENTOS MTC - 502 {ASTM D - 2172}
TAMIZ | 3" | 2" | 1½" | 1" | 3/4" | ½" | 3/8" | ¼" | N° 004 | N° 006 | N° 008 | N° 010 | N° 016 | N° 020 | N° 030 | N° 040 | N° 050 | N° 080 | N° 100 | N° 200 | - N° 200
Abertura del Tamiz (mm ) | 76.2 | 50.8 | 38.1 | 25.4 | 19.05 | 12.7 | 8.749838 | 6.35 | 4.76 | 3.36 | 2.38 | 2 | 1.19 | 0.84 | 0.59 | 0.426 | 0.297 | 0.177 | 0.149 | 0.074
Peso retenido ( g ) |  | 0 | 0 | 0 | 0 | 109 | 134 | 156.5 | 46.5 | 92 | 91.5 | 31.5 | 72 | 47.5 | 53.5 | 38 | 32.5 | 55 | 31 | 23 | 5
Retenido ( % ) |  |  |  | 0 | 0 | 10.72307 | 13.18249 | 15.39597 | 4.57452 | 9.050664 | 9.001476 | 3.098869 | 7.083128 | 4.672897 | 5.263158 | 3.738318 | 3.197245 | 5.410723 | 3.04968 | 2.262666 | 0.4918839
Pasa ( % ) |  |  |  |  | 100 | 89.27693 | 76.09444 | 60.69848 | 56.12395 | 47.07329 | 38.07182 | 34.97295 | 27.88982 | 23.21692 | 17.95376 | 14.21545 | 11.0182 | 5.607477 | 2.557796 | 0.2951303
ESPECIFICACION TECNICA MAC - 1 ( % Pasa ) |  |  |  |  | 80 | 67 | 60 |  | 43 |  |  | 29 |  |  |  | 14 |  | 8 |  | 4
|  |  |  | 100 | 100 | 85 | 77 |  | 64 |  |  | 45 |  |  |  | 25 |  | 17 |  | 8
[15 empty] | Contenido de Cemento Asfáltico |  |  |  |  | 4.813084 | ( % )

## Core-04-1
Estudio de Mantenimiento Periódico de la Carretera: Pontón Quebrada Seca – Puente Santa, Ruta 1N
CONSORCIO
COSTA DULCE II
ESTUDIO DE MANTENIMIENTO PERIODICO DE LA CARRETERA:
PONTON QUEBRADA SECA - PUENTE SANTA | [14 empty] | UBICACIÓN |  |  | 368000
KM. 330+800 - KM 448+936 | [14 empty] | CALICATA |  |  | Core - 04
LONGITUD: 118.136 KM. | [14 empty] | MUESTRA Nº |  |  | M - 1
FECHA DE ENSAYO |  | : Diciembre - 2008
[15 empty] | Ing. Responsable |  |  | : Lucía Saez Alvan
[15 empty] | Técnico |  |  | : José Torres Román
EXTRACCIÓN CUANTITATIVA DE ASFALTO EN MEZCLAS PARA PAVIMENTOS MTC - 502 {ASTM D - 2172}
TAMIZ | 3" | 2" | 1½" | 1" | 3/4" | ½" | 3/8" | ¼" | N° 004 | N° 006 | N° 008 | N° 010 | N° 016 | N° 020 | N° 030 | N° 040 | N° 050 | N° 080 | N° 100 | N° 200 | - N° 200
Abertura del Tamiz (mm ) | 76.2 | 50.8 | 38.1 | 25.4 | 19.05 | 12.7 | 8.749838 | 6.35 | 4.76 | 3.36 | 2.38 | 2 | 1.19 | 0.84 | 0.59 | 0.426 | 0.297 | 0.177 | 0.149 | 0.074
Peso retenido ( g ) |  | 0 | 0 | 0 | 0 | 15 | 87 | 109 | 58 | 41.5 | 64.5 | 24 | 51 | 34.5 | 40 | 31 | 29.5 | 38 | 24.5 | 15 | 67
Retenido ( % ) |  |  |  | 0 | 0 | 2.056203 | 11.92598 | 14.94174 | 7.950651 | 5.688828 | 8.841672 | 3.289925 | 6.99109 | 4.729267 | 5.483208 | 4.249486 | 4.043866 | 5.209047 | 3.358465 | 2.056203 | 9.184373
Pasa ( % ) |  |  |  |  | 100 | 97.9438 | 86.01782 | 71.07608 | 63.12543 | 57.4366 | 48.59493 | 45.305 | 38.31391 | 33.58465 | 28.10144 | 23.85195 | 19.80809 | 14.59904 | 11.24058 | 9.184373
ESPECIFICACION TECNICA MAC - 1 ( % Pasa ) |  |  |  |  | 80 | 67 | 60 |  | 43 |  |  | 29 |  |  |  | 14 |  | 8 |  | 4
|  |  |  | 100 | 100 | 85 | 77 |  | 64 |  |  | 45 |  |  |  | 25 |  | 17 |  | 8
[15 empty] | Contenido de Cemento Asfáltico |  |  |  |  | 7.599747 | ( % )

## Core-04-2
Estudio de Mantenimiento Periódico de la Carretera: Pontón Quebrada Seca – Puente Santa, Ruta 1N
CONSORCIO
COSTA DULCE II
ESTUDIO DE MANTENIMIENTO PERIODICO DE LA CARRETERA:
PONTON QUEBRADA SECA - PUENTE SANTA | [14 empty] | UBICACIÓN |  |  | 368000
KM. 330+800 - KM 448+936 | [14 empty] | CALICATA |  |  | Core - 04
LONGITUD: 118.136 KM. | [14 empty] | MUESTRA Nº |  |  | M - 2
FECHA DE ENSAYO |  | : Diciembre - 2008
[15 empty] | Ing. Responsable |  |  | : Lucía Saez Alvan
[15 empty] | Técnico |  |  | : José Torres Román
EXTRACCIÓN CUANTITATIVA DE ASFALTO EN MEZCLAS PARA PAVIMENTOS MTC - 502 {ASTM D - 2172}
TAMIZ | 3" | 2" | 1½" | 1" | 3/4" | ½" | 3/8" | ¼" | N° 004 | N° 006 | N° 008 | N° 010 | N° 016 | N° 020 | N° 030 | N° 040 | N° 050 | N° 080 | N° 100 | N° 200 | - N° 200
Abertura del Tamiz (mm ) | 76.2 | 50.8 | 38.1 | 25.4 | 19.05 | 12.7 | 8.749838 | 6.35 | 4.76 | 3.36 | 2.38 | 2 | 1.19 | 0.84 | 0.59 | 0.426 | 0.297 | 0.177 | 0.149 | 0.074
Peso retenido ( g ) |  | 0 | 0 | 0 | 37.5 | 65.5 | 102.5 | 143.5 | 85 | 63 | 104 | 45.5 | 89 | 52 | 49.5 | 54.5 | 92 | 35.5 | 49.5 | 27 | 2.5
Retenido ( % ) |  |  |  | 0 | 3.415301 | 5.965392 | 9.335155 | 13.06922 | 7.741348 | 5.737705 | 9.471767 | 4.143898 | 8.105647 | 4.735883 | 4.508197 | 4.96357 | 8.378871 | 3.233151 | 4.508197 | 2.459016 | 0.2276867
Pasa ( % ) |  |  |  | 100 | 96.5847 | 90.61931 | 81.28415 | 68.21494 | 60.47359 | 54.73588 | 45.26412 | 41.12022 | 33.01457 | 28.27869 | 23.77049 | 18.80692 | 10.42805 | 7.1949 | 2.686703 | 0.2276867
ESPECIFICACION TECNICA MAC - 1 ( % Pasa ) |  |  |  |  | 80 | 67 | 60 |  | 43 |  |  | 29 |  |  |  | 14 |  | 8 |  | 4
|  |  |  | 100 | 100 | 85 | 77 |  | 64 |  |  | 45 |  |  |  | 25 |  | 17 |  | 8
[15 empty] | Contenido de Cemento Asfáltico |  |  |  |  | 5.448305 | ( % )

## Core-05-1
Estudio de Mantenimiento Periódico de la Carretera: Pontón Quebrada Seca – Puente Santa, Ruta 1N
CONSORCIO
COSTA DULCE II
ESTUDIO DE MANTENIMIENTO PERIODICO DE LA CARRETERA:
PONTON QUEBRADA SECA - PUENTE SANTA | [14 empty] | UBICACIÓN |  |  | 377050
KM. 330+800 - KM 448+936 | [14 empty] | CALICATA |  |  | Core - 05
LONGITUD: 118.136 KM. | [14 empty] | MUESTRA Nº |  |  | M - 1
FECHA DE ENSAYO |  | : Diciembre - 2008
[15 empty] | Ing. Responsable |  |  | : Lucía Saez Alvan
[15 empty] | Técnico |  |  | : José Torres Román
EXTRACCIÓN CUANTITATIVA DE ASFALTO EN MEZCLAS PARA PAVIMENTOS MTC - 502 {ASTM D - 2172}
TAMIZ | 3" | 2" | 1½" | 1" | 3/4" | ½" | 3/8" | ¼" | N° 004 | N° 006 | N° 008 | N° 010 | N° 016 | N° 020 | N° 030 | N° 040 | N° 050 | N° 080 | N° 100 | N° 200 | - N° 200
Abertura del Tamiz (mm ) | 76.2 | 50.8 | 38.1 | 25.4 | 19.05 | 12.7 | 8.749838 | 6.35 | 4.76 | 3.36 | 2.38 | 2 | 1.19 | 0.84 | 0.59 | 0.426 | 0.297 | 0.177 | 0.149 | 0.074
Peso retenido ( g ) |  | 0 | 0 | 0 |  | 50.5 | 42.5 | 37.5 | 45.5 | 34.5 | 63 | 27.5 | 75 | 50 | 46 | 25 | 19 | 46.5 | 35.5 | 49 | 3.5
Retenido ( % ) |  |  |  | 0 | 0 | 7.763259 | 6.533436 | 5.764796 | 6.99462 | 5.303613 | 9.684858 | 4.227517 | 11.52959 | 7.686395 | 7.071483 | 3.843198 | 2.92083 | 7.148347 | 5.457341 | 7.532667 | 0.5380477
Pasa ( % ) |  |  |  |  | 100 | 92.23674 | 85.70331 | 79.93851 | 72.94389 | 67.64028 | 57.95542 | 53.7279 | 42.19831 | 34.51191 | 27.44043 | 23.59723 | 20.6764 | 13.52806 | 8.070715 | 0.5380477
ESPECIFICACION TECNICA MAC - 1 ( % Pasa ) |  |  |  |  | 80 | 67 | 60 |  | 43 |  |  | 29 |  |  |  | 14 |  | 8 |  | 4
|  |  |  | 100 | 100 | 85 | 77 |  | 64 |  |  | 45 |  |  |  | 25 |  | 17 |  | 8
[15 empty] | Contenido de Cemento Asfáltico |  |  |  |  | 4.376368 | ( % )

## Core-05-2
Estudio de Mantenimiento Periódico de la Carretera: Pontón Quebrada Seca – Puente Santa, Ruta 1N
CONSORCIO
COSTA DULCE II
ESTUDIO DE MANTENIMIENTO PERIODICO DE LA CARRETERA:
PONTON QUEBRADA SECA - PUENTE SANTA | [14 empty] | UBICACIÓN |  |  | 377050
KM. 330+800 - KM 448+936 | [14 empty] | CALICATA |  |  | Core - 05
LONGITUD: 118.136 KM. | [14 empty] | MUESTRA Nº |  |  | M - 2
FECHA DE ENSAYO |  | : Diciembre - 2008
[15 empty] | Ing. Responsable |  |  | : Lucía Saez Alvan
[15 empty] | Técnico |  |  | : José Torres Román
EXTRACCIÓN CUANTITATIVA DE ASFALTO EN MEZCLAS PARA PAVIMENTOS MTC - 502 {ASTM D - 2172}
TAMIZ | 3" | 2" | 1½" | 1" | 3/4" | ½" | 3/8" | ¼" | N° 004 | N° 006 | N° 008 | N° 010 | N° 016 | N° 020 | N° 030 | N° 040 | N° 050 | N° 080 | N° 100 | N° 200 | - N° 200
Abertura del Tamiz (mm ) | 76.2 | 50.8 | 38.1 | 25.4 | 19.05 | 12.7 | 8.749838 | 6.35 | 4.76 | 3.36 | 2.38 | 2 | 1.19 | 0.84 | 0.59 | 0.426 | 0.297 | 0.177 | 0.149 | 0.074
Peso retenido ( g ) |  | 0 | 0 | 0 |  | 36.5 | 51 | 94 | 78 | 53.5 | 72.5 | 23 | 40.5 | 21 | 19.5 | 12.5 | 10.5 | 23 | 18 | 10 | 2.5
Retenido ( % ) |  |  |  | 0 | 0 | 6.448763 | 9.010601 | 16.60777 | 13.78092 | 9.452297 | 12.80919 | 4.063604 | 7.155477 | 3.710247 | 3.44523 | 2.208481 | 1.855124 | 4.063604 | 3.180212 | 1.766784 | 0.4416961
Pasa ( % ) |  |  |  |  | 100 | 93.55124 | 84.54064 | 67.93286 | 54.15194 | 44.69965 | 31.89046 | 27.82686 | 20.67138 | 16.96113 | 13.5159 | 11.30742 | 9.452297 | 5.388693 | 2.208481 | 0.4416961
ESPECIFICACION TECNICA MAC - 1 ( % Pasa ) |  |  |  |  | 80 | 67 | 60 |  | 43 |  |  | 29 |  |  |  | 14 |  | 8 |  | 4
|  |  |  | 100 | 100 | 85 | 77 |  | 64 |  |  | 45 |  |  |  | 25 |  | 17 |  | 8
[15 empty] | Contenido de Cemento Asfáltico |  |  |  |  | 4.057481 | ( % )

## Core-09-1
Estudio de Mantenimiento Periódico de la Carretera: Pontón Quebrada Seca – Puente Santa, Ruta 1N
CONSORCIO
COSTA DULCE II
ESTUDIO DE MANTENIMIENTO PERIODICO DE LA CARRETERA:
PONTON QUEBRADA SECA - PUENTE SANTA | [14 empty] | UBICACIÓN |  |  | 381500
KM. 330+800 - KM 448+936 | [14 empty] | CALICATA |  |  | Core - 06
LONGITUD: 118.136 KM. | [14 empty] | MUESTRA Nº |  |  | M - 1
FECHA DE ENSAYO |  | : Diciembre - 2008
[15 empty] | Ing. Responsable |  |  | : Lucía Saez Alvan
[15 empty] | Técnico |  |  | : José Torres Román
EXTRACCIÓN CUANTITATIVA DE ASFALTO EN MEZCLAS PARA PAVIMENTOS MTC - 502 {ASTM D - 2172}
TAMIZ | 3" | 2" | 1½" | 1" | 3/4" | ½" | 3/8" | ¼" | N° 004 | N° 006 | N° 008 | N° 010 | N° 016 | N° 020 | N° 030 | N° 040 | N° 050 | N° 080 | N° 100 | N° 200 | - N° 200
Abertura del Tamiz (mm ) | 76.2 | 50.8 | 38.1 | 25.4 | 19.05 | 12.7 | 8.749838 | 6.35 | 4.76 | 3.36 | 2.38 | 2 | 1.19 | 0.84 | 0.59 | 0.426 | 0.297 | 0.177 | 0.149 | 0.074
Peso retenido ( g ) |  | 0 | 0 | 0 |  | 68.5 | 137 | 153 | 91 | 66.5 | 102 | 36.5 | 81.5 | 51.5 | 58.5 | 46.5 | 34 | 82 | 57.5 | 28.5 | 29.8
Retenido ( % ) |  |  |  | 0 | 0 | 6.09268 | 12.18536 | 13.60847 | 8.093925 | 5.914791 | 9.072312 | 3.246464 | 7.248955 | 4.580628 | 5.203238 | 4.135907 | 3.024104 | 7.293427 | 5.114293 | 2.534911 | 2.650538
Pasa ( % ) |  |  |  |  | 100 | 93.90732 | 81.72196 | 68.11349 | 60.01957 | 54.10478 | 45.03246 | 41.786 | 34.53705 | 29.95642 | 24.75318 | 20.61727 | 17.59317 | 10.29974 | 5.185449 | 2.650538
ESPECIFICACION TECNICA MAC - 1 ( % Pasa ) |  |  |  |  | 80 | 67 | 60 |  | 43 |  |  | 29 |  |  |  | 14 |  | 8 |  | 4
|  |  |  | 100 | 100 | 85 | 77 |  | 64 |  |  | 45 |  |  |  | 25 |  | 17 |  | 8
[15 empty] | Contenido de Cemento Asfáltico |  |  |  |  | 6.774461 | ( % )

## Core-10-1
Estudio de Mantenimiento Periódico de la Carretera: Pontón Quebrada Seca – Puente Santa, Ruta 1N
CONSORCIO
COSTA DULCE II
ESTUDIO DE MANTENIMIENTO PERIODICO DE LA CARRETERA:
PONTON QUEBRADA SECA - PUENTE SANTA | [14 empty] | UBICACIÓN |  |  | 397000
KM. 330+800 - KM 448+936 | [14 empty] | CALICATA |  |  | Core - 07
LONGITUD: 118.136 KM. | [14 empty] | MUESTRA Nº |  |  | M - 1
FECHA DE ENSAYO |  | : Diciembre - 2008
[15 empty] | Ing. Responsable |  |  | : Lucía Saez Alvan
[15 empty] | Técnico |  |  | : José Torres Román
EXTRACCIÓN CUANTITATIVA DE ASFALTO EN MEZCLAS PARA PAVIMENTOS MTC - 502 {ASTM D - 2172}
TAMIZ | 3" | 2" | 1½" | 1" | 3/4" | ½" | 3/8" | ¼" | N° 004 | N° 006 | N° 008 | N° 010 | N° 016 | N° 020 | N° 030 | N° 040 | N° 050 | N° 080 | N° 100 | N° 200 | - N° 200
Abertura del Tamiz (mm ) | 76.2 | 50.8 | 38.1 | 25.4 | 19.05 | 12.7 | 8.749838 | 6.35 | 4.76 | 3.36 | 2.38 | 2 | 1.19 | 0.84 | 0.59 | 0.426 | 0.297 | 0.177 | 0.149 | 0.074
Peso retenido ( g ) |  | 0 | 0 | 0 | 10 | 117.5 | 104 | 154.5 | 85.5 | 14 | 115.5 | 39 | 80.5 | 52.5 | 56 | 43.5 | 30 | 48.5 | 27.5 | 15.5 | 108.3
Retenido ( % ) |  |  |  | 0 | 0.907194 | 10.65953 | 9.434818 | 14.01615 | 7.756509 | 1.270072 | 10.47809 | 3.538057 | 7.302912 | 4.762769 | 5.080287 | 3.946294 | 2.721582 | 4.399891 | 2.494784 | 1.406151 | 9.824912
Pasa ( % ) |  |  |  | 100 | 99.09281 | 88.43328 | 78.99846 | 64.98231 | 57.2258 | 55.95573 | 45.47764 | 41.93958 | 34.63667 | 29.8739 | 24.79361 | 20.84732 | 18.12574 | 13.72585 | 11.23106 | 9.824912
ESPECIFICACION TECNICA MAC - 1 ( % Pasa ) |  |  |  |  | 80 | 67 | 60 |  | 43 |  |  | 29 |  |  |  | 14 |  | 8 |  | 4
|  |  |  | 100 | 100 | 85 | 77 |  | 64 |  |  | 45 |  |  |  | 25 |  | 17 |  | 8
[15 empty] | Contenido de Cemento Asfáltico |  |  |  |  | 5.422565 | ( % )

## Core-11-1
Estudio de Mantenimiento Periódico de la Carretera: Pontón Quebrada Seca – Puente Santa, Ruta 1N
CONSORCIO
COSTA DULCE II
ESTUDIO DE MANTENIMIENTO PERIODICO DE LA CARRETERA:
PONTON QUEBRADA SECA - PUENTE SANTA | [14 empty] | UBICACIÓN |  |  | 403050
KM. 330+800 - KM 448+936 | [14 empty] | CALICATA |  |  | Core - 08
LONGITUD: 118.136 KM. | [14 empty] | MUESTRA Nº |  |  | M - 1
FECHA DE ENSAYO |  | : Diciembre - 2008
[15 empty] | Ing. Responsable |  |  | : Lucía Saez Alvan
[15 empty] | Técnico |  |  | : José Torres Román
EXTRACCIÓN CUANTITATIVA DE ASFALTO EN MEZCLAS PARA PAVIMENTOS MTC - 502 {ASTM D - 2172}
TAMIZ | 3" | 2" | 1½" | 1" | 3/4" | ½" | 3/8" | ¼" | N° 004 | N° 006 | N° 008 | N° 010 | N° 016 | N° 020 | N° 030 | N° 040 | N° 050 | N° 080 | N° 100 | N° 200 | - N° 200
Abertura del Tamiz (mm ) | 76.2 | 50.8 | 38.1 | 25.4 | 19.05 | 12.7 | 8.749838 | 6.35 | 4.76 | 3.36 | 2.38 | 2 | 1.19 | 0.84 | 0.59 | 0.426 | 0.297 | 0.177 | 0.149 | 0.074
Peso retenido ( g ) |  | 0 | 0 | 0 | 37 | 96 | 87 | 166.5 | 121 | 89 | 131.5 | 53.5 | 93.5 | 60 | 58.5 | 43.5 | 42.5 | 62.5 | 40 | 27 | 6
Retenido ( % ) |  |  |  | 0 | 3.045267 | 7.901235 | 7.160494 | 13.7037 | 9.958848 | 7.325103 | 10.82305 | 4.403292 | 7.695473 | 4.938272 | 4.814815 | 3.580247 | 3.497942 | 5.144033 | 3.292181 | 2.222222 | 0.4938272
Pasa ( % ) |  |  |  | 100 | 96.95473 | 89.0535 | 81.893 | 68.1893 | 58.23045 | 50.90535 | 40.0823 | 35.67901 | 27.98354 | 23.04527 | 18.23045 | 14.65021 | 11.15226 | 6.00823 | 2.716049 | 0.4938272
ESPECIFICACION TECNICA MAC - 1 ( % Pasa ) |  |  |  |  | 80 | 67 | 60 |  | 43 |  |  | 29 |  |  |  | 14 |  | 8 |  | 4
|  |  |  | 100 | 100 | 85 | 77 |  | 64 |  |  | 45 |  |  |  | 25 |  | 17 |  | 8
[15 empty] | Contenido de Cemento Asfáltico |  |  |  |  | 5.094044 | ( % )

## Core-12
Estudio de Mantenimiento Periódico de la Carretera: Pontón Quebrada Seca – Puente Santa, Ruta 1N
CONSORCIO
COSTA DULCE II
ESTUDIO DE MANTENIMIENTO PERIODICO DE LA CARRETERA:
PONTON QUEBRADA SECA - PUENTE SANTA | [14 empty] | UBICACIÓN |  |  | 415000
KM. 330+800 - KM 448+936 | [14 empty] | CALICATA |  |  | Core - 09
LONGITUD: 118.136 KM. | [14 empty] | MUESTRA Nº |  |  | M - 1
FECHA DE ENSAYO |  | : Diciembre - 2008
[15 empty] | Ing. Responsable |  |  | : Lucía Saez Alvan
[15 empty] | Técnico |  |  | : José Torres Román
EXTRACCIÓN CUANTITATIVA DE ASFALTO EN MEZCLAS PARA PAVIMENTOS MTC - 502 {ASTM D - 2172}
TAMIZ | 3" | 2" | 1½" | 1" | 3/4" | ½" | 3/8" | ¼" | N° 004 | N° 006 | N° 008 | N° 010 | N° 016 | N° 020 | N° 030 | N° 040 | N° 050 | N° 080 | N° 100 | N° 200 | - N° 200
Abertura del Tamiz (mm ) | 76.2 | 50.8 | 38.1 | 25.4 | 19.05 | 12.7 | 8.749838 | 6.35 | 4.76 | 3.36 | 2.38 | 2 | 1.19 | 0.84 | 0.59 | 0.426 | 0.297 | 0.177 | 0.149 | 0.074
Peso retenido ( g ) |  | 0 | 0 | 0 | 102.5 | 83.5 | 138.5 | 190 | 149 | 95.5 | 145.5 | 51.5 | 98.5 | 64.5 | 63 | 53 | 42 | 64 | 30 | 28.5 | 9.5
Retenido ( % ) |  |  |  | 0 | 6.935047 | 5.649526 | 9.370771 | 12.85521 | 10.08119 | 6.461434 | 9.844384 | 3.484438 | 6.664411 | 4.364005 | 4.262517 | 3.585927 | 2.841678 | 4.330176 | 2.02977 | 1.928281 | 0.6427605
Pasa ( % ) |  |  |  | 100 | 93.06495 | 87.41543 | 78.04465 | 65.18945 | 55.10825 | 48.64682 | 38.80244 | 35.318 | 28.65359 | 24.28958 | 20.02706 | 16.44114 | 13.59946 | 9.269283 | 7.239513 | 5.311231
ESPECIFICACION TECNICA MAC - 1 ( % Pasa ) |  |  |  |  | 80 | 67 | 60 |  | 43 |  |  | 29 |  |  |  | 14 |  | 8 |  | 4
|  |  |  | 100 | 100 | 85 | 77 |  | 64 |  |  | 45 |  |  |  | 25 |  | 17 |  | 8
[15 empty] | Contenido de Cemento Asfáltico |  |  |  |  | 4.668471 | ( % )

## Core-13, M-01
Estudio de Mantenimiento Periódico de la Carretera: Pontón Quebrada Seca – Puente Santa, Ruta 1N
CONSORCIO
COSTA DULCE II
ESTUDIO DE MANTENIMIENTO PERIODICO DE LA CARRETERA:
PONTON QUEBRADA SECA - PUENTE SANTA | [14 empty] | UBICACIÓN |  |  | 424000
KM. 330+800 - KM 448+936 | [14 empty] | CALICATA |  |  | Core - 10
LONGITUD: 118.136 KM. | [14 empty] | MUESTRA Nº |  |  | M - 1
FECHA DE ENSAYO |  | : Diciembre - 2008
[15 empty] | Ing. Responsable |  |  | : Lucía Saez Alvan
[15 empty] | Técnico |  |  | : José Torres Román
EXTRACCIÓN CUANTITATIVA DE ASFALTO EN MEZCLAS PARA PAVIMENTOS MTC - 502 {ASTM D - 2172}
TAMIZ | 3" | 2" | 1½" | 1" | 3/4" | ½" | 3/8" | ¼" | N° 004 | N° 006 | N° 008 | N° 010 | N° 016 | N° 020 | N° 030 | N° 040 | N° 050 | N° 080 | N° 100 | N° 200 | - N° 200
Abertura del Tamiz (mm ) | 76.2 | 50.8 | 38.1 | 25.4 | 19.05 | 12.7 | 8.749838 | 6.35 | 4.76 | 3.36 | 2.38 | 2 | 1.19 | 0.84 | 0.59 | 0.426 | 0.297 | 0.177 | 0.149 | 0.074
Peso retenido ( g ) |  | 0 | 0 | 0 |  | 32.5 | 60.5 | 118 | 45.5 | 32 | 60 | 28.5 | 62 | 43.5 | 49 | 35 | 26.5 | 36.5 | 18.5 | 13.5 | 4.5
Retenido ( % ) |  |  |  | 0 | 0 | 4.87988 | 9.084084 | 17.71772 | 6.831832 | 4.804805 | 9.009009 | 4.279279 | 9.309309 | 6.531532 | 7.357357 | 5.255255 | 3.978979 | 5.48048 | 2.777778 | 2.027027 | 0.6756757
Pasa ( % ) |  |  |  |  | 100 | 95.12012 | 86.03604 | 68.31832 | 61.48649 | 56.68168 | 47.67267 | 43.39339 | 34.08408 | 27.55255 | 20.1952 | 14.93994 | 10.96096 | 5.48048 | 2.702703 | 0.6756757
ESPECIFICACION TECNICA MAC - 1 ( % Pasa ) |  |  |  |  | 80 | 67 | 60 |  | 43 |  |  | 29 |  |  |  | 14 |  | 8 |  | 4
|  |  |  | 100 | 100 | 85 | 77 |  | 64 |  |  | 45 |  |  |  | 25 |  | 17 |  | 8
[15 empty] | Contenido de Cemento Asfáltico |  |  |  |  | 6.853147 | ( % )

## Core-13, M-02
Estudio de Mantenimiento Periódico de la Carretera: Pontón Quebrada Seca – Puente Santa, Ruta 1N
CONSORCIO
COSTA DULCE II
ESTUDIO DE MANTENIMIENTO PERIODICO DE LA CARRETERA:
PONTON QUEBRADA SECA - PUENTE SANTA | [14 empty] | UBICACIÓN |  |  | 424000
KM. 330+800 - KM 448+936 | [14 empty] | CALICATA |  |  | Core - 10
LONGITUD: 118.136 KM. | [14 empty] | MUESTRA Nº |  |  | M - 2
FECHA DE ENSAYO |  | : Diciembre - 2008
[15 empty] | Ing. Responsable |  |  | : Lucía Saez Alvan
[15 empty] | Técnico |  |  | : José Torres Román
EXTRACCIÓN CUANTITATIVA DE ASFALTO EN MEZCLAS PARA PAVIMENTOS MTC - 502 {ASTM D - 2172}
TAMIZ | 3" | 2" | 1½" | 1" | 3/4" | ½" | 3/8" | ¼" | N° 004 | N° 006 | N° 008 | N° 010 | N° 016 | N° 020 | N° 030 | N° 040 | N° 050 | N° 080 | N° 100 | N° 200 | - N° 200
Abertura del Tamiz (mm ) | 76.2 | 50.8 | 38.1 | 25.4 | 19.05 | 12.7 | 8.749838 | 6.35 | 4.76 | 3.36 | 2.38 | 2 | 1.19 | 0.84 | 0.59 | 0.426 | 0.297 | 0.177 | 0.149 | 0.074
Peso retenido ( g ) |  | 0 | 0 | 0 | 44.5 | 101 | 118.5 | 201.5 | 133.5 | 90.5 | 112.5 | 39.5 | 72.5 | 46.5 | 35.5 | 36 | 35.5 | 99 | 66 | 42.5 | 16.5
Retenido ( % ) |  |  |  | 0 | 3.445606 | 7.820364 | 9.175377 | 15.60201 | 10.33682 | 7.007356 | 8.710801 | 3.058459 | 5.613628 | 3.600465 | 2.748742 | 2.787456 | 2.748742 | 7.665505 | 5.110337 | 3.290747 | 1.277584
Pasa ( % ) |  |  |  | 100 | 96.55439 | 88.73403 | 79.55865 | 63.95664 | 53.61982 | 46.61247 | 37.90166 | 34.84321 | 29.22958 | 25.62911 | 22.88037 | 20.09292 | 17.34417 | 9.678668 | 4.568331 | 1.277584
ESPECIFICACION TECNICA MAC - 1 ( % Pasa ) |  |  |  |  | 80 | 67 | 60 |  | 43 |  |  | 29 |  |  |  | 14 |  | 8 |  | 4
|  |  |  | 100 | 100 | 85 | 77 |  | 64 |  |  | 45 |  |  |  | 25 |  | 17 |  | 8
[15 empty] | Contenido de Cemento Asfáltico |  |  |  |  | 5.071665 | ( % )

## Core-13, M-03
Estudio de Mantenimiento Periódico de la Carretera: Pontón Quebrada Seca – Puente Santa, Ruta 1N
CONSORCIO
COSTA DULCE II
ESTUDIO DE MANTENIMIENTO PERIODICO DE LA CARRETERA:
PONTON QUEBRADA SECA - PUENTE SANTA | [14 empty] | UBICACIÓN |  |  | 424000
KM. 330+800 - KM 448+936 | [14 empty] | CALICATA |  |  | Core - 10
LONGITUD: 118.136 KM. | [14 empty] | MUESTRA Nº |  |  | M - 3
FECHA DE ENSAYO |  | : Diciembre - 2008
[15 empty] | Ing. Responsable |  |  | : Lucía Saez Alvan
[15 empty] | Técnico |  |  | : José Torres Román
EXTRACCIÓN CUANTITATIVA DE ASFALTO EN MEZCLAS PARA PAVIMENTOS MTC - 502 {ASTM D - 2172}
TAMIZ | 3" | 2" | 1½" | 1" | 3/4" | ½" | 3/8" | ¼" | N° 004 | N° 006 | N° 008 | N° 010 | N° 016 | N° 020 | N° 030 | N° 040 | N° 050 | N° 080 | N° 100 | N° 200 | - N° 200
Abertura del Tamiz (mm ) | 76.2 | 50.8 | 38.1 | 25.4 | 19.05 | 12.7 | 8.749838 | 6.35 | 4.76 | 3.36 | 2.38 | 2 | 1.19 | 0.84 | 0.59 | 0.426 | 0.297 | 0.177 | 0.149 | 0.074
Peso retenido ( g ) |  | 0 | 0 | 0 | 27 | 84 | 98.5 | 133.5 | 76.5 | 63 | 103 | 39 | 61.5 | 41 | 41 | 27 | 22 | 34 | 21 | 19 | 6
Retenido ( % ) |  |  |  | 0 | 3.010033 | 9.364548 | 10.98105 | 14.88294 | 8.528428 | 7.023411 | 11.48272 | 4.347826 | 6.856187 | 4.570792 | 4.570792 | 3.010033 | 2.45262 | 3.790412 | 2.341137 | 2.118172 | 0.6688963
Pasa ( % ) |  |  |  | 100 | 96.98997 | 87.62542 | 76.64437 | 61.76143 | 53.233 | 46.20959 | 34.72687 | 30.37904 | 23.52285 | 18.95206 | 14.38127 | 11.37124 | 8.918618 | 5.128205 | 2.787068 | 0.6688963
ESPECIFICACION TECNICA MAC - 1 ( % Pasa ) |  |  |  |  | 80 | 67 | 60 |  | 43 |  |  | 29 |  |  |  | 14 |  | 8 |  | 4
|  |  |  | 100 | 100 | 85 | 77 |  | 64 |  |  | 45 |  |  |  | 25 |  | 17 |  | 8
[15 empty] | Contenido de Cemento Asfáltico |  |  |  |  | 3.651987 | ( % )

## Core-14
Estudio de Mantenimiento Periódico de la Carretera: Pontón Quebrada Seca – Puente Santa, Ruta 1N
CONSORCIO
COSTA DULCE II
ESTUDIO DE MANTENIMIENTO PERIODICO DE LA CARRETERA:
PONTON QUEBRADA SECA - PUENTE SANTA | [14 empty] | UBICACIÓN |  |  | 438000
KM. 330+800 - KM 448+936 | [14 empty] | CALICATA |  |  | Core - 11
LONGITUD: 118.136 KM. | [14 empty] | MUESTRA Nº |  |  | M - 1
FECHA DE ENSAYO |  | : Diciembre - 2008
[15 empty] | Ing. Responsable |  |  | : Lucía Saez Alvan
[15 empty] | Técnico |  |  | : José Torres Román
EXTRACCIÓN CUANTITATIVA DE ASFALTO EN MEZCLAS PARA PAVIMENTOS MTC - 502 {ASTM D - 2172}
TAMIZ | 3" | 2" | 1½" | 1" | 3/4" | ½" | 3/8" | ¼" | N° 004 | N° 006 | N° 008 | N° 010 | N° 016 | N° 020 | N° 030 | N° 040 | N° 050 | N° 080 | N° 100 | N° 200 | - N° 200
Abertura del Tamiz (mm ) | 76.2 | 50.8 | 38.1 | 25.4 | 19.05 | 12.7 | 8.749838 | 6.35 | 4.76 | 3.36 | 2.38 | 2 | 1.19 | 0.84 | 0.59 | 0.426 | 0.297 | 0.177 | 0.149 | 0.074
Peso retenido ( g ) |  | 0 | 0 | 0 | 43 | 82 | 108.5 | 143.5 | 51.5 | 118 | 103 | 34 | 66.5 | 36 | 34.5 | 23.5 | 19 | 44 | 37 | 43 | 2.5
Retenido ( % ) |  |  |  | 0 | 4.345629 | 8.287014 | 10.96513 | 14.50227 | 5.204649 | 11.92521 | 10.4093 | 3.436079 | 6.720566 | 3.638201 | 3.486609 | 2.374937 | 1.920162 | 4.44669 | 3.739262 | 4.345629 | 0.2526529
Pasa ( % ) |  |  |  | 100 | 95.65437 | 87.36736 | 76.40222 | 61.89995 | 56.6953 | 44.77009 | 34.36079 | 30.92471 | 24.20414 | 20.56594 | 17.07933 | 14.7044 | 12.78423 | 8.337544 | 4.598282 | 0.2526529
ESPECIFICACION TECNICA MAC - 1 ( % Pasa ) |  |  |  |  | 80 | 67 | 60 |  | 43 |  |  | 29 |  |  |  | 14 |  | 8 |  | 4
|  |  |  | 100 | 100 | 85 | 77 |  | 64 |  |  | 45 |  |  |  | 25 |  | 17 |  | 8
[15 empty] | Contenido de Cemento Asfáltico |  |  |  |  | 4.672447 | ( % )

## Core-15
Estudio de Mantenimiento Periódico de la Carretera: Pontón Quebrada Seca – Puente Santa, Ruta 1N
CONSORCIO
COSTA DULCE II
ESTUDIO DE MANTENIMIENTO PERIODICO DE LA CARRETERA:
PONTON QUEBRADA SECA - PUENTE SANTA | [14 empty] | UBICACIÓN |  |  | 446550
KM. 330+800 - KM 448+936 | [14 empty] | CALICATA |  |  | Core - 12
LONGITUD: 118.136 KM. | [14 empty] | MUESTRA Nº |  |  | M - 1
FECHA DE ENSAYO |  | : Diciembre - 2008
[15 empty] | Ing. Responsable |  |  | : Lucía Saez Alvan
[15 empty] | Técnico |  |  | : José Torres Román
EXTRACCIÓN CUANTITATIVA DE ASFALTO EN MEZCLAS PARA PAVIMENTOS MTC - 502 {ASTM D - 2172}
TAMIZ | 3" | 2" | 1½" | 1" | 3/4" | ½" | 3/8" | ¼" | N° 004 | N° 006 | N° 008 | N° 010 | N° 016 | N° 020 | N° 030 | N° 040 | N° 050 | N° 080 | N° 100 | N° 200 | - N° 200
Abertura del Tamiz (mm ) | 76.2 | 50.8 | 38.1 | 25.4 | 19.05 | 12.7 | 8.749838 | 6.35 | 4.76 | 3.36 | 2.38 | 2 | 1.19 | 0.84 | 0.59 | 0.426 | 0.297 | 0.177 | 0.149 | 0.074
Peso retenido ( g ) |  | 0 | 0 | 0 | 9.5 | 82 | 109.5 | 157.5 | 111 | 72.5 | 89.5 | 28 | 53 | 32 | 30 | 23 | 19 | 37 | 32 | 31 | 11.5
Retenido ( % ) |  |  |  | 0 | 1.023707 | 8.836207 | 11.79957 | 16.97198 | 11.96121 | 7.8125 | 9.644397 | 3.017241 | 5.711207 | 3.448276 | 3.232759 | 2.478448 | 2.047414 | 3.987069 | 3.448276 | 3.340517 | 1.239224
Pasa ( % ) |  |  |  | 100 | 98.97629 | 90.14009 | 78.34052 | 61.36853 | 49.40733 | 41.59483 | 31.95043 | 28.93319 | 23.22198 | 19.77371 | 16.54095 | 14.0625 | 12.01509 | 8.028017 | 4.579741 | 1.239224
ESPECIFICACION TECNICA MAC - 1 ( % Pasa ) |  |  |  |  | 80 | 67 | 60 |  | 43 |  |  | 29 |  |  |  | 14 |  | 8 |  | 4
|  |  |  | 100 | 100 | 85 | 77 |  | 64 |  |  | 45 |  |  |  | 25 |  | 17 |  | 8
[15 empty] | Contenido de Cemento Asfáltico |  |  |  |  | 4.673857 | ( % )