## Formato
ELABORACION DE ESTUDIO DE MANTENIMIENTO PERIODICO DE LA CARRETERA:
| PONTON QUEBRADA SECA - PUENTE SANTA |  |  |  | INGENIERO RESPONSABLE |  |  |  | LUCIA SÁEZ ALVÁN
| KM. 330+800 - KM 448+936 |  |  |  | TECNICO LABORATORISTA |  |  |  | JOSE TORRES ROMÁN
| LONGITUD: 118.136 KM. |  |  |  | CANTERA |  |  | RIO SANTA
ENSAYO MARSHALL ASTM D-1559
Fórmula de Trabajo |  | : Cantera Río Santa (Piedra Triturada) 50 % + Cantera Río Santa (Arena) 50 % (Diseño Tentativo, Asfalto semisólido, Pen 60 - 70, Refinería Conchán) | [9 empty] | FECHA: Marzo - 2009
| N° | ESPECIMEN N° |  |  | A | B | C | D | E | F | G | H | I | J | K | L |  |  | Cantera |  |  |  |  | Bulk Base Seca | Bulk Aparente
| 1 | % de Cemento Asfaltico en peso de la mezcla |  | Dato del lavado | 5.5 |  |  | 6 |  |  | 6.5 |  |  | 7 |  |  | % Total |  |  | 100 | 100 | 100 | 100
| 2 | % de Agregado Grueso en peso de la mezcla |  | 47.25 | 47.25 |  |  | 47 |  |  | 46.75 |  |  | 46.5 |  |  | % de Cemento Asfaltico en peso de la mezcla |  |  | 5.5 | 6 | 6.5 | 7 | 1
| 3 | % de Agregado Fino 01 en peso de la mezcla |  | Dato del lavado | 47.25 |  |  | 47 |  |  | 46.75 |  |  | 46.5 |  |  | % de Agregados |  |  | 94.5 | 94 | 93.5 | 93
| 4 | % de Agregado Fino 02 en peso de la mezcla |  | Dato del lavado | 0 | - |  | 0 | - |  | 0 | - |  | 0 | - |  | % de Agregado Grueso en peso de los agregados | 50 | : Cantera Río Santa (Piedra Triturada) 50 % + Cantera Río Santa (Arena) 50 % (Diseño Tentativo, Asfalto semisólido, Pen 60 - 70, Refinería Conchán) | 47.25 | 47 | 46.75 | 46.5 | 2.692 | 2.758
| 5 | Peso Específico del Cemento Asfaltico - aparente |  | Dato | 1 |  |  | 1 |  |  | 1 |  |  | 1 |  |  | % de Agregado fino en peso de los agregados | 50 | Arena Cerro Mocho | 47.25 | 47 | 46.75 | 46.5 | 2.68 | 2.745
| 6 | Peso Específico Agregado Grueso - bulk |  | Dato ensayo de absorción | 2.692 |  |  | 2.692 |  |  | 2.692 |  |  | 2.692 |  |  | % de Agregado filler en peso de los agregados | 0 | Arena Sojos
| 7 | Peso Específico Agregado fino - bulk |  | Dato ensayo de absorción | 2.68 |  |  | 2.68 |  |  | 2.68 |  |  | 2.68
| 8 | Peso Específico Filler - aparente |  | Dato ensayo de absorción |  | - |  | 0 | - |  | 0 | - |  | 0 | - |  |  |  | Mínimo | 2.458053 | 2.439235 | 2.420704 | 2.402452
| 8a | Altura del Especímen 01 | (mm) |  | 62.05139 | 63.96066 | 63.00602 | 63.48334 | 63.48334 | 63.96066 | 62.05139 | 62.05139 | 62.05139 | 63.96066 | 63.00602 | 63.00602 |  |  | Máximo | 2.509719 | 2.489831 | 2.470255 | 2.450984
| 8b | Altura del Especímen 02 | (mm) |  | 63.00602 | 63.00602 | 61.57407 | 64.9153 | 63.96066 | 64.9153 | 62.5287 | 63.00602 | 62.5287 | 62.5287 | 62.5287 | 63.48334
| 8c | Altura del Especímen 03 | (mm) |  | 62.05139 | 64.9153 | 62.62417 | 64.43798 | 63.48334 | 64.43798 | 63.00602 | 62.5287 | 63.48334 | 63.00602 | 63.00602 | 62.5287 |  |  | Promedio | 2.483886 | 2.464533 | 2.445479 | 2.426718
| 8d | Altura del Especímen 04 | (mm) |  | 63.00602 | 63.00602 | 63.00602 | 63.00602 | 63.96066 | 63.96066 | 63.96066 | 62.05139 | 63.00602 | 63.48334 | 63.48334 | 63.48334
| 8 Prom | Altura promedio (MTC 507 - 2000) | (mm) |  | 62.5287 | 63.722 | 62.55257 | 63.96066 | 63.722 | 64.31865 | 62.88669 | 62.40937 | 62.76736 | 63.24468 | 63.00602 | 63.12535
| 9 | Peso del Especimen en el aire (gr) |  | Dato | 1217 | 1214 | 1201 | 1202 | 1235 | 1239 | 1235 | 1238 | 1245 | 1225 | 1228 | 1234
| 9a | Peso del Especimen Saturado Superficialmente Seca en aire (gr) |  |  | 1228 | 1218 | 1208 | 1206 | 1239 | 1244 | 1238 | 1239 | 1247 | 1239 | 1239 | 1247
| 9b | Agua absorvida |  |  | 11 | 4 | 7 | 4 | 4 | 5 | 3 | 1 | 2 | 14 | 11 | 13
| 10 | Peso de la Especimen Saturado Superficialmente Seca en agua (gr) |  | Dato | 680 | 685 | 672 | 683 | 698 | 707 | 709 | 710 | 713 | 696.4 | 698.5 | 699.4
| 11 | Volumen del Especimen por desplazamiento | ( 9 - 10 ) |  | 537 | 529 | 529 | 519 | 537 | 532 | 526 | 528 | 532 | 528.6 | 529.5 | 534.6
| 12 | Peso Específico bulk de la Especimen (MTC E 514 - 2000) | ( 9 / 11 ) |  | 2.266294 | 2.294896 | 2.270321 | 2.315992 | 2.299814 | 2.328947 | 2.347909 | 2.344697 | 2.340226 | 2.317442 | 2.319169 | 2.308268
| 13 | Peso Específico Máximo ASTM D-2041 |  | Dato del Ensayo Rice | 2.499 |  |  | 2.465 |  |  | 2.451 |  |  | 2.4
| 14 | % de Vacios | 100 * ( 13 - 12 ) 13 |  | 9.311956 | 8.167426 | 9.150806 | 6.044937 | 6.701267 | 5.519377 | 4.20609 | 4.337129 | 4.519561 | 3.439904 | 3.367957 | 3.822172
| 15 | Peso Específico Bulk del Agregado total | ( 2 + 3 + 4 ) ( 2 / 5 + 3 / 6 + 4 / 7 ) |  | 2.685987 |  |  | 2.686003 |  |  | 2.685987 |  |  | 2.685987
| 16 | VMA | 100 - ( 2 + 3 + 4 ) * 12 15 |  | 20.26587 | 19.25958 | 20.12418 | 18.73341 | 19.3011 | 18.27882 | 18.26859 | 18.38039 | 18.53605 | 19.76053 | 19.70075 | 20.07819
| 17 | % de Vacios Llenados con C.A. (MTC E 505 - 2000) | 100 * ( 16 - 14 ) 16 |  | 54.05104 | 57.59293 | 54.52832 | 67.73178 | 65.28039 | 69.80453 | 76.97639 | 76.4035 | 75.61745 | 82.59205 | 82.90442 | 80.96356
| 18 | Peso Específico del Agregado total | ( 2 + 3 + 4 ) ( 100 / 13 - 1 / 5 ) |  | 2.73786 |  |  | 2.719282 |  |  | 2.725973 |  |  | 2.682692
| 19 | Asfalto Absorvido por el Agregado total (MTC E 511 - 2000) | 100 * 5 * ( 18 - 15 ) 18 * 15 |  | 0.7053932 |  |  | 0.4556308 |  |  | 0.5461248 |  |  | -0.04571798
| 20 | % de Asfalto Efectivo | 1 - 19 * ( 2 + 3 + 4 ) 100 |  | 4.833403 |  |  | 5.570568 |  |  | 5.989373 |  |  | 7.042518
| 21 | Flujo (mm) |  | Dato del ensayo de estabilidad y flujo | 2.18 | 2.22 | 2.19 | 3.18 | 3.11 | 3.21 | 3.58 | 3.77 | 3.82 | 4.25 | 4.25 | 4.22
|  | Lectura del Dial |  |  | 219 | 211 | 213 | 285 | 289 | 281 | 322 | 328 | 331 | 282 | 277 | 283
| 22 | Estabilidad sin corregir (Kg) |  | Dato del ensayo de estabilidad y flujo | 744.9105 | 718.2017 | 724.8789 | 965.2584 | 978.6128 | 951.904 | 1088.787 | 1108.818 | 1118.834 | 955.2426 | 938.5496 | 958.5812
| 23 | Factor de Estabilidad |  | Dato de la tabla de calibración | 0.96 | 0.93 | 0.96 | 0.93 | 0.93 | 0.96 | 0.93 | 0.96 | 0.93 | 0.93 | 0.93 | 0.93
| 24 | Estabilidad Corregida: (22*23) (Kg) | 22 * 23 |  | 715.1141 | 667.9276 | 695.8837 | 897.6903 | 910.1099 | 913.8278 | 1012.572 | 1064.466 | 1040.516 | 888.3756 | 872.8511 | 891.4805
| 25 | Relación Estabilidad / flujo: 10 * 24/21) (kg/cm.) | 10 * 24 21 |  | 3280.34 | 3008.683 | 3177.551 | 2822.926 | 2926.399 | 2846.816 | 2828.413 | 2823.516 | 2723.863 | 2090.296 | 2053.767 | 2112.513
|  | Volumen del especímen | Espesor Aproximado |  | Relación de Corrección
|  | cm3 | mm | in.
|  | 457 - 470 | 57.2 | 2.25 | 1.19
|  | 471 - 482 | 58.7 | 2.3125 | 1.14
|  | 483 - 495 | 60.3 | 2.375 | 1.09
|  | 496 - 508 | 61.9 | 2.4375 | 1.04
|  | 509 - 522 | 63.5 | 2.5 | 1
|  | 523 - 535 | 64 | 2.5625 | 0.96
|  | 536 - 546 | 65.1 | 2.625 | 0.93
|  | 547 - 559 | 66.7 | 2.6875 | 0.89
|  | 560 - 573 | 68.3 | 2.75 | 0.86

## Resumen y Gráficos
ELABORACION DE ESTUDIO DE MANTENIMIENTO PERIODICO DE LA CARRETERA:
PONTON QUEBRADA SECA - PUENTE SANTA |  |  | INGENIERO RESPONSABLE |  |  | LUCIA SÁEZ ALVÁN
KM. 330+800 - KM 448+936 |  |  | TECNICO LABORATORISTA |  |  | JOSE TORRES ROMÁN
LONGITUD: 118.136 KM. |  |  | CANTERA |  | RIO SANTA
Fórmula de Trabajo | : Cantera Río Santa (Piedra Triturada) 50 % + Cantera Río Santa (Arena) 50 % (Diseño Tentativo, Asfalto semisólido, Pen 60 - 70, Refinería Conchán) | [5 empty] | FECHA: Marzo - 2009
RESULTADOS ENSAYO MARSHALL ASTM D-1559 | [8 empty] | 1 | Cemento Asfáltico de Diseño |  | 6.250672 | 6.450672 | 6.650672
| 1 | Cemento Asfáltico en peso de la mezcla |  | 5.5 | 6 | 6.5 | 7 | x2 | -0.067 | Densidad Máxima | 2.334343 | 2.331332 | 2.334334 | 2.331976
| 2 | Agregado Grueso en peso de la mezcla | % | 47.25 | 47 | 46.75 | 46.5 | x | 0.866 | % de Cemento Asfáltico | 6.462687
| 3 | Agregado Fino 01 en peso de la mezcla | % | 47.25 | 47 | 46.75 | 46.5 | cte | -0.464
| 4 | Agregado Fino 02 en peso de la mezcla | % | 0 | 0 | 0 | 0
| 4 | Altura Promedio | (mm) | 62.5287 | 64.00044 | 62.68781 | 63.12535
| 5 | Peso especifico bulk del Especimen | (g / cm3) | 2.277171 | 2.314918 | 2.344277 | 2.31496 | x2 | -369.1 | Estabilidad máxima | 1007.295 | 993.876 | 1007.263 | 991.1216
| 6 | Vacíos | % | 8.876729 | 6.088527 | 4.35426 | 3.543345 | x | 4755 | % de Cemento Asfáltico | 6.441344
| 7 | VMA | % | 19.88321 | 18.77111 | 18.39501 | 19.84649 | cte | -14307
| 8 | Vacios Llenados con C.A. | % | 55.39076 | 67.60557 | 76.33245 | 82.15334
| 9 | Flujo | (mm) | 2.196667 | 3.166667 | 3.723333 | 4.24 | x2 | 1.977 | Contenido de Vacíos Deseado | 3.74848 | 5.09918 | 4.469292 | 3.997563
| 10 | Estabilidad Corregida | (Kg) | 692.9751 | 907.2094 | 1039.184 | 884.2358 | x | -28.26 | % de Cemento Asfáltico | 6.8
[8 empty] | cte | 104.5
[8 empty] | x2 | -0.453 | Fluencia Deseada | 3.126 | 3.490588 | 3.740647 | 3.954465
[8 empty] | x | 7.004 | % de Cemento Asfáltico | 6
[8 empty] | cte | -22.59
[8 empty] | x2 | -6.393 | VLLCA Deseado | 69.60847 | 72.4354 | 75.73946 | 78.53208
[8 empty] | x | 97.72 | % de Cemento Asfáltico | 6.1
[8 empty] | cte | -288.6
[8 empty] | x3 | 1.456 | VMA Deseado | 18.334 | 18.34323 | 18.30389 | 18.54107
[8 empty] | x2 | -24.72 | % de Cemento Asfáltico | 6.5
[8 empty] | x | 137.6
[8 empty] | cte | -231.5
[8 empty] | x | Pespecífico | Estabilidad | Vacíos | Flujo | VMA | VLLCA
[8 empty] | 6.250672 | 2.15 | 450 | 0 | 0 | 10 | 50
[8 empty] | 6.250672 | 2.331332 | 993.876 | 5.09918 | 3.490588 | 18.34323 | 72.4354
[8 empty] | 6.450672 | 2.15 | 450 | 0 | 0 | 10 | 50
[8 empty] | 6.450672 | 2.334334 | 1007.263 | 4.469292 | 3.740647 | 18.30389 | 75.73946
[8 empty] | 6.650672 | 2.15 | 450 | 0 | 0 | 10 | 50
[8 empty] | 6.650672 | 2.331976 | 991.1216 | 3.997563 | 3.954465 | 18.54107 | 78.53208
[8 empty] | 5 | 2.331332 | 2.334334 | 2.331976 | 5 | 993.876 | 1007.263 | 991.1216
[8 empty] | 5.5 | 2.331332 | 2.334334 | 2.331976 | 5.5 | 993.876 | 1007.263 | 991.1216
[8 empty] | 6 | 2.331332 | 2.334334 | 2.331976 | 6 | 993.876 | 1007.263 | 991.1216
[8 empty] | 6.250672 | 2.331332 | 2.334334 | 2.331976 | 6.250672 | 993.876 | 1007.263 | 991.1216
[8 empty] | 6.450672 | 2.331332 | 2.334334 | 2.331976 | 6.450672 | 993.876 | 1007.263 | 991.1216
[8 empty] | 6.650672 | 2.331332 | 2.334334 | 2.331976 | 6.650672 | 993.876 | 1007.263 | 991.1216
[8 empty] | 5 | 5.09918 | 4.469292 | 3.997563 | 5 | 3.490588 | 3.740647 | 3.954465
[8 empty] | 5.5 | 5.09918 | 4.469292 | 3.997563 | 5.5 | 3.490588 | 3.740647 | 3.954465
[8 empty] | 6 | 5.09918 | 4.469292 | 3.997563 | 6 | 3.490588 | 3.740647 | 3.954465
[8 empty] | 6.250672 | 5.09918 | 4.469292 | 3.997563 | 6.250672 | 3.490588 | 3.740647 | 3.954465
[8 empty] | 6.450672 | 5.09918 | 4.469292 | 3.997563 | 6.450672 | 3.490588 | 3.740647 | 3.954465
[8 empty] | 6.650672 | 5.09918 | 4.469292 | 3.997563 | 6.650672 | 3.490588 | 3.740647 | 3.954465
[8 empty] | 5 | 18.34323 | 18.30389 | 18.54107 | 5 | 72.4354 | 75.73946 | 78.53208
[8 empty] | 5.5 | 18.34323 | 18.30389 | 18.54107 | 5.5 | 72.4354 | 75.73946 | 78.53208
[8 empty] | 6 | 18.34323 | 18.30389 | 18.54107 | 6 | 72.4354 | 75.73946 | 78.53208
[8 empty] | 6.250672 | 18.34323 | 18.30389 | 18.54107 | 6.250672 | 72.4354 | 75.73946 | 78.53208
[8 empty] | 6.450672 | 18.34323 | 18.30389 | 18.54107 | 6.450672 | 72.4354 | 75.73946 | 78.53208
[8 empty] | 6.650672 | 18.34323 | 18.30389 | 18.54107 | 6.650672 | 72.4354 | 75.73946 | 78.53208

## Resultados
ELABORACION DE ESTUDIO DE MANTENIMIENTO PERIODICO DE LA CARRETERA:
PONTON QUEBRADA SECA - PUENTE SANTA |  |  | INGENIERO RESPONSABLE |  |  | LUCIA SÁEZ ALVÁN
KM. 330+800 - KM 448+936 |  |  | TECNICO LABORATORISTA |  |  | JOSE TORRES ROMÁN
LONGITUD: 118.136 KM. |  |  | CANTERA |  | RIO SANTA
Fecha Ensayo |  | : Marzo - 2009
Fórmula de Trabajo | : Cantera Río Santa (Piedra Triturada) 50 % + Cantera Río Santa (Arena) 50 % (Diseño Tentativo, Asfalto semisólido, Pen 60 - 70, Refinería Conchán)
DISEÑO DE MEZCLA MÉTODO MARSHALL ASTM D-1559
| 1 | Cemento Asfáltico de Diseño (en peso de la mezcla) |  | 6.250672 | 6.450672 | 6.650672 | Especificaciones Técnicas
| 2 | Agregado Grueso en peso de la mezcla | ( % ) | 46.87466 | 46.77466 | 46.67466
| 3 | Agregado Fino 01 en peso de la mezcla | ( % ) | 46.87466 | 46.77466 | 46.67466
| 4 | Agregado Fino 02 en peso de la mezcla | %
| 4 | Altura Promedio | (mm)
| 4 | Peso especifico bulk del Especimen | (g / cm3) | 2.331332 | 2.334334 | 2.331976 | Máximo
| 5 | Vacíos | ( % ) | 5.09918 | 4.469292 | 3.997563 | 3.00 - 5.00
| 6 | VMA | ( % ) | 18.34323 | 18.30389 | 18.54107 | Mínimo 14
| 7 | Vacios Llenados con C.A. | ( % ) | 72.4354 | 75.73946 | 78.53208 | 65 - 78
| 8 | Flujo | (mm) | 3.490588 | 3.740647 | 3.954465 | 2.03 - 4.06
| 9 | Estabilidad Corregida | (Kg) | 993.876 | 1007.263 | 991.1216 | Mínimo 815
| 10 | Relación Estabilidad / Fluencia | (kg/cm.) | 2847.302 | 2692.75 | 2506.336 | 1700 - 2500
| Criterio de Selección del Ligante Asfáltico |  |  | Valor Obtenido |  | Contenido de Asfalto (%)
| Máxima Estabilidad |  | (Kg) | 1007.295 |  | 6.441344
| Flujo |  | (mm) | 3.126 |  | 6
| Máximo Peso especifico bulk del Especimen |  | (g / cm3) | 2.334343 |  | 6.462687
| Vacíos |  | ( % ) | 3.74848 |  | 6.8
| VMA |  | ( % ) | 19.4 |  | 6.5
| Vacios Llenados con C.A. |  | ( % ) | 69.60847 |  | 6.5
|  | Contenido de Asfalto de Diseño |  |  |  | 6.450672
NOTA.-
|  | Tipo de Asfalto Empleado | Semisólido
|  | Refinería | Conchán
|  | Penetración | 60 - 70

## Gráficos (hidden)
PROYECTO: | MUESTRA: |  | CLIENTE:
LOCALIZACIÓN: | ESTADO: |  | FECHA RECEPCIÓN:
DESCRIPCIÓN: |  |  | FECHA ENSAYO:
% Asfalto | % Asfalto | % Asfalto
% Asfalto | % Asfalto | % Asfalto