## CD-01, M-02-Proctor
Estudio de Mantenimiento Periódico de la Carretera: Pontón Quebrada Seca – Puente Santa, Ruta 1N
CONSORCIO
COSTA DULCE II
ESTUDIO DE MANTENIMIENTO PERIODICO DE LA CARRETERA: | [7 empty] | MUESTRA |  |  | : Disturbada de Suelos
PONTON QUEBRADA SECA - PUENTE SANTA | [7 empty] | CANTIDAD |  |  | : 100 Kg.
KM. 330+800 - KM 448+936 | [7 empty] | PRESENTACIÓN |  |  | : Saco de Polietileno
LONGITUD: 118.136 KM. | [7 empty] | INGENIERO RESPONSABLE |  |  | LUCIA SÁEZ ALVÁN
FECHA DE ENSAYO |  | : Diciembre - 2008 | [5 empty] | TECNICO LABORATORISTA |  |  | JOSE TORRES ROMÁN
INFORME DE ENSAYO N° 001 - CD I - 2008
RELACION HUMEDAD - DENSIDAD
( ASTM D - 1557 )
[8 empty] | CALICATA |  | CD - 04
[8 empty] | UBICACIÓN (Km.) |  | 376550 |  |  | x2 | -0.004628 | densidad maxima | 2.26584
[8 empty] | MUESTRA |  | M - 02 |  |  | x | 0.046273 | % optima | 4.999244
[8 empty] | PROFUNDIDAD (m.) |  | 0,08 - 0,28 |  |  | cte | 2.150175
[9 empty] | Método de Compactación (ASTM D 1557) |  |  | " A "
[9 empty] | Retenido Tamiz 3/4" |  | ( % ) | 0.4640035
[9 empty] | Retenido Tamiz 3/8" |  | ( % ) | 0.3625027 |  | x | y
[9 empty] | Retenido Tamiz N°04 |  | ( % ) | 0.4350033
[9 empty] | Optimo Contenido Humedad |  | ( % ) | 4.999244 |  | 4.999244 | 1.5
[9 empty] | Máxima Densidad Seca |  | ( g / cm3 ) | 2.26584 |  | 4.999244 | 2.26584
[14 empty] | 0 | 2.26584
[14 empty] | 4.999244 | 2.26584
| Prueba N° |  |  |  | 1 |  | 2 |  | 3 |  | 4
| Peso del Suelo Húmedo + peso del Molde |  |  | ( g ) | 11065 |  | 11230 |  | 11320 |  | 11300
| Peso del Molde |  |  | ( g ) | 6230 |  | 6230 |  | 6230 |  | 6230
| Peso del Suelo Húmedo |  |  | ( g ) | 4835 |  | 5000 |  | 5090 |  | 5070
| Recipiente N° |  |  |  | A-1 | A-2 | A-3 | A-4 | A-5 | A-6 | A-8 | A-10
| Peso del Suelo Húmedo + peso del Recipiente |  |  | ( g ) | 326 | 309.5 | 357 | 380 | 266 | 302.5 | 294.6 | 292.6
| Peso del Suelo Seco + peso del Recipiente |  |  | ( g ) | 314 | 299 | 341 | 355 | 252.5 | 286 | 271.4 | 269.1
| Peso del Agua |  |  | ( g ) | 12 | 10.5 | 16 | 25 | 13.5 | 16.5 | 23.2 | 23.5
| Peso del Recipiente |  |  | ( g ) | 145 | 150 | 186.5 | 105 | 148 | 159.5 | 120 | 114.8
| Peso del Suelo Seco |  |  | ( g ) | 311.9 | 260.1 | 343.3 | 363.8 | 300.5 | 354.3 | 337.5 | 419.5
| Contenido de Humedad |  |  | ( % ) | 2.404617 | 2.306805 | 3.786775 | 5.360088 | 6.655574 | 6.77392 | 8.444444 | 7.985697
| Contenido de Humedad Promedio |  |  | ( % ) | 2.355711 |  | 4.573432 |  | 6.714747 |  | 8.215071
| Densidad del Suelo Húmedo |  |  | ( g / cm3 ) | 2.287133 |  | 2.365184 |  | 2.407758 |  | 2.398297
| Densidad del Suelo Seco |  |  | ( g / cm3 ) | 2.234495 |  | 2.261745 |  | 2.256256 |  | 2.216232
| Volumen del Molde ( cm3 ) |  | 2114
Optimo Contenido de Humedad
5.0 %
Máxima Densidad Seca
2.266 g/cm3

## CD-02, M-04-Proctor
Estudio de Mantenimiento Periódico de la Carretera: Pontón Quebrada Seca – Puente Santa, Ruta 1N
CONSORCIO
COSTA DULCE II
ESTUDIO DE MANTENIMIENTO PERIODICO DE LA CARRETERA: | [7 empty] | MUESTRA |  |  | : Disturbada de Suelos
PONTON QUEBRADA SECA - PUENTE SANTA | [7 empty] | CANTIDAD |  |  | : 100 Kg.
KM. 330+800 - KM 448+936 | [7 empty] | PRESENTACIÓN |  |  | : Saco de Polietileno
LONGITUD: 118.136 KM. | [7 empty] | INGENIERO RESPONSABLE |  |  | LUCIA SÁEZ ALVÁN
FECHA DE ENSAYO |  | : Diciembre - 2008 | [5 empty] | TECNICO LABORATORISTA |  |  | JOSE TORRES ROMÁN
INFORME DE ENSAYO N° 001 - CD I - 2008
RELACION HUMEDAD - DENSIDAD
( ASTM D - 1557 )
[8 empty] | CALICATA |  | CD - 05
[8 empty] | UBICACIÓN (Km.) |  | 377050 |  |  | x2 | -0.005386 | densidad maxima | 1.976514
[8 empty] | MUESTRA |  | M - 04 |  |  | x | 0.105438 | % optima | 9.788154
[8 empty] | PROFUNDIDAD (m.) |  | 0,50 - 1,50 |  |  | cte | 1.460492
[9 empty] | Método de Compactación (ASTM D 1557) |  |  | " A "
[9 empty] | Retenido Tamiz 3/4" |  | ( % ) | 0.4640035
[9 empty] | Retenido Tamiz 3/8" |  | ( % ) | 0.3625027 |  | x | y
[9 empty] | Retenido Tamiz N°04 |  | ( % ) | 0.4350033
[9 empty] | Optimo Contenido Humedad |  | ( % ) | 9.788154 |  | 9.788154 | 1.5
[9 empty] | Máxima Densidad Seca |  | ( g / cm3 ) | 1.976514 |  | 9.788154 | 1.976514
[14 empty] | 0 | 1.976514
[14 empty] | 9.788154 | 1.976514
| Prueba N° |  |  |  | 1 |  | 2 |  | 3 |  | 4
| Peso del Suelo Húmedo + peso del Molde |  |  | ( g ) | 10465 |  | 10640 |  | 10825 |  | 10845
| Peso del Molde |  |  | ( g ) | 6230 |  | 6230 |  | 6230 |  | 6230
| Peso del Suelo Húmedo |  |  | ( g ) | 4235 |  | 4410 |  | 4595 |  | 4615
| Recipiente N° |  |  |  | A-4 | A-5 | A-6 | A-8 | A-10 | A-11 | A-12 | A-13
| Peso del Suelo Húmedo + peso del Recipiente |  |  | ( g ) | 326 | 309.5 | 357 | 380 | 266 | 302.5 | 294.6 | 292.6
| Peso del Suelo Seco + peso del Recipiente |  |  | ( g ) | 314 | 299 | 341 | 355 | 252.5 | 286 | 271.4 | 269.1
| Peso del Agua |  |  | ( g ) | 12 | 10.5 | 16 | 25 | 13.5 | 16.5 | 23.2 | 23.5
| Peso del Recipiente |  |  | ( g ) | 145 | 150 | 186.5 | 105 | 148 | 159.5 | 120 | 114.8
| Peso del Suelo Seco |  |  | ( g ) | 309.1 | 293.6 | 315.5 | 344.5 | 278 | 303 | 300.5 | 359.5
| Contenido de Humedad |  |  | ( % ) | 6.470398 | 5.108992 | 6.339144 | 8.708273 | 10.79137 | 8.250825 | 11.64725 | 11.12656
| Contenido de Humedad Promedio |  |  | ( % ) | 5.789695 |  | 7.523709 |  | 9.521096 |  | 11.38691
| Densidad del Suelo Húmedo |  |  | ( g / cm3 ) | 2.003311 |  | 2.086093 |  | 2.173605 |  | 2.183065
| Densidad del Suelo Seco |  |  | ( g / cm3 ) | 1.893673 |  | 1.940123 |  | 1.984645 |  | 1.959894
| Volumen del Molde ( cm3 ) |  | 2114
Optimo Contenido de Humedad
9.8 %
Máxima Densidad Seca
1.977 g/cm3

## CD-03, M-02-Proctor
Estudio de Mantenimiento Periódico de la Carretera: Pontón Quebrada Seca – Puente Santa, Ruta 1N
CONSORCIO
COSTA DULCE II
ESTUDIO DE MANTENIMIENTO PERIODICO DE LA CARRETERA: | [7 empty] | MUESTRA |  |  | : Disturbada de Suelos
PONTON QUEBRADA SECA - PUENTE SANTA | [7 empty] | CANTIDAD |  |  | : 100 Kg.
KM. 330+800 - KM 448+936 | [7 empty] | PRESENTACIÓN |  |  | : Saco de Polietileno
LONGITUD: 118.136 KM. | [7 empty] | INGENIERO RESPONSABLE |  |  | LUCIA SÁEZ ALVÁN
FECHA DE ENSAYO |  | : Diciembre - 2008 | [5 empty] | TECNICO LABORATORISTA |  |  | JOSE TORRES ROMÁN
INFORME DE ENSAYO N° 001 - CD I - 2008
RELACION HUMEDAD - DENSIDAD
( ASTM D - 1557 )
[8 empty] | CALICATA |  | CD - 06
[8 empty] | UBICACIÓN (Km.) |  | 377500 |  |  | x2 | -0.012295 | densidad maxima | 2.270636
[8 empty] | MUESTRA |  | M - 02 |  |  | x | 0.126788 | % optima | 5.15608
[8 empty] | PROFUNDIDAD (m.) |  | 0,05 - 0,25 |  |  | cte | 1.9437713
[9 empty] | Método de Compactación (ASTM D 1557) |  |  | " A "
[9 empty] | Retenido Tamiz 3/4" |  | ( % ) | 0.4640035
[9 empty] | Retenido Tamiz 3/8" |  | ( % ) | 0.3625027 |  | x | y
[9 empty] | Retenido Tamiz N°04 |  | ( % ) | 0.4350033
[9 empty] | Optimo Contenido Humedad |  | ( % ) | 5.15608 |  | 5.15608 | 1.5
[9 empty] | Máxima Densidad Seca |  | ( g / cm3 ) | 2.270636 |  | 5.15608 | 2.270636
[14 empty] | 0 | 2.270636
[14 empty] | 5.15608 | 2.270636
| Prueba N° |  |  |  | 1 |  | 2 |  | 3 |  | 4
| Peso del Suelo Húmedo + peso del Molde |  |  | ( g ) | 11165 |  | 11300 |  | 11290 |  | 11150
| Peso del Molde |  |  | ( g ) | 6230 |  | 6230 |  | 6230 |  | 6230
| Peso del Suelo Húmedo |  |  | ( g ) | 4935 |  | 5070 |  | 5060 |  | 4920
| Recipiente N° |  |  |  | A-11 | A-12 | A-13 | A-14 | A-15 | A-16 | A-20 | A-21
| Peso del Suelo Húmedo + peso del Recipiente |  |  | ( g ) | 326 | 309.5 | 357 | 380 | 266 | 302.5 | 294.6 | 292.6
| Peso del Suelo Seco + peso del Recipiente |  |  | ( g ) | 314 | 299 | 341 | 355 | 252.5 | 286 | 271.4 | 269.1
| Peso del Agua |  |  | ( g ) | 12 | 10.5 | 16 | 25 | 13.5 | 16.5 | 23.2 | 23.5
| Peso del Recipiente |  |  | ( g ) | 145 | 150 | 186.5 | 105 | 148 | 159.5 | 120 | 114.8
| Peso del Suelo Seco |  |  | ( g ) | 330.2 | 323.2 | 299.4 | 280.9 | 359.4 | 328.3 | 337.9 | 420.2
| Contenido de Humedad |  |  | ( % ) | 4.542701 | 3.094059 | 6.680027 | 5.339979 | 6.956038 | 6.091989 | 8.493637 | 8.115183
| Contenido de Humedad Promedio |  |  | ( % ) | 3.81838 |  | 6.010003 |  | 6.524013 |  | 8.30441
| Densidad del Suelo Húmedo |  |  | ( g / cm3 ) | 2.334437 |  | 2.398297 |  | 2.393567 |  | 2.327342
| Densidad del Suelo Seco |  |  | ( g / cm3 ) | 2.248578 |  | 2.262331 |  | 2.246974 |  | 2.148889
| Volumen del Molde ( cm3 ) |  | 2114
Note on O50: NúMEROS ALEATORIOS de RECIPIENTES PARA CONTENIDOS de HUMEDAD
Optimo Contenido de Humedad
5.2 %
Máxima Densidad Seca
2.271 g/cm3

## CD-03, M-04-Proctor
Estudio de Mantenimiento Periódico de la Carretera: Pontón Quebrada Seca – Puente Santa, Ruta 1N
CONSORCIO
COSTA DULCE II
ESTUDIO DE MANTENIMIENTO PERIODICO DE LA CARRETERA: | [7 empty] | MUESTRA |  |  | : Disturbada de Suelos
PONTON QUEBRADA SECA - PUENTE SANTA | [7 empty] | CANTIDAD |  |  | : 100 Kg.
KM. 330+800 - KM 448+936 | [7 empty] | PRESENTACIÓN |  |  | : Saco de Polietileno
LONGITUD: 118.136 KM. | [7 empty] | INGENIERO RESPONSABLE |  |  | LUCIA SÁEZ ALVÁN
FECHA DE ENSAYO |  | : Diciembre - 2008 | [5 empty] | TECNICO LABORATORISTA |  |  | JOSE TORRES ROMÁN
INFORME DE ENSAYO N° 001 - CD I - 2008
RELACION HUMEDAD - DENSIDAD
( ASTM D - 1557 )
[8 empty] | CALICATA |  | CD - 06
[8 empty] | UBICACIÓN (Km.) |  | 377500 |  |  | x2 | -0.007308 | densidad maxima | 1.9595
[8 empty] | MUESTRA |  | M - 04 |  |  | x | 0.147255 | % optima | 10.07492
[8 empty] | PROFUNDIDAD (m.) |  | 0,40 - 1,00 |  |  | cte | 1.217709
[9 empty] | Método de Compactación (ASTM D 1557) |  |  | " A "
[9 empty] | Retenido Tamiz 3/4" |  | ( % ) | 0.4640035
[9 empty] | Retenido Tamiz 3/8" |  | ( % ) | 0.3625027 |  | x | y
[9 empty] | Retenido Tamiz N°04 |  | ( % ) | 0.4350033
[9 empty] | Optimo Contenido Humedad |  | ( % ) | 10.07492 |  | 10.07492 | 1.5
[9 empty] | Máxima Densidad Seca |  | ( g / cm3 ) | 1.9595 |  | 10.07492 | 1.9595
[14 empty] | 0 | 1.9595
[14 empty] | 10.07492 | 1.9595
| Prueba N° |  |  |  | 1 |  | 2 |  | 3 |  | 4
| Peso del Suelo Húmedo + peso del Molde |  |  | ( g ) | 10480 |  | 10750 |  | 10825 |  | 10735
| Peso del Molde |  |  | ( g ) | 6230 |  | 6230 |  | 6230 |  | 6230
| Peso del Suelo Húmedo |  |  | ( g ) | 4250 |  | 4520 |  | 4595 |  | 4505
| Recipiente N° |  |  |  | P-7 | P-8 | P-9 | R-1 | R-2 | A-1 | A-2 | A-3
| Peso del Suelo Húmedo + peso del Recipiente |  |  | ( g ) | 326 | 309.5 | 357 | 380 | 266 | 302.5 | 294.6 | 292.6
| Peso del Suelo Seco + peso del Recipiente |  |  | ( g ) | 314 | 299 | 341 | 355 | 252.5 | 286 | 271.4 | 269.1
| Peso del Agua |  |  | ( g ) | 12 | 10.5 | 16 | 25 | 13.5 | 16.5 | 23.2 | 23.5
| Peso del Recipiente |  |  | ( g ) | 145 | 150 | 186.5 | 105 | 148 | 159.5 | 120 | 114.8
| Peso del Suelo Seco |  |  | ( g ) | 284 | 304.5 | 286.9 | 266.8 | 228.4 | 305.3 | 231.1 | 274.2
| Contenido de Humedad |  |  | ( % ) | 7.042254 | 6.568144 | 9.585221 | 9.370315 | 11.29597 | 11.2021 | 13.63046 | 13.05616
| Contenido de Humedad Promedio |  |  | ( % ) | 6.805199 |  | 9.477768 |  | 11.24903 |  | 13.34331
| Densidad del Suelo Húmedo |  |  | ( g / cm3 ) | 2.010407 |  | 2.138127 |  | 2.173605 |  | 2.131031
| Densidad del Suelo Seco |  |  | ( g / cm3 ) | 1.882312 |  | 1.953024 |  | 1.953819 |  | 1.880156
| Volumen del Molde ( cm3 ) |  | 2114
Optimo Contenido de Humedad
5.2 %
Máxima Densidad Seca
2.271 g/cm3

## CD-03, M-05-Proctor
Estudio de Mantenimiento Periódico de la Carretera: Pontón Quebrada Seca – Puente Santa, Ruta 1N
CONSORCIO
COSTA DULCE II
ESTUDIO DE MANTENIMIENTO PERIODICO DE LA CARRETERA: | [7 empty] | MUESTRA |  |  | : Disturbada de Suelos
PONTON QUEBRADA SECA - PUENTE SANTA | [7 empty] | CANTIDAD |  |  | : 100 Kg.
KM. 330+800 - KM 448+936 | [7 empty] | PRESENTACIÓN |  |  | : Saco de Polietileno
LONGITUD: 118.136 KM. | [7 empty] | INGENIERO RESPONSABLE |  |  | LUCIA SÁEZ ALVÁN
FECHA DE ENSAYO |  | : Diciembre - 2008 | [5 empty] | TECNICO LABORATORISTA |  |  | JOSE TORRES ROMÁN
INFORME DE ENSAYO N° 001 - CD I - 2008
RELACION HUMEDAD - DENSIDAD
( ASTM D - 1557 )
[8 empty] | CALICATA |  | CD - 06
[8 empty] | UBICACIÓN (Km.) |  | 377500 |  |  | x2 | -0.012295 | densidad maxima | 1.777
[8 empty] | MUESTRA |  | M - 05 |  |  | x | 0.126788 | % optima | 9.1
[8 empty] | PROFUNDIDAD (m.) |  | 1,00 - 1,50 |  |  | cte | 1.9437713
[9 empty] | Método de Compactación (ASTM D 1557) |  |  | " A "
[9 empty] | Retenido Tamiz 3/4" |  | ( % ) | 0.4640035
[9 empty] | Retenido Tamiz 3/8" |  | ( % ) | 0.3625027 |  | x | y
[9 empty] | Retenido Tamiz N°04 |  | ( % ) | 0.4350033
[9 empty] | Optimo Contenido Humedad |  | ( % ) | 9.1 |  | 9.1 | 1.5
[9 empty] | Máxima Densidad Seca |  | ( g / cm3 ) | 1.777 |  | 9.1 | 1.777
[14 empty] | 0 | 1.777
[14 empty] | 9.1 | 1.777
| Prueba N° |  |  |  | 1 |  | 2 |  | 3 |  | 4
| Peso del Suelo Húmedo + peso del Molde |  |  | ( g ) | 10065 |  | 10200 |  | 10335 |  | 10245
| Peso del Molde |  |  | ( g ) | 6230 |  | 6230 |  | 6230 |  | 6230
| Peso del Suelo Húmedo |  |  | ( g ) | 3835 |  | 3970 |  | 4105 |  | 4015
| Recipiente N° |  |  |  | A-22 | A-23 | P-1 | P-2 | P-3 | P-4 | P-5 | P-6
| Peso del Suelo Húmedo + peso del Recipiente |  |  | ( g ) | 326 | 309.5 | 357 | 380 | 266 | 302.5 | 294.6 | 292.6
| Peso del Suelo Seco + peso del Recipiente |  |  | ( g ) | 314 | 299 | 341 | 355 | 252.5 | 286 | 271.4 | 269.1
| Peso del Agua |  |  | ( g ) | 12 | 10.5 | 16 | 25 | 13.5 | 16.5 | 23.2 | 23.5
| Peso del Recipiente |  |  | ( g ) | 145 | 150 | 186.5 | 105 | 148 | 159.5 | 120 | 114.8
| Peso del Suelo Seco |  |  | ( g ) | 284.2 | 265.4 | 270.1 | 265.5 | 281.4 | 246.1 | 312.5 | 300.5
| Contenido de Humedad |  |  | ( % ) | 5.629838 | 5.538809 | 7.404665 | 7.532957 | 8.884151 | 10.15847 | 10.464 | 10.88186
| Contenido de Humedad Promedio |  |  | ( % ) | 5.584324 |  | 7.468811 |  | 9.521311 |  | 10.67293
| Densidad del Suelo Húmedo |  |  | ( g / cm3 ) | 1.814096 |  | 1.877956 |  | 1.941816 |  | 1.899243
| Densidad del Suelo Seco |  |  | ( g / cm3 ) | 1.718149 |  | 1.747443 |  | 1.773003 |  | 1.716086
| Volumen del Molde ( cm3 ) |  | 2114
Note on O50: NúMEROS ALEATORIOS de RECIPIENTES PARA CONTENIDOS de HUMEDAD
Optimo Contenido de Humedad
9.1 %
Máxima Densidad Seca
1.777 g/cm3