## CD-03, M-03-Proctor
Estudio de Mantenimiento Periódico de la Carretera: Pontón Quebrada Seca – Puente Santa, Ruta 1N
CONSORCIO
COSTA DULCE II
ESTUDIO DE MANTENIMIENTO PERIODICO DE LA CARRETERA: | [7 empty] | MUESTRA |  |  | : Disturbada de Suelos
PONTON QUEBRADA SECA - PUENTE SANTA | [7 empty] | CANTIDAD |  |  | : 100 Kg.
KM. 330+800 - KM 448+936 | [7 empty] | PRESENTACIÓN |  |  | : Saco de Polietileno
LONGITUD: 118.136 KM. | [7 empty] | INGENIERO RESPONSABLE |  |  | LUCIA SÁEZ ALVÁN
FECHA DE ENSAYO |  | : Diciembre - 2008 | [5 empty] | TECNICO LABORATORISTA |  |  | JOSE TORRES ROMÁN
INFORME DE ENSAYO N° 001 - CD I - 2008
RELACION HUMEDAD - DENSIDAD
( ASTM D - 1557 )
[8 empty] | CALICATA |  | CD - 06
[8 empty] | UBICACIÓN (Km.) |  | 377500 |  |  | x2 | -0.008763 | densidad maxima | 2.185541
[8 empty] | MUESTRA |  | M - 03 |  |  | x | 0.093819 | % optima | 5.353132
[8 empty] | PROFUNDIDAD (m.) |  | 0,25 - 0,40 |  |  | cte | 1.934428
[9 empty] | Método de Compactación (ASTM D 1557) |  |  | " A "
[9 empty] | Retenido Tamiz 3/4" |  | ( % ) | 0.4640035
[9 empty] | Retenido Tamiz 3/8" |  | ( % ) | 0.3625027 |  | x | y
[9 empty] | Retenido Tamiz N°04 |  | ( % ) | 0.4350033
[9 empty] | Optimo Contenido Humedad |  | ( % ) | 5.353132 |  | 5.353132 | 1.5
[9 empty] | Máxima Densidad Seca |  | ( g / cm3 ) | 2.185541 |  | 5.353132 | 2.185541
[14 empty] | 0 | 2.185541
[14 empty] | 5.353132 | 2.185541
| Prueba N° |  |  |  | 1 |  | 2 |  | 3 |  | 4
| Peso del Suelo Húmedo + peso del Molde |  |  | ( g ) | 10855 |  | 11065 |  | 11125 |  | 11070
| Peso del Molde |  |  | ( g ) | 6230 |  | 6230 |  | 6230 |  | 6230
| Peso del Suelo Húmedo |  |  | ( g ) | 4625 |  | 4835 |  | 4895 |  | 4840
| Recipiente N° |  |  |  | A-22 | A-23 | P-1 | P-2 | P-3 | P-4 | P-5 | P-6
| Peso del Suelo Húmedo + peso del Recipiente |  |  | ( g ) | 326 | 309.5 | 357 | 380 | 266 | 302.5 | 294.6 | 292.6
| Peso del Suelo Seco + peso del Recipiente |  |  | ( g ) | 314 | 299 | 341 | 355 | 252.5 | 286 | 271.4 | 269.1
| Peso del Agua |  |  | ( g ) | 12 | 10.5 | 16 | 25 | 13.5 | 16.5 | 23.2 | 23.5
| Peso del Recipiente |  |  | ( g ) | 145 | 150 | 186.5 | 105 | 148 | 159.5 | 120 | 114.8
| Peso del Suelo Seco |  |  | ( g ) | 350.5 | 354.2 | 383.8 | 408.3 | 380 | 348 | 367.6 | 430.2
| Contenido de Humedad |  |  | ( % ) | 2.767475 | 2.823264 | 4.689943 | 4.898359 | 6.578947 | 6.178161 | 8.161045 | 8.135751
| Contenido de Humedad Promedio |  |  | ( % ) | 2.795369 |  | 4.794151 |  | 6.378554 |  | 8.148398
| Densidad del Suelo Húmedo |  |  | ( g / cm3 ) | 2.187796 |  | 2.287133 |  | 2.315516 |  | 2.289499
| Densidad del Suelo Seco |  |  | ( g / cm3 ) | 2.128302 |  | 2.182501 |  | 2.176675 |  | 2.116997
| Volumen del Molde ( cm3 ) |  | 2114
Optimo Contenido de Humedad
5.4 %
Máxima Densidad Seca
2.186 g/cm3

## CD-06, M-02-Proctor
Estudio de Mantenimiento Periódico de la Carretera: Pontón Quebrada Seca – Puente Santa, Ruta 1N
CONSORCIO
COSTA DULCE II
ESTUDIO DE MANTENIMIENTO PERIODICO DE LA CARRETERA: | [7 empty] | MUESTRA |  |  | : Disturbada de Suelos
PONTON QUEBRADA SECA - PUENTE SANTA | [7 empty] | CANTIDAD |  |  | : 100 Kg.
KM. 330+800 - KM 448+936 | [7 empty] | PRESENTACIÓN |  |  | : Saco de Polietileno
LONGITUD: 118.136 KM. | [7 empty] | INGENIERO RESPONSABLE |  |  | LUCIA SÁEZ ALVÁN
FECHA DE ENSAYO |  | : Diciembre - 2008 | [5 empty] | TECNICO LABORATORISTA |  |  | JOSE TORRES ROMÁN
INFORME DE ENSAYO N° 001 - CD I - 2008
RELACION HUMEDAD - DENSIDAD
( ASTM D - 1557 )
[8 empty] | CALICATA |  | CD - 09
[8 empty] | UBICACIÓN (Km.) |  | 379000 |  |  | x2 | -0.007556 | densidad maxima | 2.19692
[8 empty] | MUESTRA |  | M - 02 |  |  | x | 0.067392 | % optima | 4.459502
[8 empty] | PROFUNDIDAD (m.) |  | 0,08 - 0,23 |  |  | cte | 2.046653
[9 empty] | Método de Compactación (ASTM D 1557) |  |  | " A "
[9 empty] | Retenido Tamiz 3/4" |  | ( % ) | 0.4640035
[9 empty] | Retenido Tamiz 3/8" |  | ( % ) | 0.3625027 |  | x | y
[9 empty] | Retenido Tamiz N°04 |  | ( % ) | 0.4350033
[9 empty] | Optimo Contenido Humedad |  | ( % ) | 4.459502 |  | 4.459502 | 1.5
[9 empty] | Máxima Densidad Seca |  | ( g / cm3 ) | 2.19692 |  | 4.459502 | 2.19692
[14 empty] | 0 | 2.19692
[14 empty] | 4.459502 | 2.19692
| Prueba N° |  |  |  | 1 |  | 2 |  | 3 |  | 4
| Peso del Suelo Húmedo + peso del Molde |  |  | ( g ) | 6145 |  | 6230 |  | 6210 |  | 6200
| Peso del Molde |  |  | ( g ) | 4045 |  | 4045 |  | 4045 |  | 4045
| Peso del Suelo Húmedo |  |  | ( g ) | 2100 |  | 2185 |  | 2165 |  | 2155
| Recipiente N° |  |  |  | P-2 | P-3 | P-4 | P-5 | P-6 | P-7 | P-8 | P-9
| Peso del Suelo Húmedo + peso del Recipiente |  |  | ( g ) | 326 | 309.5 | 357 | 380 | 266 | 302.5 | 294.6 | 292.6
| Peso del Suelo Seco + peso del Recipiente |  |  | ( g ) | 314 | 299 | 341 | 355 | 252.5 | 286 | 271.4 | 269.1
| Peso del Agua |  |  | ( g ) | 12 | 10.5 | 16 | 25 | 13.5 | 16.5 | 23.2 | 23.5
| Peso del Recipiente |  |  | ( g ) | 145 | 150 | 186.5 | 105 | 148 | 159.5 | 120 | 114.8
| Peso del Suelo Seco |  |  | ( g ) | 183.5 | 200.7 | 186.5 | 241.1 | 130.9 | 185.7 | 224.9 | 205.4
| Contenido de Humedad |  |  | ( % ) | 2.724796 | 2.491281 | 4.557641 | 4.977188 | 6.111536 | 6.192784 | 7.781236 | 7.789679
| Contenido de Humedad Promedio |  |  | ( % ) | 2.608038 |  | 4.767414 |  | 6.15216 |  | 7.785457
| Densidad del Suelo Húmedo |  |  | ( g / cm3 ) | 2.224576 |  | 2.314619 |  | 2.293432 |  | 2.282839
| Densidad del Suelo Seco |  |  | ( g / cm3 ) | 2.168033 |  | 2.209293 |  | 2.160514 |  | 2.117947
| Volumen del Molde ( cm3 ) |  | 944
Optimo Contenido de Humedad
4.5 %
Máxima Densidad Seca
2.197 g/cm3

## CD-06, M-03-Proctor
Estudio de Mantenimiento Periódico de la Carretera: Pontón Quebrada Seca – Puente Santa, Ruta 1N
CONSORCIO
COSTA DULCE II
ESTUDIO DE MANTENIMIENTO PERIODICO DE LA CARRETERA: | [7 empty] | MUESTRA |  |  | : Disturbada de Suelos
PONTON QUEBRADA SECA - PUENTE SANTA | [7 empty] | CANTIDAD |  |  | : 100 Kg.
KM. 330+800 - KM 448+936 | [7 empty] | PRESENTACIÓN |  |  | : Saco de Polietileno
LONGITUD: 118.136 KM. | [7 empty] | INGENIERO RESPONSABLE |  |  | LUCIA SÁEZ ALVÁN
FECHA DE ENSAYO |  | : Diciembre - 2008 | [5 empty] | TECNICO LABORATORISTA |  |  | JOSE TORRES ROMÁN
INFORME DE ENSAYO N° 001 - CD I - 2008
RELACION HUMEDAD - DENSIDAD
( ASTM D - 1557 )
[8 empty] | CALICATA |  | CD - 09
[8 empty] | UBICACIÓN (Km.) |  | 379000 |  |  | x2 | -0.010116 | densidad maxima | 1.97069
[8 empty] | MUESTRA |  | M - 03 |  |  | x | 0.198896 | % optima | 9.830763
[8 empty] | PROFUNDIDAD (m.) |  | 0,23 - 1,50 |  |  | cte | 0.99304
[9 empty] | Método de Compactación (ASTM D 1557) |  |  | " A "
[9 empty] | Retenido Tamiz 3/4" |  | ( % ) | 0.4640035
[9 empty] | Retenido Tamiz 3/8" |  | ( % ) | 0.3625027 |  | x | y
[9 empty] | Retenido Tamiz N°04 |  | ( % ) | 0.4350033
[9 empty] | Optimo Contenido Humedad |  | ( % ) | 9.830763 |  | 9.830763 | 1.5
[9 empty] | Máxima Densidad Seca |  | ( g / cm3 ) | 1.97069 |  | 9.830763 | 1.97069
[14 empty] | 0 | 1.97069
[14 empty] | 9.830763 | 1.97069
| Prueba N° |  |  |  | 1 |  | 2 |  | 3 |  | 4
| Peso del Suelo Húmedo + peso del Molde |  |  | ( g ) | 5910 |  | 6055 |  | 6080 |  | 6055
| Peso del Molde |  |  | ( g ) | 4045 |  | 4045 |  | 4045 |  | 4045
| Peso del Suelo Húmedo |  |  | ( g ) | 1865 |  | 2010 |  | 2035 |  | 2010
| Recipiente N° |  |  |  | R-1 | R-2 | A-1 | A-2 | A-3 | A-4 | A-5 | A-6
| Peso del Suelo Húmedo + peso del Recipiente |  |  | ( g ) | 326 | 309.5 | 357 | 380 | 266 | 302.5 | 294.6 | 292.6
| Peso del Suelo Seco + peso del Recipiente |  |  | ( g ) | 314 | 299 | 341 | 355 | 252.5 | 286 | 271.4 | 269.1
| Peso del Agua |  |  | ( g ) | 12 | 10.5 | 16 | 25 | 13.5 | 16.5 | 23.2 | 23.5
| Peso del Recipiente |  |  | ( g ) | 145 | 150 | 186.5 | 105 | 148 | 159.5 | 120 | 114.8
| Peso del Suelo Seco |  |  | ( g ) | 196.7 | 155 | 170.1 | 187 | 161.4 | 161.6 | 141.3 | 143.8
| Contenido de Humedad |  |  | ( % ) | 6.609049 | 6.451613 | 8.230453 | 8.55615 | 11.15242 | 10.82921 | 12.73885 | 12.86509
| Contenido de Humedad Promedio |  |  | ( % ) | 6.530331 |  | 8.393301 |  | 10.99081 |  | 12.80197
| Densidad del Suelo Húmedo |  |  | ( g / cm3 ) | 1.975636 |  | 2.129237 |  | 2.15572 |  | 2.129237
| Densidad del Suelo Seco |  |  | ( g / cm3 ) | 1.854529 |  | 1.964362 |  | 1.942251 |  | 1.887589
| Volumen del Molde ( cm3 ) |  | 944
Optimo Contenido de Humedad
9.8 %
Máxima Densidad Seca
1.971 g/cm3

## CD-07, M-02-Proctor
Estudio de Mantenimiento Periódico de la Carretera: Pontón Quebrada Seca – Puente Santa, Ruta 1N
CONSORCIO
COSTA DULCE II
ESTUDIO DE MANTENIMIENTO PERIODICO DE LA CARRETERA: | [7 empty] | MUESTRA |  |  | : Disturbada de Suelos
PONTON QUEBRADA SECA - PUENTE SANTA | [7 empty] | CANTIDAD |  |  | : 100 Kg.
KM. 330+800 - KM 448+936 | [7 empty] | PRESENTACIÓN |  |  | : Saco de Polietileno
LONGITUD: 118.136 KM. | [7 empty] | INGENIERO RESPONSABLE |  |  | LUCIA SÁEZ ALVÁN
FECHA DE ENSAYO |  | : Diciembre - 2008 | [5 empty] | TECNICO LABORATORISTA |  |  | JOSE TORRES ROMÁN
INFORME DE ENSAYO N° 001 - CD I - 2008
RELACION HUMEDAD - DENSIDAD
( ASTM D - 1557 )
[8 empty] | CALICATA |  | CD - 10
[8 empty] | UBICACIÓN (Km.) |  | 380600 |  |  | x2 | -0.006829 | densidad maxima | 2.158594
[8 empty] | MUESTRA |  | M - 02 |  |  | x | 0.090339 | % optima | 6.614365
[8 empty] | PROFUNDIDAD (m.) |  | 0,10 - 0,40 |  |  | cte | 1.859826
[9 empty] | Método de Compactación (ASTM D 1557) |  |  | " A "
[9 empty] | Retenido Tamiz 3/4" |  | ( % ) | 0.4640035
[9 empty] | Retenido Tamiz 3/8" |  | ( % ) | 0.3625027 |  | x | y
[9 empty] | Retenido Tamiz N°04 |  | ( % ) | 0.4350033
[9 empty] | Optimo Contenido Humedad |  | ( % ) | 6.614365 |  | 6.614365 | 1.5
[9 empty] | Máxima Densidad Seca |  | ( g / cm3 ) | 2.158594 |  | 6.614365 | 2.158594
[14 empty] | 0 | 2.158594
[14 empty] | 6.614365 | 2.158594
| Prueba N° |  |  |  | 1 |  | 2 |  | 3 |  | 4
| Peso del Suelo Húmedo + peso del Molde |  |  | ( g ) | 10800 |  | 11040 |  | 11105 |  | 10975
| Peso del Molde |  |  | ( g ) | 6230 |  | 6230 |  | 6230 |  | 6230
| Peso del Suelo Húmedo |  |  | ( g ) | 4570 |  | 4810 |  | 4875 |  | 4745
| Recipiente N° |  |  |  | A-20 | A-21 | A-22 | A-23 | P-1 | P-2 | P-3 | P-4
| Peso del Suelo Húmedo + peso del Recipiente |  |  | ( g ) | 326 | 309.5 | 357 | 380 | 266 | 302.5 | 294.6 | 292.6
| Peso del Suelo Seco + peso del Recipiente |  |  | ( g ) | 314 | 299 | 341 | 355 | 252.5 | 286 | 271.4 | 269.1
| Peso del Agua |  |  | ( g ) | 12 | 10.5 | 16 | 25 | 13.5 | 16.5 | 23.2 | 23.5
| Peso del Recipiente |  |  | ( g ) | 145 | 150 | 186.5 | 105 | 148 | 159.5 | 120 | 114.8
| Peso del Suelo Seco |  |  | ( g ) | 501.5 | 504 | 278.6 | 269.1 | 507 | 460.5 | 487.5 | 446
| Contenido de Humedad |  |  | ( % ) | 3.988036 | 2.97619 | 5.384063 | 5.574136 | 6.903353 | 7.600434 | 11.17949 | 11.09865
| Contenido de Humedad Promedio |  |  | ( % ) | 3.482113 |  | 5.4791 |  | 7.251894 |  | 11.13907
| Densidad del Suelo Húmedo |  |  | ( g / cm3 ) | 2.161779 |  | 2.275307 |  | 2.306055 |  | 2.24456
| Densidad del Suelo Seco |  |  | ( g / cm3 ) | 2.089036 |  | 2.157117 |  | 2.15013 |  | 2.019596
| Volumen del Molde ( cm3 ) |  | 2114
Optimo Contenido de Humedad
7.0 %
Máxima Densidad Seca
1.857 g/cm3

## CD-07, M-03-Proctor
Estudio de Mantenimiento Periódico de la Carretera: Pontón Quebrada Seca – Puente Santa, Ruta 1N
CONSORCIO
COSTA DULCE II
ESTUDIO DE MANTENIMIENTO PERIODICO DE LA CARRETERA: | [7 empty] | MUESTRA |  |  | : Disturbada de Suelos
PONTON QUEBRADA SECA - PUENTE SANTA | [7 empty] | CANTIDAD |  |  | : 100 Kg.
KM. 330+800 - KM 448+936 | [7 empty] | PRESENTACIÓN |  |  | : Saco de Polietileno
LONGITUD: 118.136 KM. | [7 empty] | INGENIERO RESPONSABLE |  |  | LUCIA SÁEZ ALVÁN
FECHA DE ENSAYO |  | : Diciembre - 2008 | [5 empty] | TECNICO LABORATORISTA |  |  | JOSE TORRES ROMÁN
INFORME DE ENSAYO N° 001 - CD I - 2008
RELACION HUMEDAD - DENSIDAD
( ASTM D - 1557 )
[8 empty] | CALICATA |  | CD - 10
[8 empty] | UBICACIÓN (Km.) |  | 380600 |  |  | x2 | -0.006092 | densidad maxima | 2.100328
[8 empty] | MUESTRA |  | M - 03 |  |  | x | 0.059678 | % optima | 4.898063
[8 empty] | PROFUNDIDAD (m.) |  | 0,40 - 0,85 |  |  | cte | 1.954175
[9 empty] | Método de Compactación (ASTM D 1557) |  |  | " A "
[9 empty] | Retenido Tamiz 3/4" |  | ( % ) | 0.4640035
[9 empty] | Retenido Tamiz 3/8" |  | ( % ) | 0.3625027 |  | x | y
[9 empty] | Retenido Tamiz N°04 |  | ( % ) | 0.4350033
[9 empty] | Optimo Contenido Humedad |  | ( % ) | 4.898063 |  | 4.898063 | 1.5
[9 empty] | Máxima Densidad Seca |  | ( g / cm3 ) | 2.100328 |  | 4.898063 | 2.100328
[14 empty] | 0 | 2.100328
[14 empty] | 4.898063 | 2.100328
| Prueba N° |  |  |  | 1 |  | 2 |  | 3 |  | 4
| Peso del Suelo Húmedo + peso del Molde |  |  | ( g ) | 10595 |  | 10825 |  | 10915 |  | 10900
| Peso del Molde |  |  | ( g ) | 6230 |  | 6230 |  | 6230 |  | 6230
| Peso del Suelo Húmedo |  |  | ( g ) | 4365 |  | 4595 |  | 4685 |  | 4670
| Recipiente N° |  |  |  | P-4 | P-5 | P-6 | P-7 | P-8 | P-9 | R-1 | R-2
| Peso del Suelo Húmedo + peso del Recipiente |  |  | ( g ) | 326 | 309.5 | 357 | 380 | 266 | 302.5 | 294.6 | 292.6
| Peso del Suelo Seco + peso del Recipiente |  |  | ( g ) | 314 | 299 | 341 | 355 | 252.5 | 286 | 271.4 | 269.1
| Peso del Agua |  |  | ( g ) | 12 | 10.5 | 16 | 25 | 13.5 | 16.5 | 23.2 | 23.5
| Peso del Recipiente |  |  | ( g ) | 145 | 150 | 186.5 | 105 | 148 | 159.5 | 120 | 114.8
| Peso del Suelo Seco |  |  | ( g ) | 285 | 370.1 | 351 | 250.5 | 324.8 | 371.4 | 376.3 | 402
| Contenido de Humedad |  |  | ( % ) | 1.754386 | 1.350986 | 3.988604 | 3.992016 | 5.23399 | 5.38503 | 7.972362 | 7.462687
| Contenido de Humedad Promedio |  |  | ( % ) | 1.552686 |  | 3.99031 |  | 5.30951 |  | 7.717525
| Densidad del Suelo Húmedo |  |  | ( g / cm3 ) | 2.064806 |  | 2.173605 |  | 2.216178 |  | 2.209082
| Densidad del Suelo Seco |  |  | ( g / cm3 ) | 2.033236 |  | 2.090199 |  | 2.104442 |  | 2.050811
| Volumen del Molde ( cm3 ) |  | 2114
Optimo Contenido de Humedad
4.90 %
Máxima Densidad Seca
2.100 g/cm3

## CD-10, M-02-Proctor
Estudio de Mantenimiento Periódico de la Carretera: Pontón Quebrada Seca – Puente Santa, Ruta 1N
CONSORCIO
COSTA DULCE II
ESTUDIO DE MANTENIMIENTO PERIODICO DE LA CARRETERA: | [7 empty] | MUESTRA |  |  | : Disturbada de Suelos
PONTON QUEBRADA SECA - PUENTE SANTA | [7 empty] | CANTIDAD |  |  | : 100 Kg.
KM. 330+800 - KM 448+936 | [7 empty] | PRESENTACIÓN |  |  | : Saco de Polietileno
LONGITUD: 118.136 KM. | [7 empty] | INGENIERO RESPONSABLE |  |  | LUCIA SÁEZ ALVÁN
FECHA DE ENSAYO |  | : Diciembre - 2008 | [5 empty] | TECNICO LABORATORISTA |  |  | JOSE TORRES ROMÁN
INFORME DE ENSAYO N° 001 - CD I - 2008
RELACION HUMEDAD - DENSIDAD
( ASTM D - 1557 )
[8 empty] | CALICATA |  | CD - 13
[8 empty] | UBICACIÓN (Km.) |  | 406200 |  |  | x2 | -0.010968 | densidad maxima | 2.363154
[8 empty] | MUESTRA |  | M - 02 |  |  | x | 0.111608 | % optima | 5.087892
[8 empty] | PROFUNDIDAD (m.) |  | 0,10 - 0,30 |  |  | cte | 2.079229
[9 empty] | Método de Compactación (ASTM D 1557) |  |  | " A "
[9 empty] | Retenido Tamiz 3/4" |  | ( % ) | 0.4640035
[9 empty] | Retenido Tamiz 3/8" |  | ( % ) | 0.3625027 |  | x | y
[9 empty] | Retenido Tamiz N°04 |  | ( % ) | 0.4350033
[9 empty] | Optimo Contenido Humedad |  | ( % ) | 5.087892 |  | 5.087892 | 1.5
[9 empty] | Máxima Densidad Seca |  | ( g / cm3 ) | 2.363154 |  | 5.087892 | 2.363154
[14 empty] | 0 | 2.363154
[14 empty] | 5.087892 | 2.363154
| Prueba N° |  |  |  | 1 |  | 2 |  | 3 |  | 4
| Peso del Suelo Húmedo + peso del Molde |  |  | ( g ) | 11140 |  | 11380 |  | 11510 |  | 11435
| Peso del Molde |  |  | ( g ) | 6230 |  | 6230 |  | 6230 |  | 6230
| Peso del Suelo Húmedo |  |  | ( g ) | 4910 |  | 5150 |  | 5280 |  | 5205
| Recipiente N° |  |  |  | A-20 | A-21 | A-22 | A-23 | P-1 | P-2 | P-3 | P-4
| Peso del Suelo Húmedo + peso del Recipiente |  |  | ( g ) | 326 | 309.5 | 357 | 380 | 266 | 302.5 | 294.6 | 292.6
| Peso del Suelo Seco + peso del Recipiente |  |  | ( g ) | 314 | 299 | 341 | 355 | 252.5 | 286 | 271.4 | 269.1
| Peso del Agua |  |  | ( g ) | 12 | 10.5 | 16 | 25 | 13.5 | 16.5 | 23.2 | 23.5
| Peso del Recipiente |  |  | ( g ) | 145 | 150 | 186.5 | 105 | 148 | 159.5 | 120 | 114.8
| Peso del Suelo Seco |  |  | ( g ) | 470.5 | 439.7 | 459.5 | 443 | 493 | 604.5 | 626.5 | 603
| Contenido de Humedad |  |  | ( % ) | 2.125399 | 2.274278 | 3.264418 | 4.514673 | 6.085193 | 5.789909 | 7.182761 | 8.291874
| Contenido de Humedad Promedio |  |  | ( % ) | 2.199838 |  | 3.889545 |  | 5.937551 |  | 7.737318
| Densidad del Suelo Húmedo |  |  | ( g / cm3 ) | 2.322611 |  | 2.43614 |  | 2.497635 |  | 2.462157
| Densidad del Suelo Seco |  |  | ( g / cm3 ) | 2.272617 |  | 2.344933 |  | 2.357648 |  | 2.285334
| Volumen del Molde ( cm3 ) |  | 2114
Optimo Contenido de Humedad
5.1 %
Máxima Densidad Seca
2.363 g/cm3

## CD-10, M-03-Proctor
Estudio de Mantenimiento Periódico de la Carretera: Pontón Quebrada Seca – Puente Santa, Ruta 1N
CONSORCIO
COSTA DULCE II
ESTUDIO DE MANTENIMIENTO PERIODICO DE LA CARRETERA: | [7 empty] | MUESTRA |  |  | : Disturbada de Suelos
PONTON QUEBRADA SECA - PUENTE SANTA | [7 empty] | CANTIDAD |  |  | : 100 Kg.
KM. 330+800 - KM 448+936 | [7 empty] | PRESENTACIÓN |  |  | : Saco de Polietileno
LONGITUD: 118.136 KM. | [7 empty] | INGENIERO RESPONSABLE |  |  | LUCIA SÁEZ ALVÁN
FECHA DE ENSAYO |  | : Diciembre - 2008 | [5 empty] | TECNICO LABORATORISTA |  |  | JOSE TORRES ROMÁN
INFORME DE ENSAYO N° 001 - CD I - 2008
RELACION HUMEDAD - DENSIDAD
( ASTM D - 1557 )
[8 empty] | CALICATA |  | CD - 13
[8 empty] | UBICACIÓN (Km.) |  | 406200 |  |  | x2 | -0.005863 | densidad maxima | 1.857175
[8 empty] | MUESTRA |  | M - 03 |  |  | x | 0.082543 | % optima | 7.039314
[8 empty] | PROFUNDIDAD (m.) |  | 0,50 - 1,50 |  |  | cte | 1.566652
[9 empty] | Método de Compactación (ASTM D 1557) |  |  | " A "
[9 empty] | Retenido Tamiz 3/4" |  | ( % ) | 0.4640035
[9 empty] | Retenido Tamiz 3/8" |  | ( % ) | 0.3625027 |  | x | y
[9 empty] | Retenido Tamiz N°04 |  | ( % ) | 0.4350033
[9 empty] | Optimo Contenido Humedad |  | ( % ) | 7.039314 |  | 7.039314 | 1.5
[9 empty] | Máxima Densidad Seca |  | ( g / cm3 ) | 1.857175 |  | 7.039314 | 1.857175
[14 empty] | 0 | 1.857175
[14 empty] | 7.039314 | 1.857175
| Prueba N° |  |  |  | 1 |  | 2 |  | 3 |  | 4
| Peso del Suelo Húmedo + peso del Molde |  |  | ( g ) | 10165 |  | 10380 |  | 10430 |  | 10450
| Peso del Molde |  |  | ( g ) | 6230 |  | 6230 |  | 6230 |  | 6230
| Peso del Suelo Húmedo |  |  | ( g ) | 3935 |  | 4150 |  | 4200 |  | 4220
| Recipiente N° |  |  |  | A-8 | A-10 | A-11 | A-12 | A-13 | A-14 | A-15 | A-16
| Peso del Suelo Húmedo + peso del Recipiente |  |  | ( g ) | 326 | 309.5 | 357 | 380 | 266 | 302.5 | 294.6 | 292.6
| Peso del Suelo Seco + peso del Recipiente |  |  | ( g ) | 314 | 299 | 341 | 355 | 252.5 | 286 | 271.4 | 269.1
| Peso del Agua |  |  | ( g ) | 12 | 10.5 | 16 | 25 | 13.5 | 16.5 | 23.2 | 23.5
| Peso del Recipiente |  |  | ( g ) | 145 | 150 | 186.5 | 105 | 148 | 159.5 | 120 | 114.8
| Peso del Suelo Seco |  |  | ( g ) | 330.2 | 323.2 | 319 | 290.1 | 311.4 | 297.6 | 344 | 337.3
| Contenido de Humedad |  |  | ( % ) | 4.542701 | 3.094059 | 6.269592 | 5.170631 | 7.385999 | 7.997312 | 9.593023 | 9.694634
| Contenido de Humedad Promedio |  |  | ( % ) | 3.81838 |  | 5.720112 |  | 7.691655 |  | 9.643829
| Densidad del Suelo Húmedo |  |  | ( g / cm3 ) | 1.8614 |  | 1.963103 |  | 1.986755 |  | 1.996216
| Densidad del Suelo Seco |  |  | ( g / cm3 ) | 1.792939 |  | 1.856887 |  | 1.844855 |  | 1.820637
| Volumen del Molde ( cm3 ) |  | 2114
Optimo Contenido de Humedad
7.0 %
Máxima Densidad Seca
1.857 g/cm3