## CD-01, M-04-Proctor
Estudio de Mantenimiento Periódico de la Carretera: Pontón Quebrada Seca – Puente Santa, Ruta 1N
CONSORCIO
COSTA DULCE II
ESTUDIO DE MANTENIMIENTO PERIODICO DE LA CARRETERA: | [7 empty] | MUESTRA |  |  | : Disturbada de Suelos
PONTON QUEBRADA SECA - PUENTE SANTA | [7 empty] | CANTIDAD |  |  | : 100 Kg.
KM. 330+800 - KM 448+936 | [7 empty] | PRESENTACIÓN |  |  | : Saco de Polietileno
LONGITUD: 118.136 KM. | [7 empty] | INGENIERO RESPONSABLE |  |  | LUCIA SÁEZ ALVÁN
FECHA DE ENSAYO |  | : Diciembre - 2008 | [5 empty] | TECNICO LABORATORISTA |  |  | JOSE TORRES ROMÁN
INFORME DE ENSAYO N° 001 - CD I - 2008
RELACION HUMEDAD - DENSIDAD
( ASTM D - 1557 )
[8 empty] | CALICATA |  | CD - 04
[8 empty] | UBICACIÓN (Km.) |  | 376550 |  |  | x2 | -0.00905 | densidad maxima | 2.134694
[8 empty] | MUESTRA |  | M - 04 |  |  | x | 0.095952 | % optima | 5.301215
[8 empty] | PROFUNDIDAD (m.) |  | 0,48 - 1,50 |  |  | cte | 1.880363
[9 empty] | Método de Compactación (ASTM D 1557) |  |  | " A "
[9 empty] | Retenido Tamiz 3/4" |  | ( % ) | 0.4640035
[9 empty] | Retenido Tamiz 3/8" |  | ( % ) | 0.3625027 |  | x | y
[9 empty] | Retenido Tamiz N°04 |  | ( % ) | 0.4350033
[9 empty] | Optimo Contenido Humedad |  | ( % ) | 5.301215 |  | 5.301215 | 1.5
[9 empty] | Máxima Densidad Seca |  | ( g / cm3 ) | 2.134694 |  | 5.301215 | 2.134694
[14 empty] | 0 | 2.134694
[14 empty] | 5.301215 | 2.134694
| Prueba N° |  |  |  | 1 |  | 2 |  | 3 |  | 4
| Peso del Suelo Húmedo + peso del Molde |  |  | ( g ) | 10685 |  | 10905 |  | 11025 |  | 10920
| Peso del Molde |  |  | ( g ) | 6230 |  | 6230 |  | 6230 |  | 6230
| Peso del Suelo Húmedo |  |  | ( g ) | 4455 |  | 4675 |  | 4795 |  | 4690
| Recipiente N° |  |  |  | A-1 | A-2 | A-3 | A-4 | A-5 | A-6 | A-8 | A-10
| Peso del Suelo Húmedo + peso del Recipiente |  |  | ( g ) | 326 | 309.5 | 357 | 380 | 266 | 302.5 | 294.6 | 292.6
| Peso del Suelo Seco + peso del Recipiente |  |  | ( g ) | 314 | 299 | 341 | 355 | 252.5 | 286 | 271.4 | 269.1
| Peso del Agua |  |  | ( g ) | 12 | 10.5 | 16 | 25 | 13.5 | 16.5 | 23.2 | 23.5
| Peso del Recipiente |  |  | ( g ) | 145 | 150 | 186.5 | 105 | 148 | 159.5 | 120 | 114.8
| Peso del Suelo Seco |  |  | ( g ) | 311.9 | 260.1 | 315 | 392.4 | 310.9 | 335.1 | 364.3 | 353.2
| Contenido de Humedad |  |  | ( % ) | 2.404617 | 2.306805 | 4.444444 | 4.332314 | 6.432937 | 5.968368 | 8.234971 | 8.493771
| Contenido de Humedad Promedio |  |  | ( % ) | 2.355711 |  | 4.388379 |  | 6.200652 |  | 8.364371
| Densidad del Suelo Húmedo |  |  | ( g / cm3 ) | 2.107379 |  | 2.211447 |  | 2.268212 |  | 2.218543
| Densidad del Suelo Seco |  |  | ( g / cm3 ) | 2.058878 |  | 2.118481 |  | 2.13578 |  | 2.047299
| Volumen del Molde ( cm3 ) |  | 2114
[17 empty] | x2 | -0.007423 | densidad maxima | 1.935958
[17 empty] | x | 0.125899 | % optima | 8.480331
[17 empty] | cte | 1.402125
Note on O50: NúMEROS ALEATORIOS de RECIPIENTES PARA CONTENIDOS de HUMEDAD
Optimo Contenido de Humedad
5.3 %
Máxima Densidad Seca
2.135 g/cm3

## CS-01, M-05-Proctor
Estudio de Mantenimiento Periódico de la Carretera: Pontón Quebrada Seca – Puente Santa, Ruta 1N
CONSORCIO
COSTA DULCE II
ESTUDIO DE MANTENIMIENTO PERIODICO DE LA CARRETERA: | [7 empty] | MUESTRA |  |  | : Disturbada de Suelos
PONTON QUEBRADA SECA - PUENTE SANTA | [7 empty] | CANTIDAD |  |  | : 100 Kg.
KM. 330+800 - KM 448+936 | [7 empty] | PRESENTACIÓN |  |  | : Saco de Polietileno
LONGITUD: 118.136 KM. | [7 empty] | INGENIERO RESPONSABLE |  |  | LUCIA SÁEZ ALVÁN
FECHA DE ENSAYO |  | : Diciembre - 2008 | [5 empty] | TECNICO LABORATORISTA |  |  | JOSE TORRES ROMÁN
INFORME DE ENSAYO N° 001 - CD I - 2008
RELACION HUMEDAD - DENSIDAD
( ASTM D - 1557 )
[8 empty] | CALICATA |  | CS - 01
[8 empty] | UBICACIÓN (Km.) |  | 397000 |  |  | x2 | -0.010359 | densidad maxima | 1.738
[8 empty] | MUESTRA |  | M - 05 |  |  | x | 0.163051 | % optima | 8
[8 empty] | PROFUNDIDAD (m.) |  | 0,57 - 1,50 |  |  | cte | 1.631493
[9 empty] | Método de Compactación (ASTM D 1557) |  |  | " A "
[9 empty] | Retenido Tamiz 3/4" |  | ( % ) | 0.4640035
[9 empty] | Retenido Tamiz 3/8" |  | ( % ) | 0.3625027 |  | x | y
[9 empty] | Retenido Tamiz N°04 |  | ( % ) | 0.4350033
[9 empty] | Optimo Contenido Humedad |  | ( % ) | 8 |  | 8 | 1.5
[9 empty] | Máxima Densidad Seca |  | ( g / cm3 ) | 1.738 |  | 8 | 1.738
[14 empty] | 0 | 1.738
[14 empty] | 8 | 1.738
| Prueba N° |  |  |  | 1 |  | 2 |  | 3 |  | 4
| Peso del Suelo Húmedo + peso del Molde |  |  | ( g ) | 5689 |  | 5725 |  | 5800 |  | 5800
| Peso del Molde |  |  | ( g ) | 4045 |  | 4045 |  | 4045 |  | 4045
| Peso del Suelo Húmedo |  |  | ( g ) | 1644 |  | 1680 |  | 1755 |  | 1755
| Recipiente N° |  |  |  | P-7 | P-8 | P-9 | R-1 | R-2 | A-1 | A-2 | A-3
| Peso del Suelo Húmedo + peso del Recipiente |  |  | ( g ) | 326 | 309.5 | 357 | 380 | 266 | 302.5 | 294.6 | 292.6
| Peso del Suelo Seco + peso del Recipiente |  |  | ( g ) | 314 | 299 | 341 | 355 | 252.5 | 286 | 271.4 | 269.1
| Peso del Agua |  |  | ( g ) | 12 | 10.5 | 16 | 25 | 13.5 | 16.5 | 23.2 | 23.5
| Peso del Recipiente |  |  | ( g ) | 145 | 150 | 186.5 | 105 | 148 | 159.5 | 120 | 114.8
| Peso del Suelo Seco |  |  | ( g ) | 344.2 | 314.8 | 265.1 | 240.6 | 269.5 | 306.4 | 360.1 | 374.4
| Contenido de Humedad |  |  | ( % ) | 3.195816 | 3.303685 | 5.281026 | 5.403159 | 7.42115 | 7.180157 | 9.719522 | 9.348291
| Contenido de Humedad Promedio |  |  | ( % ) | 3.249751 |  | 5.342092 |  | 7.300653 |  | 9.533906
| Densidad del Suelo Húmedo |  |  | ( g / cm3 ) | 1.741525 |  | 1.779661 |  | 1.85911 |  | 1.85911
| Densidad del Suelo Seco |  |  | ( g / cm3 ) | 1.686712 |  | 1.689411 |  | 1.732618 |  | 1.697292
| Volumen del Molde ( cm3 ) |  | 944
[17 empty] | x2 | -0.007423 | densidad maxima | 1.935958
[17 empty] | x | 0.125899 | % optima | 8.480331
[17 empty] | cte | 1.402125
Note on O50: NúMEROS ALEATORIOS de RECIPIENTES PARA CONTENIDOS de HUMEDAD
Optimo Contenido de Humedad
8.00 %
Máxima Densidad Seca
1.738 g/cm3

## CS-04, M-03-Proctor
Estudio de Mantenimiento Periódico de la Carretera: Pontón Quebrada Seca – Puente Santa, Ruta 1N
CONSORCIO
COSTA DULCE II
ESTUDIO DE MANTENIMIENTO PERIODICO DE LA CARRETERA: | [7 empty] | MUESTRA |  |  | : Disturbada de Suelos
PONTON QUEBRADA SECA - PUENTE SANTA | [7 empty] | CANTIDAD |  |  | : 100 Kg.
KM. 330+800 - KM 448+936 | [7 empty] | PRESENTACIÓN |  |  | : Saco de Polietileno
LONGITUD: 118.136 KM. | [7 empty] | INGENIERO RESPONSABLE |  |  | LUCIA SÁEZ ALVÁN
FECHA DE ENSAYO |  | : Diciembre - 2008 | [5 empty] | TECNICO LABORATORISTA |  |  | JOSE TORRES ROMÁN
INFORME DE ENSAYO N° 001 - CD I - 2008
RELACION HUMEDAD - DENSIDAD
( ASTM D - 1557 )
[8 empty] | CALICATA |  | CS - 04
[8 empty] | UBICACIÓN (Km.) |  | 398500 |  |  | x2 | -0.010359 | densidad maxima | 2.2731
[8 empty] | MUESTRA |  | M - 03 |  |  | x | 0.163051 | % optima | 7.870016
[8 empty] | PROFUNDIDAD (m.) |  | 0,38 - 0,58 |  |  | cte | 1.631493
[9 empty] | Método de Compactación (ASTM D 1557) |  |  | " A "
[9 empty] | Retenido Tamiz 3/4" |  | ( % ) | 0.4640035
[9 empty] | Retenido Tamiz 3/8" |  | ( % ) | 0.3625027 |  | x | y
[9 empty] | Retenido Tamiz N°04 |  | ( % ) | 0.4350033
[9 empty] | Optimo Contenido Humedad |  | ( % ) | 7.870016 |  | 7.870016 | 1.5
[9 empty] | Máxima Densidad Seca |  | ( g / cm3 ) | 2.2731 |  | 7.870016 | 2.2731
[14 empty] | 0 | 2.2731
[14 empty] | 7.870016 | 2.2731
| Prueba N° |  |  |  | 1 |  | 2 |  | 3 |  | 4
| Peso del Suelo Húmedo + peso del Molde |  |  | ( g ) | 11093.06 |  | 11377.09 |  | 11433.11 |  | 11279.94
| Peso del Molde |  |  | ( g ) | 6230 |  | 6230 |  | 6230 |  | 6230
| Peso del Suelo Húmedo |  |  | ( g ) | 4863.057 |  | 5147.085 |  | 5203.112 |  | 5049.935
| Recipiente N° |  |  |  | A-22 | A-23 | P-1 | P-2 | P-3 | P-4 | P-5 | P-6
| Peso del Suelo Húmedo + peso del Recipiente |  |  | ( g ) | 326 | 309.5 | 357 | 380 | 266 | 302.5 | 294.6 | 292.6
| Peso del Suelo Seco + peso del Recipiente |  |  | ( g ) | 314 | 299 | 341 | 355 | 252.5 | 286 | 271.4 | 269.1
| Peso del Agua |  |  | ( g ) | 12 | 10.5 | 16 | 25 | 13.5 | 16.5 | 23.2 | 23.5
| Peso del Recipiente |  |  | ( g ) | 145 | 150 | 186.5 | 105 | 148 | 159.5 | 120 | 114.8
| Peso del Suelo Seco |  |  | ( g ) | 340.2 | 315.2 | 370.1 | 354.4 | 409.4 | 407.6 | 324.4 | 322
| Contenido de Humedad |  |  | ( % ) | 4.614094 | 5.475793 | 6.884058 | 7.583548 | 8.826479 | 9.296822 | 11.33829 | 11.46341
| Contenido de Humedad Promedio |  |  | ( % ) | 5.044943 |  | 7.233803 |  | 9.061651 |  | 11.40085
| Densidad del Suelo Húmedo |  |  | ( g / cm3 ) | 2.300405 |  | 2.434761 |  | 2.461264 |  | 2.388806
| Densidad del Suelo Seco |  |  | ( g / cm3 ) | 2.189925 |  | 2.270517 |  | 2.256764 |  | 2.144333
| Volumen del Molde ( cm3 ) |  | 2114
[17 empty] | x2 | -0.007423 | densidad maxima | 1.935958
[17 empty] | x | 0.125899 | % optima | 8.480331
[17 empty] | cte | 1.402125
Note on O50: NúMEROS ALEATORIOS de RECIPIENTES PARA CONTENIDOS de HUMEDAD
Optimo Contenido de Humedad
7.90 %
Máxima Densidad Seca
2.273 g/cm3

## CS-05, M-05-Proctor
Estudio de Mantenimiento Periódico de la Carretera: Pontón Quebrada Seca – Puente Santa, Ruta 1N
CONSORCIO
COSTA DULCE II
ESTUDIO DE MANTENIMIENTO PERIODICO DE LA CARRETERA: | [7 empty] | MUESTRA |  |  | : Disturbada de Suelos
PONTON QUEBRADA SECA - PUENTE SANTA | [7 empty] | CANTIDAD |  |  | : 100 Kg.
KM. 330+800 - KM 448+936 | [7 empty] | PRESENTACIÓN |  |  | : Saco de Polietileno
LONGITUD: 118.136 KM. | [7 empty] | INGENIERO RESPONSABLE |  |  | LUCIA SÁEZ ALVÁN
FECHA DE ENSAYO |  | : Diciembre - 2008 | [5 empty] | TECNICO LABORATORISTA |  |  | JOSE TORRES ROMÁN
INFORME DE ENSAYO N° 001 - CD I - 2008
RELACION HUMEDAD - DENSIDAD
( ASTM D - 1557 )
[8 empty] | CALICATA |  | CS - 05
[8 empty] | UBICACIÓN (Km.) |  | 399000 |  |  | x2 | -0.007075 | densidad maxima | 1.676687
[8 empty] | MUESTRA |  | M - 05 |  |  | x | 0.105896 | % optima | 7.483816
[8 empty] | PROFUNDIDAD (m.) |  | 0,73 - 1,50 |  |  | cte | 1.280434
[9 empty] | Método de Compactación (ASTM D 1557) |  |  | " A "
[9 empty] | Retenido Tamiz 3/4" |  | ( % ) | 0.4640035
[9 empty] | Retenido Tamiz 3/8" |  | ( % ) | 0.3625027 |  | x | y
[9 empty] | Retenido Tamiz N°04 |  | ( % ) | 0.4350033
[9 empty] | Optimo Contenido Humedad |  | ( % ) | 7.483816 |  | 7.483816 | 1.5
[9 empty] | Máxima Densidad Seca |  | ( g / cm3 ) | 1.676687 |  | 7.483816 | 1.676687
[14 empty] | 0 | 1.676687
[14 empty] | 7.483816 | 1.676687
| Prueba N° |  |  |  | 1 |  | 2 |  | 3 |  | 4
| Peso del Suelo Húmedo + peso del Molde |  |  | ( g ) | 5665 |  | 5745 |  | 5750 |  | 5695
| Peso del Molde |  |  | ( g ) | 4045 |  | 4045 |  | 4045 |  | 4045
| Peso del Suelo Húmedo |  |  | ( g ) | 1620 |  | 1700 |  | 1705 |  | 1650
| Recipiente N° |  |  |  | A-11 | A-12 | A-13 | A-14 | A-15 | A-16 | A-20 | A-21
| Peso del Suelo Húmedo + peso del Recipiente |  |  | ( g ) | 326 | 309.5 | 357 | 380 | 266 | 302.5 | 294.6 | 292.6
| Peso del Suelo Seco + peso del Recipiente |  |  | ( g ) | 314 | 299 | 341 | 355 | 252.5 | 286 | 271.4 | 269.1
| Peso del Agua |  |  | ( g ) | 12 | 10.5 | 16 | 25 | 13.5 | 16.5 | 23.2 | 23.5
| Peso del Recipiente |  |  | ( g ) | 145 | 150 | 186.5 | 105 | 148 | 159.5 | 120 | 114.8
| Peso del Suelo Seco |  |  | ( g ) | 238.4 | 299.5 | 276 | 233.4 | 299.1 | 295.8 | 322.8 | 328
| Contenido de Humedad |  |  | ( % ) | 4.614094 | 5.475793 | 6.884058 | 7.583548 | 8.826479 | 9.296822 | 11.33829 | 11.46341
| Contenido de Humedad Promedio |  |  | ( % ) | 5.044943 |  | 7.233803 |  | 9.061651 |  | 11.40085
| Densidad del Suelo Húmedo |  |  | ( g / cm3 ) | 1.716102 |  | 1.800847 |  | 1.806144 |  | 1.747881
| Densidad del Suelo Seco |  |  | ( g / cm3 ) | 1.633683 |  | 1.679365 |  | 1.656076 |  | 1.569002
| Volumen del Molde ( cm3 ) |  | 944
[17 empty] | x2 | -0.007423 | densidad maxima | 1.935958
[17 empty] | x | 0.125899 | % optima | 8.480331
[17 empty] | cte | 1.402125
Note on O50: NúMEROS ALEATORIOS de RECIPIENTES PARA CONTENIDOS de HUMEDAD
Optimo Contenido de Humedad
7.50 %
Máxima Densidad Seca
1.677 g/cm3

## CS-08, M-05-Proctor
Estudio de Mantenimiento Periódico de la Carretera: Pontón Quebrada Seca – Puente Santa, Ruta 1N
CONSORCIO
COSTA DULCE II
ESTUDIO DE MANTENIMIENTO PERIODICO DE LA CARRETERA: | [7 empty] | MUESTRA |  |  | : Disturbada de Suelos
PONTON QUEBRADA SECA - PUENTE SANTA | [7 empty] | CANTIDAD |  |  | : 100 Kg.
KM. 330+800 - KM 448+936 | [7 empty] | PRESENTACIÓN |  |  | : Saco de Polietileno
LONGITUD: 118.136 KM. | [7 empty] | INGENIERO RESPONSABLE |  |  | LUCIA SÁEZ ALVÁN
FECHA DE ENSAYO |  | : Diciembre - 2008 | [5 empty] | TECNICO LABORATORISTA |  |  | JOSE TORRES ROMÁN
INFORME DE ENSAYO N° 001 - CD I - 2008
RELACION HUMEDAD - DENSIDAD
( ASTM D - 1557 )
[8 empty] | CALICATA |  | CS - 08
[8 empty] | UBICACIÓN (Km.) |  | 438000 |  |  | x2 | -0.006611 | densidad maxima | 1.823617
[8 empty] | MUESTRA |  | M - 05 |  |  | x | 0.10379 | % optima | 7.849796
[8 empty] | PROFUNDIDAD (m.) |  | 0,72 - 1,50 |  |  | cte | 1.416252
[9 empty] | Método de Compactación (ASTM D 1557) |  |  | " A "
[9 empty] | Retenido Tamiz 3/4" |  | ( % ) | 0.4640035
[9 empty] | Retenido Tamiz 3/8" |  | ( % ) | 0.3625027 |  | x | y
[9 empty] | Retenido Tamiz N°04 |  | ( % ) | 0.4350033
[9 empty] | Optimo Contenido Humedad |  | ( % ) | 7.849796 |  | 7.849796 | 1.5
[9 empty] | Máxima Densidad Seca |  | ( g / cm3 ) | 1.823617 |  | 7.849796 | 1.823617
[14 empty] | 0 | 1.823617
[14 empty] | 7.849796 | 1.823617
| Prueba N° |  |  |  | 1 |  | 2 |  | 3 |  | 4
| Peso del Suelo Húmedo + peso del Molde |  |  | ( g ) | 5825 |  | 5875 |  | 5915 |  | 5875
| Peso del Molde |  |  | ( g ) | 4045 |  | 4045 |  | 4045 |  | 4045
| Peso del Suelo Húmedo |  |  | ( g ) | 1780 |  | 1830 |  | 1870 |  | 1830
| Recipiente N° |  |  |  | A-1 | A-2 | A-3 | A-4 | A-5 | A-6 | A-8 | A-10
| Peso del Suelo Húmedo + peso del Recipiente |  |  | ( g ) | 326 | 309.5 | 357 | 380 | 266 | 302.5 | 294.6 | 292.6
| Peso del Suelo Seco + peso del Recipiente |  |  | ( g ) | 314 | 299 | 341 | 355 | 252.5 | 286 | 271.4 | 269.1
| Peso del Agua |  |  | ( g ) | 12 | 10.5 | 16 | 25 | 13.5 | 16.5 | 23.2 | 23.5
| Peso del Recipiente |  |  | ( g ) | 145 | 150 | 186.5 | 105 | 148 | 159.5 | 120 | 114.8
| Peso del Suelo Seco |  |  | ( g ) | 314.8 | 319.3 | 286.3 | 296.4 | 351.3 | 329.3 | 354.6 | 343.5
| Contenido de Humedad |  |  | ( % ) | 5.400254 | 5.543376 | 6.985679 | 6.747638 | 9.308284 | 9.110234 | 11.19571 | 11.5575
| Contenido de Humedad Promedio |  |  | ( % ) | 5.471815 |  | 6.866659 |  | 9.209259 |  | 11.3766
| Densidad del Suelo Húmedo |  |  | ( g / cm3 ) | 1.885593 |  | 1.938559 |  | 1.980932 |  | 1.938559
| Densidad del Suelo Seco |  |  | ( g / cm3 ) | 1.78777 |  | 1.813998 |  | 1.813887 |  | 1.740544
| Volumen del Molde ( cm3 ) |  | 944
[17 empty] | x2 | -0.007423 | densidad maxima | 1.935958
[17 empty] | x | 0.125899 | % optima | 8.480331
[17 empty] | cte | 1.402125
Note on O50: NúMEROS ALEATORIOS de RECIPIENTES PARA CONTENIDOS de HUMEDAD
Optimo Contenido de Humedad
7.80 %
Máxima Densidad Seca
1.824 g/cm3