## Granulo
|  | CARRETERA : |  | PUNO - ILAVE
|  | TRAMO : |  | Km. 1363+000 - Km. 1413+000
|  | PROYECTO : |  | ESTUDIO DEFINITIVO PARA EL MANTENIMIENTO PERIÓDICO DE LA
CARRETERA PUNO - DESAGUADERO TRAMO PUNO - ILAVE
Análisis Mecánico por Tamizado ASTM D-422
Ubicación(Km) |  | 1365+400 Km.
Calicata |  | CDA - 2 | [5 empty] | HUMEDAD NATURAL
Muestra |  | M - 1 | [5 empty] | Sh + Tara | : | 526.5
Prof. (m) |  | 0.03 - 0.36 | [5 empty] | Ss + Tara | : | 514.5
Fecha |  | 2008-07-30 | [5 empty] | Tara | : | 0
Datos de Ensayo: | [7 empty] | Peso Agua | : | 12
Peso de muestra humeda |  | : | [5 empty] | Peso Seco | : | 514.5
Peso de muestra seca |  | : | 7564 |  |  |  |  | Humedad(%) | : | 2.332362
Peso de muestra lavada |  | : | 6333.649
Tamices | Abertura | Peso | %Retenido | %Retenido | % que | Especificación |  |  | PROP. FISICAS
ASTM | en mm. | Retenido | Parcial | Acumulado | Pasa
3" | 76.2 | [7 empty] | L. Líquido | : | 20.75 | 3964
2 1/2" | 63.5 | 0 |  |  | 100 |  |  |  | L. Plástico | : | 13.66896
2" | 50.6 | 600 | 7.932311 | 7.932311 | 92.06769 | 100 | - | 100 | Ind. Plástico | : | 7.081043
1 1/2" | 38.1 | 250 | 3.30513 | 11.23744 | 88.76256 |  |  |  | Clas. SUCS | : | GC |  |  |  |  | 50.6 | 100 | 100
1" | 25.4 | 302 | 3.992597 | 15.23004 | 84.76996 |  |  |  | Clas. AASHTO | : | A-2-4 (0) |  |  |  |  | 9.525 | 30 | 65
3/4" | 19.05 | 512 | 6.768905 | 21.99894 | 78.00106 |  |  |  | OBSERVACIONES | [6 empty] | 4.76 | 25 | 55
1/2" | 12.7 | 250 | 3.30513 | 25.30407 | 74.69593 | [9 empty] | 47.59387 | 2 | 15 | 40
3/8" | 9.525 | 486 | 6.425172 | 31.72924 | 68.27076 | 30 | - | 65 |  |  |  | P. Grueso: | 3600 |  | 36.14026 | 0.42 | 8 | 20
Nº4 | 4.76 | 1200 | 15.86462 | 47.59387 | 52.40613 | 25 | - | 55 |  |  |  | P. Fino: | 3964 |  | 16.26588 | 0.074 | 2 | 8
Nº10 | 2 | 798.3346 | 10.5544 | 58.14826 | 41.85174 | 15 | - | 40 |  |  |  | Total: | 7564 |  | 100
Nº20 | 0.84 | 254.83 | 3.368985 | 61.51725 | 38.48275 | [6 empty] | Nº10 | 80.2 | 798.3346
Nº40 | 0.42 | 394.3892 | 5.21403 | 66.73128 | 33.26872 | 8 | - | 20 |  |  |  | Nº20 | 25.6 | 254.83
Nº50 | 0.297 | 250.8483 | 3.316344 | 70.04762 | 29.95238 | [6 empty] | Nº40 | 39.62 | 394.3892 | 7564
Nº100 | 0.15 | 358.3547 | 4.737635 | 74.78526 | 25.21474 | [6 empty] | Nº50 | 25.2 | 250.8483
Nº200 | 0.074 | 676.8922 | 8.948865 | 83.73412 | 16.26588 | 2 | - | 8 |  |  |  | Nº100 | 36 | 358.3547
PASA |  | 1230.351 | 16.26588 | 100 | [7 empty] | Nº200 | 68 | 676.8922
[12 empty] | PASA | 123.6 | 1230.351
[12 empty] | Porcion | 398.22
Diametro efectivos
D10
[13 empty] | 0.01 | 10
[13 empty] | 0.04 | 10
[13 empty] | 0.04 | 0
Cu
[13 empty] | D30 |  | 164.25
[13 empty] | 0.01 | 30
[13 empty] | 0.31 | 30 | Cc
[13 empty] | 0.31 | 0 | 0.3656773
D60
[13 empty] | 0.01 | 60
[13 empty] | 6.57 | 60
[13 empty] | 6.57 | 0
OBSERVACIONES :

## L.L & L.P
|  | CARRETERA : | PUNO - ILAVE
|  | TRAMO : | Km. 1363+000 - Km. 1413+000
|  | PROYECTO : | ESTUDIO DEFINITIVO PARA EL MANTENIMIENTO PERIÓDICO DE LA
CARRETERA PUNO - DESAGUADERO TRAMO PUNO - ILAVE
Límites de Consistencia
0 | : | 0 |  | Fecha: | 2008-07-30
Ubicación(Km) | : | 1365+400 Km.
Calicata | : | CDA - 2
Muestra | : | M - 1
Prof. (m) | : | 0.03 - 0.36
Límite Líquido :
ENSAYO Nº
Nº de Golpes |  | 32 | 32 | 18 | 18
Recipiente Nº |  | 104 | 107 | 110 | 101
R + Suelo Hum. |  | 11.83 | 12.25 | 15.23 | 11.83
R + Suelo Seco |  | 10.56 | 10.96 | 13.32 | 10.49
Peso de agua |  | 1.27 | 1.29 | 1.91 | 1.34
Peso de Recip. |  | 4.22 | 4.58 | 4.42 | 4.28
Peso de S. Seco |  | 6.34 | 6.38 | 8.9 | 6.21
% de Humedad |  | 20.03155 | 20.21944 | 21.46067 | 21.5781
Límite Plástico :
ENSAYO Nº |  | 1 | 2
Recipiente Nº |  | 150 | 154
R + Suelo Hum. |  | 11.53 | 13.65
R + Suelo Seco |  | 10.94 | 12.85
Peso de agua |  | 0.59 | 0.8
Peso de Recip. |  | 6.7 | 6.89
Peso de S. Seco |  | 4.24 | 5.96
% de Humedad |  | 13.91509 | 13.42282
[6 empty] | 25 | 0
[6 empty] | 25 | 20.75 | LL
[6 empty] | 10 | 20.75 | LL
[7 empty] | 13.66896 | LP
Resultados |  |  |  | OBSERVACIONES :
Límite Líquido |  | 20.75 |  | ...................................................................
Límite Plástico |  | 13.66896 |  | ...................................................................
Ind. Plástico |  | 7.081043 |  | ...................................................................

## Proctor
| CARRETERA : | PUNO - ILAVE
| TRAMO : | Km. 1363+000 - Km. 1413+000
| PROYECTO : | ESTUDIO DEFINITIVO PARA EL MANTENIMIENTO PERIÓDICO DE LA
CARRETERA PUNO - DESAGUADERO TRAMO PUNO - ILAVE
ENSAYO DE PROCTOR MODIFICADO
Datos de muestra
Ubicación(Km) | : | 1365+400 Km.
Calicata | : | CDA - 2
Muestra | : | M - 1
Prof. (m) | : | 0.03 - 0.36
Fecha | : | 2008-07-30
Compactación
Prueba Nº |  | 1 | 2 | 3
Numero de capas |  | 5 | 5 | 5
Numero de golpes |  | 56 | 56 | 56
Peso suelo + molde (gr.) |  | 9776 | 9983 | 9965
Peso molde (gr.) |  | 5276 | 5276 | 5276
Peso suelo compactado (gr.) |  | 4500 | 4707 | 4689
Volumen del molde (cm3) |  | 2117 | 2117 | 2117
Densidad humeda (gr/cm3) |  | 2.12565 | 2.223429 | 2.214927 | 2017.937
Humedad (%)
Tara Nº
Tara + suelo húmedo (gr.) |  | 56.18 | 56.49 | 46.25
Tara + suelo seco (gr.) |  | 54.47 | 53.73 | 43.26
Peso de agua (gr.) |  | 1.71 | 2.76 | 2.99
Peso de tara (gr.) |  | 5.5 | 6.25 | 6.5
Peso de suelo seco (gr.) |  | 48.97 | 47.48 | 36.76
Humedad (%) |  | 3.491934 | 5.812974 | 8.133841
Densidad Seca (gr/cm3) |  | 2.053928 | 2.101282 | 2.04832
Máxima Densidad Seca (gr/cm3) |  | : | 2.101
Optimo Contenido de Humedad (%) |  | : | 5.6
[6 empty] | 0 | 5.6
[6 empty] | 2.101 | 5.6
[6 empty] | 2.101 | 0

## Datos
| CARRETERA : | PUNO - ILAVE
| TRAMO : | Km. 1363+000 - Km. 1413+000
| PROYECTO : | ESTUDIO DEFINITIVO PARA EL MANTENIMIENTO PERIÓDICO DE LA
CARRETERA PUNO - DESAGUADERO TRAMO PUNO - ILAVE
ENSAYO DE LA RELACION DE SOPORTE DE CALIFORNIA (C.B.R.) ASTM D-1883
Realizado por : |  | Tec. Julio César Shahuano Dominguez
Revisado por : |  | Ing. Herly Torres Hinostroza
Fecha |  | 2008-07-30
Datos de muestra
Prog. (Km.) | : | 1365+400 Km. |  |  |  | Calicata |  | : | CDA - 2
Muestra | : | M - 1
Prof (m.) | : | 0.03 - 0.36
Máxima Densidad Seca (gr/cm3) : |  |  |  |  | 2.101
Optimo Contenido de Humedad (%) : |  |  |  |  | 5.6
Compactación | [6 empty] | Humedad (%)
Molde Nº |  |  | 3 | 6 | 4 |  | Tara Nº |  |  | 10 | 1 | 25
Número de capas |  |  | 5 | 5 | 5 |  | Tara+suelo húmedo (gr.) |  |  | 116.93 | 117.73 | 121.45
Número de golpes |  |  | 56 | 25 | 12 |  | Tara+suelo seco (gr.) |  |  | 111.4 | 111.9 | 115.38
Peso suelo + molde (gr.) |  |  | 11191 | 11198 | 11017 |  | Peso de agua (gr.) |  |  | 5.53 | 5.83 | 6.07
Peso molde (gr.) |  |  | 6562 | 6681 | 6582 |  | Peso de tara (gr.) |  |  | 12.44 | 14.11 | 32.35
Peso suelo compactado (gr.) |  |  | 4629 | 4517 | 4435 |  | Peso de suelo seco (gr.) |  |  | 98.96 | 97.79 | 83.03
Volumen del molde (cm3) |  |  | 2087 | 2105 | 2132 |  | Humedad (%) |  |  | 5.588116 | 5.961755 | 7.310611
Densidad humeda (gr/cm3) |  |  | 2.218016 | 2.145843 | 2.080206 |  | Densidad Seca (gr/cm3) |  |  | 2.100631 | 2.025111 | 1.938491 | 2021.397 | 2025.561
Aplicación de Carga
Penetración | Presión | Molde I |  | Molde II |  | Molde III
(mm.) | Patrón | Dial | Presión | Dial | Presión | Dial | Presión |  | Expansión:
| (Kg/cm2) |  | (Kg/cm2) |  | (Kg/cm2) |  | (Kg/cm2)
0.03 |  | 48 | 10.77385 | 23 | 5.16247 | 14 | 3.142373 |  | Fecha | Expansión
0.05 |  | 105 | 23.5678 | 54 | 12.12058 | 25 | 5.611381 |  |  | Molde I | Molde II | Molde III
0.08 |  | 163 | 36.5862 | 89 | 19.97652 | 38 | 8.529299 |  | 2008-08-06 | 0 | 0 | 0
0.1 | 70 | 254 | 57.01163 | 125 | 28.0569 | 42 | 9.42712 |  | 2008-08-07 | 0.05 | 0.15 | 0.15
[9 empty] | 2008-08-08 | 0.14 | 0.28 | 0.26 | 7.62
0.15 | 105 | 350 | 78.55933 | 165 | 37.03511 | 50 | 11.22276 |  | 2008-08-09 | 0.18 | 0.35 | 0.35
[9 empty] | 2008-08-10 | 0.23 | 0.45 | 0.4
0.2 |  | 489 | 109.7586 | 205 | 46.01332 | 58 | 13.0184
0.25 |  | 510 | 114.4722 | 236 | 52.97144 | 62 | 13.91622

## Grafico CBR
|  | CARRETERA : | PUNO - ILAVE
|  | TRAMO : | Km. 1363+000 - Km. 1413+000
|  | PROYECTO : | ESTUDIO DEFINITIVO PARA EL MANTENIMIENTO PERIÓDICO DE LA
CARRETERA PUNO - DESAGUADERO TRAMO PUNO - ILAVE
ENSAYO DE LA RELACION DE SOPORTE DE CALIFORNIA (C.B.R.) ASTM D-1883
Realizado por : |  | Tec. Julio César Shahuano Dominguez
Revisado por : |  | Ing. Herly Torres Hinostroza
Fecha |  | 2008-07-30
Datos de muestra
Prog. (Km.) | : | 1365+400 Km. |  | Calicata | : | CDA - 2
Muestra | : | M - 1
Prof (m.) | : | 0.03 - 0.36
Máxima Densidad Seca (gr/cm3) : |  |  | 2.101
Optimo Contenido de Humedad (%) : |  |  | 5.6
C.B.R. (0.1")-56 GOLPES : |  | 78.57143 | C.B.R. (0.1")-25 GOLPES : | 42.85714 |  | C.B.R. (0.1")-10 GOLPES : |  |  | 13.14286
DETERMINACION DE C.B.R.
[7 empty] | 95% DE M.D.S. : | 1.99595
[7 empty] | C.B.R. (100% M.D.S.) 0.1" : | 78.57143 | %
[7 empty] | C.B.R. (95% M.D.S.) 01" : | 32.8 | %
OBSERVACIONES:
.
CBR al 100% M.D.S.
CBR al 95% M.D.S.

## Apoyo (hidden)
Penetración | Molde I | Molde II | Molde III
(mm.) | Presión | Presión | Presión
| (Kg/cm2) | (Kg/cm2) | (Kg/cm2) | Molde I | Molde II | Molde III
0 | 0 | 0 | 0
0.64 | 10.77385 | 5.16247 | 3.142373
1.27 | 23.5678 | 12.12058 | 5.611381 | 23.5678 | 12.12058 | 5.611381
1.91 | 36.5862 | 19.97652 | 8.529299 | 36.5862 | 19.97652 | 8.529299
2.54 | 57.01163 | 28.0569 | 9.42712 | 57.01163 | 28.0569 | 9.42712
5.08 | 78.55933 | 37.03511 | 11.22276
7.62 | 109.7586 | 46.01332 | 13.0184
10.16 | 114.4722 | 52.97144 | 13.91622 |  |  |  |  | y = 26.318x - 11.124 | y = 12.548x - 3.8727 | y = 3.0086x + 2.1195
|  |  | Correc | 15.3 | 11.8 | 9.8 |  | R2 = 0.9827 | R2 = 0.9998 | R2 = 0.9171
|  |  |  | 11 | 7.2 | 11.2
|  |  |  | 2.962676 | 2.848631 | 2.54 |  | 0.4226765 | 0.3086309 | 0
|  |  |  | 2.962676 | 2.848631 | 2.54 |  | 2.962676 | 2.848631 | 2.54
|  |  |  | 0 | 0 | 0 |  | 65.8 | 36.5 | 12.2
|  |  |  | 0 | 0 | 0
|  |  |  | 55 | 30 | 9.2
|  |  |  | 55 | 30 | 9.2
|  |  |  | 5.798954 | 5.690169 | 6.222857
|  |  |  | 5.798954 | 5.690169 | 6.222857
|  |  |  | 0 | 0 | 0
|  |  |  | 0 | 0 | 0
65.8
32.2
C.B.R. |  |  | C.B.R.(100%) |  |  | C.B.R.(95%) |  |  | 11.2
2.100631 | 78.57143 |  | 78.57143 | 0 |  | 32.8 | 0
2.025111 | 42.85714 |  | 78.57143 | 2.100631 |  | 32.8 | 1.995599
1.938491 | 13.14286 |  | 0 | 2.100631 |  | 0 | 1.995599

## Sucs (hidden)
SISTEMA UNIFICADO DE CLASIFICACION
N 200= | 16.27 | Cu = | 164.25 |  |  |  | L.L. | 20.75
N 4= | 52.41 | Cc = | 0.3656773 | CLASIFICACION SUCS | GC |  | I.P. | 7.081043
L.L.= | 20.75 | [5 empty] | CU | 164.25
I.P.= | 7.081043 | [5 empty] | CC | 0.3656773
DIVISIONES MAYORES |  |  | SIMBOLO DE GRUPO | NOMBRES TIPICOS | CRITERIOS DE CLASIFICACION PARA SUELOS GRANULARES |  |  | CLASIF | SIMBOLOS DOBLES | SIMBOLOS TRIPLES | CLASIFICACION | SIMBOLO
Suelos de grano grueso (mas del 50 % del material es mayor en tamaño que el tamiz No 200 | Gravas (mas de la mitad de la fracción gruesa es mayor que el tamiz No 4) | Gravas Limpias (poco o ningun fino) | GW | Gravas bien gradadas, mezclas gravosas, poco o ningun fino | Cu > 4 1 < Cc < 3 | [6 empty] | GC
|  |  | GP | Gravas pobremente gradadas,`mezclas grava-arena, pocos o ningun fino | No cumple todos los requisitos de gradadcion para GW
|  | Gravas con finos (cantidad apre- ciable de finos) | GM | Gravas limosas, mezcla grava- arena-limo | Límites de Atteberg por debajo de la linea A o Ip < 4 | A los materiales sobre la linea A con 4 < Ip < 7 se considera de frontera y se les asigna doble símbolo
|  |  | GC | Gravas arcillosas, mezcla gravo-areno- arcillosas | Límites de Atteberg por encima de la línea A ó Ip > 7 |  |  | GC |  |  | GC
| Arenas (mas de la mitad de la fracción gruesa es menor que el tamiz No 4) | Arenas Limpias (poco o ningun fino) | SW | Arenas bien gradadas, arenas gravosas, pocos o ningun fino | Cu > 6 1 < Cc < 3
|  |  | SP | Arenas pobremente gradadas, arenas gravosas, pocos o ningun fino | No cumple todos los requisitos de gradadcion para SW
|  | Arenas con finos (cantidad apre- ciable de finos) | SM | Arenas limosas mezcla de arena-limo | Límites de Atteberg por debajo de la linea A ó Ip < 4 | Si el material está en la zona sombreada con 4 < Ip < 7 se considera de frontera y se les asigna doble símbolo
|  |  | SC | Arenas arcillosas, mezclas arena-arcilla | Límites de Atteberg por encima de la linea A ó Ip > 7
Suelos de grano fino (mas del 50 % del material pasa el tamiz No 200 | limos y arcillas (Límite líquido wl<50 |  | ML | Limos inorgánicos y arena muy finas, polvo de roca, arenas finas limosas o arcillosas, o limos arcillosos con poca plasticidad | 1, Determinar el porcentaje de arenas y gravas de la curva granulometrica. 2, Dependiendo del porcentaje de fino (fracción menor que el tamiz No 200 los suelos gruesos se clasifican como sigue: Menos del 5% - GW, GP, SW, SP Mas del 12 % - GM, GC, SM, SC De 5 a 12 % - casos frontera que requieren doble símbolo
|  |  | CL | Arcillas inorganicas de plasticidad baja a media, arcillas gravosas, arcillas arenosas, arcillas limosas, arcillas magras.
|  |  | OL | Limos organicos, arcillas limosas orgánicas de baja plasticidad
| limos y arcillas (Límite líquido wl>50 |  | MH | Limos inorganicos, suelos limosos o arenosos finos micaceos o diatomaceos, suelos elasticos.
|  |  | CH | Arcillas organicas de alta plasticidad, arcillas grasas.
|  |  | OH | Arcillas organicas de plasticidad media a alta, limos orgánicos
| Suelos Altamen- te orgá- nicos |  | Pt | Turba o otros suelos altamente organicos

## Aashto (hidden)
sup
CLASIFICACION GENERAL |  | MATERIALES GRANULARES (35% O MENOS DEL TOTAL PASA EL TAMIZ NO 200) | [6 empty] | MATERIALES LIMO-ARCILLOSOS (MAS DEL 35% DEL TOTAL PASA EL TAMIZ No 200)
CLASIFICACION DE GRUPO |  | A-1 |  | A-3 | A-2 |  |  |  | A-4 | A-5 | A-6 | A-7
|  | A-1-a | A-1-b |  | A-2-4 | A-2-5 | A-2-6 | A-2-7 |  |  |  | A-7-5 | A-7-6 | 50
25.4
Porcentaje de material | [13 empty] | 25
que pasa el tamiz
No 10 | 41.9 | 50 max
No 40 | 33.3 | 30 max | 50 max | 51 min
No 200 | 16.3 | 15 max | 25 max | 10 max | 35 max | 35 max | 35 max | 35 max | 36 min | 36 min | 36 min | 36 min | 36 min
Caracteristicas de la
fraccion que pasa el
tamiz No 40
Limite líquido | 20.8 |  |  |  | 40 max | 41 min | 40 max | 41 min | 40 max | 41 min | 40 max | 41 min | 41 min
Indice plástico | 7.081043 | 6 max | 6 max | N.P. | 10 max | 10 max | 11 min | 11 min | 10 max | 10 max | 11 min | 11`min | 11`min
Indice de Grupo | 0 | 0 |  | 0 | 0 |  | 4 max |  | 8 max | 12 max | 16 max | 20 max | 20 max
|  |  | CLASIFICACION AASHTO : |  |  |  |  | A-2-4 (0)
|  | -- | -- | -- | A-2-4 | -- | -- | -- | -- | -- | -- | -- | --
A-2-4
A-2-4
| A | 1
| B | 1.3
| C | 1
| D | 1
| 0.218 | 0 |  | (0)
| A | -18.7
| B | -19.2
| C | -2.918957
|  | -1.398955 |  | 0
| IG | (0)
SISTEMA DE CLASIFICACION AASHTO

## Apoyo 2 (hidden)
76.2 | 0 | 3" | 76.2 | 0 | 100 | 0 | 0 | 0 | 100 | ESPECIFICACIONES
76.2 | 100 | 2 1/2" | 63.5 | 0 | 100 | 0 | 0 | 0 | 100 | Nº Malla | Abertura mm. | Especificaciones "B" | % Que Pasa
|  | 2" | 50.6 | 0 | 100 | 600 | 7.932311 | 7.932311 | 92.06769 | 2" | 50.6
63.5 | 0 | 1 1/2" | 38.1 | 0 | 100 | 250 | 3.30513 | 11.23744 | 88.76256 | 1 1/2" | 38.1
63.5 | 100 | 1" | 25.4 | 0 | 100 | 302 | 3.992597 | 15.23004 | 84.76996 | 1" | 25.4
|  | 3/4" | 19.05 | 0 | 100 | 512 | 6.768905 | 21.99894 | 78.00106 | 3/4" | 19.05
50.6 | 0 | 1/2" | 12.7 | 0 | 100 | 250 | 3.30513 | 25.30407 | 74.69593 | 3/8" | 9.525
50.6 | 100 | 3/8" | 9.525 | 0 | 100 | 486 | 6.425172 | 31.72924 | 68.27076 | No4 | 4.76
|  | No4 | 4.76 | 0 | 100 | 1200 | 15.86462 | 47.59387 | 52.40613 | 40 | 0.42
38.1 | 0 | 10 | 2 | 0 | 100 | 798.3346 | 10.5544 | 58.14826 | 41.85174
38.1 | 100 | 20 | 0.84 | 0 | 100 | 254.83 | 3.368985 | 61.51725 | 38.48275
|  | 40 | 0.42 | 0 | 100 | 394.3892 | 5.21403 | 66.73128 | 33.26872
25.4 | 0 | 50 | 0.3 | 0 | 100 | 250.8483 | 3.316344 | 70.04762 | 29.95238
25.4 | 100 | 100 | 0.149 | 0 | 100 | 358.3547 | 4.737635 | 74.78526 | 25.21474
|  | 200 | 0.074 | 0 | 100 | 676.8922 | 8.948865 | 83.73412 | 16.26588
19.05 | 0
19.05 | 100
12.7 | 0 |  | 3" | 76.2
12.7 | 100 |  | 2 1/2" | 63.5
|  |  | 2" | 50.6
9.525 | 0 |  | 1 1/2" | 38.1
9.525 | 100 |  | 1" | 25.4
|  |  | 3/4" | 19.05
4.76 | 0 |  | 1/2" | 12.7
4.76 | 100 |  | 3/8" | 9.525
|  |  | Nº4 | 4.76
2 | 0 |  | Nº10 | 2
2 | 100 |  | Nº20 | 0.84
|  |  | Nº40 | 0.42
0.84 | 0 |  | Nº50 | 0.297
0.84 | 100 |  | Nº100 | 0.15
|  |  | Nº200 | 0.074
0.42 | 0
0.42 | 100
0.3 | 0
0.3 | 100
0.149 | 0
0.149 | 100
0.074 | 0
0.074 | 100