## Granulo
|  | CARRETERA : |  | PUNO - ILAVE
|  | TRAMO : |  | Km. 1363+000 - Km. 1413+000
|  | PROYECTO : |  | ESTUDIO DEFINITIVO PARA EL MANTENIMIENTO PERIÓDICO DE LA
CARRETERA PUNO - DESAGUADERO TRAMO PUNO - ILAVE
Análisis Mecánico por Tamizado ASTM D-422
Ubicación(Km) |  | 1381+750 Km.
Calicata |  | CDA-7 | [5 empty] | HUMEDAD NATURAL
Muestra |  | M - 1 | [5 empty] | Sh + Tara | : | 523
Prof. (m) |  | 0.04 - 0.24 | [5 empty] | Ss + Tara | : | 506.6
Fecha |  | 2008-07-30 | [5 empty] | Tara | : | 0
Datos de Ensayo: | [7 empty] | Peso Agua | : | 16.4
Peso de muestra humeda |  | : | [5 empty] | Peso Seco | : | 506.6
Peso de muestra seca |  | : | 7563 |  |  |  |  | Humedad(%) | : | 3.237268
Peso de muestra lavada |  | : | 6551.8
Tamices | Abertura | Peso | %Retenido | %Retenido | % que | Especificación |  |  | PROP. FISICAS
ASTM | en mm. | Retenido | Parcial | Acumulado | Pasa
3" | 76.2 | [7 empty] | L. Líquido | : | 22.6 | 3048
2 1/2" | 63.5 | 0 |  |  | 100 |  |  |  | L. Plástico | : | 14.53279
2" | 50.6 | 920 | 12.1012 | 12.1012 | 87.8988 | 100 | - | 100 | Ind. Plástico | : | 8.067206
1 1/2" | 38.1 | 510 | 6.708276 | 18.80948 | 81.19052 |  |  |  | Clas. SUCS | : | GC |  |  |  |  | 50.6 | 100 | 100
1" | 25.4 | 413 | 5.432388 | 24.24187 | 75.75813 |  |  |  | Clas. AASHTO | : | A-2-4 (0) |  |  |  |  | 9.525 | 30 | 65
3/4" | 19.05 | 598 | 7.865782 | 32.10765 | 67.89235 |  |  |  | OBSERVACIONES | [6 empty] | 4.76 | 25 | 55
1/2" | 12.7 | 698 | 9.18113 | 41.28878 | 58.71122 | [9 empty] | 59.38797 | 2 | 15 | 40
3/8" | 9.525 | 420 | 5.524462 | 46.81324 | 53.18676 | 30 | - | 65 |  |  |  | P. Grueso: | 4515 |  | 27.31123 | 0.42 | 8 | 20
Nº4 | 4.76 | 956 | 12.57473 | 59.38797 | 40.61203 | 25 | - | 55 |  |  |  | P. Fino: | 3087.55 |  | 13.3008 | 0.074 | 2 | 8
Nº10 | 2 | 643.2 | 8.460319 | 67.84829 | 32.15171 | 15 | - | 40 |  |  |  | Total: | 7602.55 |  | 100
Nº20 | 0.84 | 315.9 | 4.155185 | 72.00347 | 27.99653 | [6 empty] | Nº10 | 623 | 506.6446
Nº40 | 0.42 | 443.3 | 5.830938 | 77.83441 | 22.16559 | 8 | - | 20 |  |  |  | Nº20 | 256 | 208.1878
Nº50 | 0.297 | 125.11 | 1.645632 | 79.48004 | 20.51996 | [6 empty] | Nº40 | 436 | 354.5699 | 7602.55
Nº100 | 0.15 | 300.74 | 3.955778 | 83.43582 | 16.56418 | [6 empty] | Nº50 | 612 | 497.699
Nº200 | 0.074 | 248.1 | 3.263379 | 86.6992 | 13.3008 | 2 | - | 8 |  |  |  | Nº100 | 302 | 245.5966
PASA |  | 1011.2 | 13.3008 | 100 | [7 empty] | Nº200 | 286 | 232.5848
[12 empty] | PASA | 1233 | 1002.717
[12 empty] | Porcion | 3748
Diametro efectivos
D10
[13 empty] | 0.01 | 10
[13 empty] | 0.05 | 10
[13 empty] | 0.05 | 0
Cu
[13 empty] | D30 |  | 270
[13 empty] | 0.01 | 30
[13 empty] | 1.25 | 30 | Cc
[13 empty] | 1.25 | 0 | 2.314815
D60
[13 empty] | 0.01 | 60
[13 empty] | 13.5 | 60
[13 empty] | 13.5 | 0
OBSERVACIONES :

## L.L & L.P
|  | CARRETERA : | PUNO - ILAVE
|  | TRAMO : | Km. 1363+000 - Km. 1413+000
|  | PROYECTO : | ESTUDIO DEFINITIVO PARA EL MANTENIMIENTO PERIÓDICO DE LA
CARRETERA PUNO - DESAGUADERO TRAMO PUNO - ILAVE
Límites de Consistencia
|  |  |  | Fecha: | 2008-07-30
Ubicación(Km) | : | 1381+750 Km.
Calicata | : | CDA-7
Muestra | : | M - 1
Prof. (m) | : | 0.04 - 0.24
Límite Líquido :
ENSAYO Nº
Nº de Golpes |  | 33 | 29 | 25 | 20
Recipiente Nº |  | 159 | 158 | 150 | 172
R + Suelo Hum. |  | 16.7 | 14.85 | 12.45 | 14.38
R + Suelo Seco |  | 14.92 | 13.43 | 11.39 | 12.9
Peso de agua |  | 1.78 | 1.42 | 1.06 | 1.48
Peso de Recip. |  | 6.32 | 6.87 | 6.7 | 6.78
Peso de S. Seco |  | 8.6 | 6.56 | 4.69 | 6.12
% de Humedad |  | 20.69767 | 21.64634 | 22.60128 | 24.18301
Límite Plástico :
ENSAYO Nº |  | 1 | 2
Recipiente Nº |  | 163 | 166
R + Suelo Hum. |  | 11.05 | 10.58
R + Suelo Seco |  | 10.52 | 10.11
Peso de agua |  | 0.53 | 0.47
Peso de Recip. |  | 6.81 | 6.93
Peso de S. Seco |  | 3.71 | 3.18
% de Humedad |  | 14.28571 | 14.77987
[6 empty] | 25 | 0
[6 empty] | 25 | 22.6 | LL
[6 empty] | 10 | 22.6 | LL
[7 empty] | 14.53279 | LP
Resultados |  |  |  | OBSERVACIONES :
Límite Líquido |  | 22.6 |  | ...................................................................
Límite Plástico |  | 14.53279 |  | ...................................................................
Ind. Plástico |  | 8.067206 |  | ...................................................................

## Proctor
| CARRETERA : | PUNO - ILAVE
| TRAMO : | Km. 1363+000 - Km. 1413+000
| PROYECTO : | ESTUDIO DEFINITIVO PARA EL MANTENIMIENTO PERIÓDICO DE LA
CARRETERA PUNO - DESAGUADERO TRAMO PUNO - ILAVE
ENSAYO DE PROCTOR MODIFICADO
Datos de muestra
Ubicación(Km) | : | 1381+750 Km.
Calicata | : | CDA-7
Muestra | : | M - 1
Prof. (m) | : | 0.04 - 0.24
Fecha | : | 2008-07-30
Compactación
Prueba Nº |  | 1 | 2 | 3
Numero de capas |  | 5 | 5 | 5
Numero de golpes |  | 56 | 56 | 56
Peso suelo + molde (gr.) |  | 9941 | 10059 | 10114
Peso molde (gr.) |  | 5276 | 5276 | 5276
Peso suelo compactado (gr.) |  | 4665 | 4783 | 4838
Volumen del molde (cm3) |  | 2117 | 2117 | 2117
Densidad humeda (gr/cm3) |  | 2.20359 | 2.259329 | 2.285309
Humedad (%)
Tara Nº
Tara + suelo húmedo (gr.) |  | 71.66 | 65.51 | 73.3
Tara + suelo seco (gr.) |  | 68.53 | 62.05 | 68.83
Peso de agua (gr.) |  | 3.13 | 3.46 | 4.47
Peso de tara (gr.) |  | 12.5 | 12.5 | 25
Peso de suelo seco (gr.) |  | 56.03 | 49.55 | 43.83
Humedad (%) |  | 5.586293 | 6.982846 | 10.19849
Densidad Seca (gr/cm3) |  | 2.087004 | 2.111861 | 2.073812
Máxima Densidad Seca (gr/cm3) |  | : | 2.115
Optimo Contenido de Humedad (%) |  | : | 7.7
[5 empty] | 0 | 7.7
[5 empty] | 2.115 | 7.7
[5 empty] | 2.115 | 0

## Datos
| CARRETERA : | PUNO - ILAVE
| TRAMO : | Km. 1363+000 - Km. 1413+000
| PROYECTO : | ESTUDIO DEFINITIVO PARA EL MANTENIMIENTO PERIÓDICO DE LA
CARRETERA PUNO - DESAGUADERO TRAMO PUNO - ILAVE
ENSAYO DE LA RELACION DE SOPORTE DE CALIFORNIA (C.B.R.) ASTM D-1883
Realizado por : |  | Tec. Julio César Shahuano Dominguez
Revisado por : |  | Ing. Herly Torres Hinostroza
Fecha |  | 2008-07-30
Datos de muestra
Prog. (Km.) | : | 1381+750 Km. |  |  |  | Calicata |  | : | CDA-7
Muestra | : | M - 1
Prof (m.) | : | 0.04 - 0.24
Máxima Densidad Seca (gr/cm3) : |  |  |  |  | 2.115
Optimo Contenido de Humedad (%) : |  |  |  |  | 7.7
Compactación | [6 empty] | Humedad (%)
Molde Nº |  |  | 9 | 3 | 1 |  | Tara Nº |  |  | 6 | 12 | 18
Número de capas |  |  | 5 | 5 | 5 |  | Tara+suelo húmedo (gr.) |  |  | 125.36 | 123.65 | 121.92
Número de golpes |  |  | 56 | 25 | 12 |  | Tara+suelo seco (gr.) |  |  | 117.27 | 115.56 | 115.15
Peso suelo + molde (gr.) |  |  | 11455 | 11099 | 11036 |  | Peso de agua (gr.) |  |  | 8.09 | 8.09 | 6.77
Peso molde (gr.) |  |  | 6609 | 6562 | 6666 |  | Peso de tara (gr.) |  |  | 11.78 | 12.65 | 31.28
Peso suelo compactado (gr.) |  |  | 4846 | 4537 | 4370 |  | Peso de suelo seco (gr.) |  |  | 105.49 | 102.91 | 83.87
Volumen del molde (cm3) |  |  | 2128 | 2087 | 2087 |  | Humedad (%) |  |  | 7.668973 | 7.861238 | 8.072016
Densidad humeda (gr/cm3) |  |  | 2.277256 | 2.173934 | 2.093915 |  | Densidad Seca (gr/cm3) |  |  | 2.115053 | 2.015491 | 1.937518 | 2116.157 | 2034.529
Aplicación de Carga
Penetración | Presión | Molde I |  | Molde II |  | Molde III
(mm.) | Patrón | Dial | Presión | Dial | Presión | Dial | Presión |  | Expansión:
| (Kg/cm2) |  | (Kg/cm2) |  | (Kg/cm2) |  | (Kg/cm2)
0.03 |  | 55 | 12.34504 | 33 | 7.407023 | 21 | 4.71356 |  | Fecha | Expansión
0.05 |  | 105 | 23.5678 | 77 | 17.28305 | 47 | 10.5494 |  |  | Molde I | Molde II | Molde III
0.08 |  | 162 | 36.36175 | 112 | 25.13899 | 67 | 15.0385 |  | 2008-07-22 | 0 | 0 | 0
0.1 | 70 | 199 | 44.66659 | 145 | 32.54601 | 88 | 19.75206 |  | 2008-07-23 | 0.08 | 0.08 | 0.1
[9 empty] | 2008-07-24 | 0.12 | 0.14 | 0.21 | 7.62
0.15 | 105 | 282 | 63.29638 | 186 | 41.74867 | 125 | 28.0569 |  | 2008-07-25 | 0.16 | 0.2 | 0.23
[9 empty] | 2008-07-26 | 0.2 | 0.22 | 0.26
0.2 |  | 301 | 67.56103 | 203 | 45.56441 | 150 | 33.66828

## Grafico CBR
|  | CARRETERA : | PUNO - ILAVE
|  | TRAMO : | Km. 1363+000 - Km. 1413+000
|  | PROYECTO : | ESTUDIO DEFINITIVO PARA EL MANTENIMIENTO PERIÓDICO DE LA
CARRETERA PUNO - DESAGUADERO TRAMO PUNO - ILAVE
ENSAYO DE LA RELACION DE SOPORTE DE CALIFORNIA (C.B.R.) ASTM D-1883
Realizado por : |  | Tec. Julio César Shahuano Dominguez
Revisado por : |  | Ing. Herly Torres Hinostroza
Fecha |  | 2008-07-30
Datos de muestra
Prog. (Km.) | : | 1381+750 Km. |  | Calicata | : | CDA-7
Muestra | : | M - 1
Prof (m.) | : | 0.04 - 0.24
Máxima Densidad Seca (gr/cm3) : |  |  | 2.115
Optimo Contenido de Humedad (%) : |  |  | 7.7
C.B.R. (0.1")-56 GOLPES : |  | 64.28571 | C.B.R. (0.1")-25 GOLPES : | 46.42857 |  | C.B.R. (0.1")-10 GOLPES : |  |  | 27.85714
DETERMINACION DE C.B.R.
[7 empty] | 95% DE M.D.S. : | 2.00925
[7 empty] | C.B.R. (100% M.D.S.) 0.1" : | 64.28571 | %
[7 empty] | C.B.R. (95% M.D.S.) 01" : | 45 | %
OBSERVACIONES:
.
CBR al 100% M.D.S.
CBR al 95% M.D.S.

## Apoyo (hidden)
Penetración | Molde I | Molde II | Molde III
(mm.) | Presión | Presión | Presión
| (Kg/cm2) | (Kg/cm2) | (Kg/cm2) | Molde I | Molde II | Molde III
0 | 0 | 0 | 0
0.64 | 12.34504 | 7.407023 | 4.71356
1.27 | 23.5678 | 17.28305 | 10.5494 | 23.5678 | 17.28305 | 10.5494
1.91 | 36.36175 | 25.13899 | 15.0385 | 36.36175 | 25.13899 | 15.0385
2.54 | 44.66659 | 32.54601 | 19.75206 | 44.66659 | 32.54601 | 19.75206
5.08 | 63.29638 | 41.74867 | 28.0569
7.62 | 67.56103 | 45.56441 | 33.66828
[8 empty] | y = 16.622x + 3.1725 | y = 12.019x + 2.0736 | y = 7.2456x + 1.2984
|  |  | Correc | 15.3 | 11.8 | 9.8 |  | R2 = 0.9862 | R2 = 0.9998 | R2 = 0.9997
|  |  |  | 11 | 7.2 | 11.2
|  |  |  | 2.54 | 2.54 | 2.54 |  | 0 | 0 | 0
|  |  |  | 2.54 | 2.54 | 2.54 |  | 2.54 | 2.54 | 2.54
|  |  |  | 0 | 0 | 0
|  |  |  | 0 | 0 | 0
|  |  |  | 45 | 32.5 | 19.5
|  |  |  | 45 | 32.5 | 19.5
|  |  |  | 5.798954 | 5.690169 | 6.222857
|  |  |  | 5.798954 | 5.690169 | 6.222857
|  |  |  | 0 | 0 | 0
|  |  |  | 0 | 0 | 0
C.B.R. |  |  | C.B.R.(100%) |  |  | C.B.R.(95%)
2.115053 | 64.28571 |  | 64.28571 | 0 |  | 45 | 0
2.015491 | 46.42857 |  | 64.28571 | 2.115053 |  | 45 | 2.0093
1.937518 | 27.85714 |  | 0 | 2.115053 |  | 0 | 2.0093

## Sucs (hidden)
SISTEMA UNIFICADO DE CLASIFICACION
N 200= | 13.3 | Cu = | 270 |  |  |  | L.L. | 22.6
N 4= | 40.61 | Cc = | 2.314815 | CLASIFICACION SUCS | GC |  | I.P. | 8.067206
L.L.= | 22.6 | [5 empty] | CU | 270
I.P.= | 8.067206 | [5 empty] | CC | 2.314815
DIVISIONES MAYORES |  |  | SIMBOLO DE GRUPO | NOMBRES TIPICOS | CRITERIOS DE CLASIFICACION PARA SUELOS GRANULARES |  |  | CLASIF | SIMBOLOS DOBLES | SIMBOLOS TRIPLES | CLASIFICACION | SIMBOLO
Suelos de grano grueso (mas del 50 % del material es mayor en tamaño que el tamiz No 200 | Gravas (mas de la mitad de la fracción gruesa es mayor que el tamiz No 4) | Gravas Limpias (poco o ningun fino) | GW | Gravas bien gradadas, mezclas gravosas, poco o ningun fino | Cu > 4 1 < Cc < 3 | [6 empty] | GC
|  |  | GP | Gravas pobremente gradadas,`mezclas grava-arena, pocos o ningun fino | No cumple todos los requisitos de gradadcion para GW
|  | Gravas con finos (cantidad apre- ciable de finos) | GM | Gravas limosas, mezcla grava- arena-limo | Límites de Atteberg por debajo de la linea A o Ip < 4 | A los materiales sobre la linea A con 4 < Ip < 7 se considera de frontera y se les asigna doble símbolo
|  |  | GC | Gravas arcillosas, mezcla gravo-areno- arcillosas | Límites de Atteberg por encima de la línea A ó Ip > 7 |  |  | GC |  |  | GC
| Arenas (mas de la mitad de la fracción gruesa es menor que el tamiz No 4) | Arenas Limpias (poco o ningun fino) | SW | Arenas bien gradadas, arenas gravosas, pocos o ningun fino | Cu > 6 1 < Cc < 3
|  |  | SP | Arenas pobremente gradadas, arenas gravosas, pocos o ningun fino | No cumple todos los requisitos de gradadcion para SW
|  | Arenas con finos (cantidad apre- ciable de finos) | SM | Arenas limosas mezcla de arena-limo | Límites de Atteberg por debajo de la linea A ó Ip < 4 | Si el material está en la zona sombreada con 4 < Ip < 7 se considera de frontera y se les asigna doble símbolo
|  |  | SC | Arenas arcillosas, mezclas arena-arcilla | Límites de Atteberg por encima de la linea A ó Ip > 7
Suelos de grano fino (mas del 50 % del material pasa el tamiz No 200 | limos y arcillas (Límite líquido wl<50 |  | ML | Limos inorgánicos y arena muy finas, polvo de roca, arenas finas limosas o arcillosas, o limos arcillosos con poca plasticidad | 1, Determinar el porcentaje de arenas y gravas de la curva granulometrica. 2, Dependiendo del porcentaje de fino (fracción menor que el tamiz No 200 los suelos gruesos se clasifican como sigue: Menos del 5% - GW, GP, SW, SP Mas del 12 % - GM, GC, SM, SC De 5 a 12 % - casos frontera que requieren doble símbolo
|  |  | CL | Arcillas inorganicas de plasticidad baja a media, arcillas gravosas, arcillas arenosas, arcillas limosas, arcillas magras.
|  |  | OL | Limos organicos, arcillas limosas orgánicas de baja plasticidad
| limos y arcillas (Límite líquido wl>50 |  | MH | Limos inorganicos, suelos limosos o arenosos finos micaceos o diatomaceos, suelos elasticos.
|  |  | CH | Arcillas organicas de alta plasticidad, arcillas grasas.
|  |  | OH | Arcillas organicas de plasticidad media a alta, limos orgánicos
| Suelos Altamen- te orgá- nicos |  | Pt | Turba o otros suelos altamente organicos

## Aashto (hidden)
sup
CLASIFICACION GENERAL |  | MATERIALES GRANULARES (35% O MENOS DEL TOTAL PASA EL TAMIZ NO 200) | [6 empty] | MATERIALES LIMO-ARCILLOSOS (MAS DEL 35% DEL TOTAL PASA EL TAMIZ No 200)
CLASIFICACION DE GRUPO |  | A-1 |  | A-3 | A-2 |  |  |  | A-4 | A-5 | A-6 | A-7
|  | A-1-a | A-1-b |  | A-2-4 | A-2-5 | A-2-6 | A-2-7 |  |  |  | A-7-5 | A-7-6 | 50
25.4
Porcentaje de material | [13 empty] | 25
que pasa el tamiz
No 10 | 32.2 | 50 max
No 40 | 22.2 | 30 max | 50 max | 51 min
No 200 | 13.3 | 15 max | 25 max | 10 max | 35 max | 35 max | 35 max | 35 max | 36 min | 36 min | 36 min | 36 min | 36 min
Caracteristicas de la
fraccion que pasa el
tamiz No 40
Limite líquido | 22.6 |  |  |  | 40 max | 41 min | 40 max | 41 min | 40 max | 41 min | 40 max | 41 min | 41 min
Indice plástico | 8.067206 | 6 max | 6 max | N.P. | 10 max | 10 max | 11 min | 11 min | 10 max | 10 max | 11 min | 11`min | 11`min
Indice de Grupo | 0 | 0 |  | 0 | 0 |  | 4 max |  | 8 max | 12 max | 16 max | 20 max | 20 max
|  |  | CLASIFICACION AASHTO : |  |  |  |  | A-2-4 (0)
|  | -- | -- | -- | A-2-4 | -- | -- | -- | -- | -- | -- | -- | --
A-2-4
A-2-4
| A | 1
| B | 1
| C | 1
| D | 1
| 0.215 | 0 |  | (0)
| A | -21.7
| B | -17.4
| C | -1.932794
|  | -2.032684 |  | 0
| IG | (0)
SISTEMA DE CLASIFICACION AASHTO

## Apoyo 2 (hidden)
76.2 | 0 | 3" | 76.2 | 0 | 100 | 0 | 0 | 0 | 100 | ESPECIFICACIONES
76.2 | 100 | 2 1/2" | 63.5 | 0 | 100 | 0 | 0 | 0 | 100 | Nº Malla | Abertura mm. | Especificaciones "B" | % Que Pasa
|  | 2" | 50.6 | 0 | 100 | 920 | 12.16448 | 12.16448 | 87.83552 | 2" | 50.6
63.5 | 0 | 1 1/2" | 38.1 | 0 | 100 | 510 | 6.743356 | 18.90784 | 81.09216 | 1 1/2" | 38.1
63.5 | 100 | 1" | 25.4 | 0 | 100 | 413 | 5.460796 | 24.36864 | 75.63136 | 1" | 25.4
|  | 3/4" | 19.05 | 0 | 100 | 598 | 7.906915 | 32.27555 | 67.72445 | 3/4" | 19.05
50.6 | 0 | 1/2" | 12.7 | 0 | 100 | 698 | 9.229142 | 41.50469 | 58.49531 | 3/8" | 9.525
50.6 | 100 | 3/8" | 9.525 | 0 | 100 | 420 | 5.553352 | 47.05805 | 52.94195 | No4 | 4.76
|  | No4 | 4.76 | 0 | 100 | 956 | 12.64049 | 59.69853 | 40.30147 | 40 | 0.42
38.1 | 0 | 10 | 2 | 0 | 100 | 643.2 | 8.504562 | 68.20309 | 31.79691
38.1 | 100 | 20 | 0.84 | 0 | 100 | 315.9 | 4.176914 | 72.38001 | 27.61999
|  | 40 | 0.42 | 0 | 100 | 443.3 | 5.861431 | 78.24144 | 21.75856
25.4 | 0 | 50 | 0.3 | 0 | 100 | 125.11 | 1.654238 | 79.89568 | 20.10432
25.4 | 100 | 100 | 0.149 | 0 | 100 | 300.74 | 3.976464 | 83.87214 | 16.12786
|  | 200 | 0.074 | 0 | 100 | 248.1 | 3.280444 | 87.15258 | 12.84742
19.05 | 0
19.05 | 100
12.7 | 0 |  | 3" | 76.2
12.7 | 100 |  | 2 1/2" | 63.5
|  |  | 2" | 50.6
9.525 | 0 |  | 1 1/2" | 38.1
9.525 | 100 |  | 1" | 25.4
|  |  | 3/4" | 19.05
4.76 | 0 |  | 1/2" | 12.7
4.76 | 100 |  | 3/8" | 9.525
|  |  | Nº4 | 4.76
2 | 0 |  | Nº10 | 2
2 | 100 |  | Nº20 | 0.84
|  |  | Nº40 | 0.42
0.84 | 0 |  | Nº50 | 0.297
0.84 | 100 |  | Nº100 | 0.15
|  |  | Nº200 | 0.074
0.42 | 0
0.42 | 100
0.3 | 0
0.3 | 100
0.149 | 0
0.149 | 100
0.074 | 0
0.074 | 100