## Granulo
|  | CARRETERA : |  | PUNO - ILAVE
|  | TRAMO : |  | Km. 1363+000 - Km. 1413+000
|  | PROYECTO : |  | ESTUDIO DEFINITIVO PARA EL MANTENIMIENTO PERIÓDICO DE LA
CARRETERA PUNO - DESAGUADERO TRAMO PUNO - ILAVE
Análisis Mecánico por Tamizado ASTM D-422
Ubicación(Km) |  | 1408+300 Km.
Calicata |  | CDA - 14 | [5 empty] | HUMEDAD NATURAL
Muestra |  | M - 2 | [5 empty] | Sh + Tara | : | 637.5
Prof. (m) |  | 0.38 - 0.48 | [5 empty] | Ss + Tara | : | 595.5
Fecha |  | 2008-07-30 | [5 empty] | Tara | : | 0
Datos de Ensayo: | [7 empty] | Peso Agua | : | 42
Peso de muestra humeda |  | : | [5 empty] | Peso Seco | : | 595.5
Peso de muestra seca |  | : | 7356 |  |  |  |  | Humedad(%) | : | 7.052897
Peso de muestra lavada |  | : | 6437.695
Tamices | Abertura | Peso | %Retenido | %Retenido | % que | Especificación |  |  | PROP. FISICAS
ASTM | en mm. | Retenido | Parcial | Acumulado | Pasa
3" | 76.2 | [7 empty] | L. Líquido | : | 27.2 | 3633.5
2 1/2" | 63.5 | 0 |  |  | 100 |  |  |  | L. Plástico | : | 21.67032
2" | 50.6 | 1426.5 | 19.39233 | 19.39233 | 80.60767 | 100 | - | 100 | Ind. Plástico | : | 5.529676
1 1/2" | 38.1 | 426 | 5.791191 | 25.18352 | 74.81648 |  |  |  | Clas. SUCS | : | GC-GM |  |  |  |  | 50.6 | 100 | 100
1" | 25.4 | 485 | 6.593257 | 31.77678 | 68.22322 |  |  |  | Clas. AASHTO | : | A-1-a (0) |  |  |  |  | 9.525 | 30 | 65
3/4" | 19.05 | 305 | 4.146275 | 35.92306 | 64.07694 |  |  |  | OBSERVACIONES | [6 empty] | 4.76 | 25 | 55
1/2" | 12.7 | 426 | 5.791191 | 41.71425 | 58.28575 | [9 empty] | 50.60495 | 2 | 15 | 40
3/8" | 9.525 | 201 | 2.732463 | 44.44671 | 55.55329 | 30 | - | 65 |  |  |  | P. Grueso: | 3722.5 |  | 36.9113 | 0.42 | 8 | 20
Nº4 | 4.76 | 453 | 6.158238 | 50.60495 | 49.39505 | 25 | - | 55 |  |  |  | P. Fino: | 3633.5 |  | 12.48375 | 0.074 | 2 | 8
Nº10 | 2 | 665.9575 | 9.053256 | 59.6582 | 40.3418 | 15 | - | 40 |  |  |  | Total: | 7356 |  | 100
Nº20 | 0.84 | 427.049 | 5.805451 | 65.46366 | 34.53634 | [6 empty] | Nº10 | 89.2 | 665.9575
Nº40 | 0.42 | 562.1816 | 7.642491 | 73.10615 | 26.89385 | 8 | - | 20 |  |  |  | Nº20 | 57.2 | 427.049
Nº50 | 0.297 | 113.9295 | 1.548797 | 74.65494 | 25.34506 | [6 empty] | Nº40 | 75.3 | 562.1816 | 7356
Nº100 | 0.15 | 458.4057 | 6.231726 | 80.88667 | 19.11333 | [6 empty] | Nº50 | 15.26 | 113.9295
Nº200 | 0.074 | 487.672 | 6.629582 | 87.51625 | 12.48375 | 2 | - | 8 |  |  |  | Nº100 | 61.4 | 458.4057
PASA |  | 918.3046 | 12.48375 | 100 | [7 empty] | Nº200 | 65.32 | 487.672
[12 empty] | PASA | 123 | 918.3046
[12 empty] | Porcion | 486.68
Diametro efectivos
D10
[13 empty] | 0.01 | 10
[13 empty] | 0.03 | 10
[13 empty] | 0.03 | 0
Cu
[13 empty] | D30 |  | 473.3333
[13 empty] | 0.01 | 30
[13 empty] | 0.55 | 30 | Cc
[13 empty] | 0.55 | 0 | 0.7100939
D60
[13 empty] | 0.01 | 60
[13 empty] | 14.2 | 60
[13 empty] | 14.2 | 0
OBSERVACIONES :

## L.L & L.P
|  | CARRETERA : | PUNO - ILAVE
|  | TRAMO : | Km. 1363+000 - Km. 1413+000
|  | PROYECTO : | ESTUDIO DEFINITIVO PARA EL MANTENIMIENTO PERIÓDICO DE LA
CARRETERA PUNO - DESAGUADERO TRAMO PUNO - ILAVE
Límites de Consistencia
|  |  |  | Fecha: | 2008-07-30
Ubicación(Km) | : | 1408+300 Km.
Calicata | : | CDA - 14
Muestra | : | M - 1
Prof. (m) | : | 0.38 - 0.48
Límite Líquido :
ENSAYO Nº |  | 1 | 2 | 3 | 4
Nº de Golpes |  | 28 | 28 | 13 | 13
Recipiente Nº |  | 168 | 154 | 176 | 167
R + Suelo Hum. |  | 14.82 | 12.38 | 14.38 | 13.64
R + Suelo Seco |  | 13.14 | 11.21 | 12.52 | 12.13
Peso de agua |  | 1.68 | 1.17 | 1.86 | 1.51
Peso de Recip. |  | 6.78 | 6.89 | 6.45 | 6.87
Peso de S. Seco |  | 6.36 | 4.32 | 6.07 | 5.26
% de Humedad |  | 26.41509 | 27.08333 | 30.6425 | 28.70722
Límite Plástico :
ENSAYO Nº |  | 1 | 2
Recipiente Nº |  | 165 | 158
R + Suelo Hum. |  | 24.63 | 24.83
R + Suelo Seco |  | 21.37 | 21.74
Peso de agua |  | 3.26 | 3.09
Peso de Recip. |  | 6.92 | 6.87
Peso de S. Seco |  | 14.45 | 14.87
% de Humedad |  | 22.56055 | 20.78009
[6 empty] | 25 | 0
[6 empty] | 25 | 27.2 | LL
[6 empty] | 10 | 27.2 | LL
[7 empty] | 21.67032 | LP
Resultados |  |  |  | OBSERVACIONES :
Límite Líquido |  | 27.2 |  | ...................................................................
Límite Plástico |  | 21.67032 |  | ...................................................................
Ind. Plástico |  | 5.529676 |  | ...................................................................

## Proctor
| CARRETERA : | PUNO - ILAVE
| TRAMO : | Km. 1363+000 - Km. 1413+000
| PROYECTO : | ESTUDIO DEFINITIVO PARA EL MANTENIMIENTO PERIÓDICO DE LA
CARRETERA PUNO - DESAGUADERO TRAMO PUNO - ILAVE
ENSAYO DE PROCTOR MODIFICADO
Datos de muestra
Ubicación(Km) | : | 1408+300 Km.
Calicata | : | CDA - 14
Muestra | : | M - 2
Prof. (m) | : | 0.38 - 0.48
Fecha | : | 2008-07-30
Compactación
Prueba Nº |  | 1 | 2 | 3
Numero de capas |  | 5 | 5 | 5
Numero de golpes |  | 56 | 56 | 56
Peso suelo + molde (gr.) |  | 9568 | 9863 | 9759
Peso molde (gr.) |  | 5276 | 5276 | 5276
Peso suelo compactado (gr.) |  | 4292 | 4587 | 4483
Volumen del molde (cm3) |  | 2117 | 2117 | 2117
Densidad humeda (gr/cm3) |  | 2.027397 | 2.166745 | 2.117619
Humedad (%)
Tara Nº
Tara + suelo húmedo (gr.) |  | 111.82 | 82.99 | 81.23 | 5.36
Tara + suelo seco (gr.) |  | 106.46 | 77.67 | 74.79
Peso de agua (gr.) |  | 5.36 | 5.32 | 6.44
Peso de tara (gr.) |  | 7 | 7.5 | 7.3
Peso de suelo seco (gr.) |  | 99.46 | 70.17 | 67.49
Humedad (%) |  | 5.389101 | 7.581588 | 9.542154
Densidad Seca (gr/cm3) |  | 1.923726 | 2.014049 | 1.933155
Máxima Densidad Seca (gr/cm3) |  | : | 2.014
Optimo Contenido de Humedad (%) |  | : | 7.45
[5 empty] | 0 | 7.45
[5 empty] | 2.014 | 7.45
[5 empty] | 2.014 | 0

## Datos
| CARRETERA : | PUNO - ILAVE
| TRAMO : | Km. 1363+000 - Km. 1413+000
| PROYECTO : | ESTUDIO DEFINITIVO PARA EL MANTENIMIENTO PERIÓDICO DE LA
CARRETERA PUNO - DESAGUADERO TRAMO PUNO - ILAVE
ENSAYO DE LA RELACION DE SOPORTE DE CALIFORNIA (C.B.R.) ASTM D-1883
Realizado por : |  | Tec. Julio César Shahuano Dominguez
Revisado por : |  | Ing. Herly Torres Hinostroza
Fecha |  | 2008-07-30
Datos de muestra
Prog. (Km.) | : | 1408+300 Km. |  |  |  | Calicata |  | : | CDA - 14
Muestra | : | M - 2
Prof (m.) | : | 0.38 - 0.48
Máxima Densidad Seca (gr/cm3) : |  |  |  |  | 2.014
Optimo Contenido de Humedad (%) : |  |  |  |  | 7.45
Compactación | [6 empty] | Humedad (%)
Molde Nº |  |  | 4 | 10 | 8 |  | Tara Nº |  |  | 16 | 32 | 30
Número de capas |  |  | 5 | 5 | 5 |  | Tara+suelo húmedo (gr.) |  |  | 136.5 | 136.69 | 155.65
Número de golpes |  |  | 56 | 25 | 12 |  | Tara+suelo seco (gr.) |  |  | 129.14 | 129.14 | 146.79
Peso suelo + molde (gr.) |  |  | 11098 | 10748 | 10759 |  | Peso de agua (gr.) |  |  | 7.36 | 7.55 | 8.86
Peso molde (gr.) |  |  | 6582 | 6562 | 6571 |  | Peso de tara (gr.) |  |  | 31.28 | 31.32 | 33.65
Peso suelo compactado (gr.) |  |  | 4516 | 4186 | 4188 |  | Peso de suelo seco (gr.) |  |  | 97.86 | 97.82 | 113.14
Volumen del molde (cm3) |  |  | 2136 | 2087 | 2115 |  | Humedad (%) |  |  | 7.520948 | 7.718258 | 7.831006
Densidad humeda (gr/cm3) |  |  | 2.114232 | 2.00575 | 1.980142 |  | Densidad Seca (gr/cm3) |  |  | 1.966344 | 1.862033 | 1.836338 | 1972.052 | 1877.13
Aplicación de Carga
Penetración | Presión | Molde I |  | Molde II |  | Molde III
(mm.) | Patrón | Dial | Presión | Dial | Presión | Dial | Presión |  | Expansión:
| (Kg/cm2) |  | (Kg/cm2) |  | (Kg/cm2) |  | (Kg/cm2)
0.03 |  | 59 | 13.24286 | 31 | 6.958112 | 10 | 2.244552 |  | Fecha | Expansión
0.05 |  | 145 | 32.54601 | 73 | 16.38523 | 27 | 6.060291 |  |  | Molde I | Molde II | Molde III
0.08 |  | 214 | 48.03342 | 98 | 21.99661 | 44 | 9.87603 |  | 2008-09-05 | 0 | 0 | 0
0.1 | 70 | 278 | 62.39855 | 132 | 29.62809 | 59 | 13.24286 |  | 2008-09-06 | 0.06 | 0.04 | 0.05
[9 empty] | 2008-09-07 | 0.1 | 0.12 | 0.16 | 7.62
0.15 | 105 | 356 | 79.90606 | 198 | 44.44214 | 79 | 17.73196 |  | 2008-09-08 | 0.18 | 0.2 | 0.22
[9 empty] | 2008-09-09 | 0.22 | 0.24 | 0.25
0.2 |  | 423 | 94.94456 | 247 | 55.44044 | 98 | 21.99661

## Grafico CBR
|  | CARRETERA : | PUNO - ILAVE
|  | TRAMO : | Km. 1363+000 - Km. 1413+000
|  | PROYECTO : | ESTUDIO DEFINITIVO PARA EL MANTENIMIENTO PERIÓDICO DE LA
CARRETERA PUNO - DESAGUADERO TRAMO PUNO - ILAVE
ENSAYO DE LA RELACION DE SOPORTE DE CALIFORNIA (C.B.R.) ASTM D-1883
Realizado por : |  | Tec. Julio César Shahuano Dominguez
Revisado por : |  | Ing. Herly Torres Hinostroza
Fecha |  | 2008-07-30
Datos de muestra
Prog. (Km.) | : | 1408+300 Km. |  | Calicata | : | CDA - 14
Muestra | : | M - 2
Prof (m.) | : | 0.38 - 0.48
Máxima Densidad Seca (gr/cm3) : |  |  | 2.014
Optimo Contenido de Humedad (%) : |  |  | 7.45
C.B.R. (0.1")-56 GOLPES : |  | 88.57143 | C.B.R. (0.1")-25 GOLPES : | 42.14286 |  | C.B.R. (0.1")-10 GOLPES : |  |  | 20
DETERMINACION DE C.B.R.
[7 empty] | 95% DE M.D.S. : | 1.9133
[7 empty] | C.B.R. (100% M.D.S.) 0.1" : | 88.57143 | %
[7 empty] | C.B.R. (95% M.D.S.) 01" : | 45.8 | %
OBSERVACIONES:
.
CBR al 100% M.D.S.
CBR al 95% M.D.S.

## Apoyo (hidden)
Penetración | Molde I | Molde II | Molde III
(mm.) | Presión | Presión | Presión
| (Kg/cm2) | (Kg/cm2) | (Kg/cm2) | Molde I | Molde II | Molde III
0 | 0 | 0 | 0
0.64 | 13.24286 | 6.958112 | 2.244552
1.27 | 32.54601 | 16.38523 | 6.060291 | 32.54601 | 16.38523 | 6.060291
1.91 | 48.03342 | 21.99661 | 9.87603 | 48.03342 | 21.99661 | 9.87603
2.54 | 62.39855 | 29.62809 | 13.24286 | 62.39855 | 29.62809 | 13.24286
5.08 | 79.90606 | 44.44214 | 17.73196
7.62 | 94.94456 | 55.44044 | 21.99661
[8 empty] | y = 23.508x + 2.8378 | y = 10.423x + 2.7967 | y = 5.6564x - 1.0584
|  |  | Correc | 15.3 | 11.8 | 9.8 |  | R2 = 0.9997 | R2 = 0.9915 | R2 = 0.999
|  |  |  | 11 | 7.2 | 11.2
|  |  |  | 2.54 | 2.54 | 2.727115 |  | 0 | 0 | 0.1871155
|  |  |  | 2.54 | 2.54 | 2.727115 |  | 2.54 | 2.54 | 2.727115
|  |  |  | 0 | 0 | 0
|  |  |  | 0 | 0 | 0
|  |  |  | 62 | 29.5 | 14
|  |  |  | 62 | 29.5 | 14
|  |  |  | 5.798954 | 5.690169 | 6.222857
|  |  |  | 5.798954 | 5.690169 | 6.222857
|  |  |  | 0 | 0 | 0
|  |  |  | 0 | 0 | 0
45
33
C.B.R. |  |  | C.B.R.(100%) |  |  | C.B.R.(95%) |  |  | 19
1.966344 | 88.57143 |  | 88.57143 | 0 |  | 45.8 | 0
1.862033 | 42.14286 |  | 88.57143 | 1.966344 |  | 45.8 | 1.868027
1.836338 | 20 |  | 0 | 1.966344 |  | 0 | 1.868027

## Sucs (hidden)
SISTEMA UNIFICADO DE CLASIFICACION
N 200= | 12.48 | Cu = | 473.3333 |  |  |  | L.L. | 27.2
N 4= | 49.4 | Cc = | 0.7100939 | CLASIFICACION SUCS | GC-GM |  | I.P. | 5.529676
L.L.= | 27.2 | [5 empty] | CU | 473.3333
I.P.= | 5.529676 | [5 empty] | CC | 0.7100939
DIVISIONES MAYORES |  |  | SIMBOLO DE GRUPO | NOMBRES TIPICOS | CRITERIOS DE CLASIFICACION PARA SUELOS GRANULARES |  |  | CLASIF | SIMBOLOS DOBLES | SIMBOLOS TRIPLES | CLASIFICACION | SIMBOLO
Suelos de grano grueso (mas del 50 % del material es mayor en tamaño que el tamiz No 200 | Gravas (mas de la mitad de la fracción gruesa es mayor que el tamiz No 4) | Gravas Limpias (poco o ningun fino) | GW | Gravas bien gradadas, mezclas gravosas, poco o ningun fino | Cu > 4 1 < Cc < 3 | [6 empty] | GC-GM
|  |  | GP | Gravas pobremente gradadas,`mezclas grava-arena, pocos o ningun fino | No cumple todos los requisitos de gradadcion para GW
|  | Gravas con finos (cantidad apre- ciable de finos) | GM | Gravas limosas, mezcla grava- arena-limo | Límites de Atteberg por debajo de la linea A o Ip < 4 | A los materiales sobre la linea A con 4 < Ip < 7 se considera de frontera y se les asigna doble símbolo |  |  | GC-GM |  | GC-GM
|  |  | GC | Gravas arcillosas, mezcla gravo-areno- arcillosas | Límites de Atteberg por encima de la línea A ó Ip > 7
| Arenas (mas de la mitad de la fracción gruesa es menor que el tamiz No 4) | Arenas Limpias (poco o ningun fino) | SW | Arenas bien gradadas, arenas gravosas, pocos o ningun fino | Cu > 6 1 < Cc < 3
|  |  | SP | Arenas pobremente gradadas, arenas gravosas, pocos o ningun fino | No cumple todos los requisitos de gradadcion para SW
|  | Arenas con finos (cantidad apre- ciable de finos) | SM | Arenas limosas mezcla de arena-limo | Límites de Atteberg por debajo de la linea A ó Ip < 4 | Si el material está en la zona sombreada con 4 < Ip < 7 se considera de frontera y se les asigna doble símbolo
|  |  | SC | Arenas arcillosas, mezclas arena-arcilla | Límites de Atteberg por encima de la linea A ó Ip > 7
Suelos de grano fino (mas del 50 % del material pasa el tamiz No 200 | limos y arcillas (Límite líquido wl<50 |  | ML | Limos inorgánicos y arena muy finas, polvo de roca, arenas finas limosas o arcillosas, o limos arcillosos con poca plasticidad | 1, Determinar el porcentaje de arenas y gravas de la curva granulometrica. 2, Dependiendo del porcentaje de fino (fracción menor que el tamiz No 200 los suelos gruesos se clasifican como sigue: Menos del 5% - GW, GP, SW, SP Mas del 12 % - GM, GC, SM, SC De 5 a 12 % - casos frontera que requieren doble símbolo
|  |  | CL | Arcillas inorganicas de plasticidad baja a media, arcillas gravosas, arcillas arenosas, arcillas limosas, arcillas magras.
|  |  | OL | Limos organicos, arcillas limosas orgánicas de baja plasticidad
| limos y arcillas (Límite líquido wl>50 |  | MH | Limos inorganicos, suelos limosos o arenosos finos micaceos o diatomaceos, suelos elasticos.
|  |  | CH | Arcillas organicas de alta plasticidad, arcillas grasas.
|  |  | OH | Arcillas organicas de plasticidad media a alta, limos orgánicos
| Suelos Altamen- te orgá- nicos |  | Pt | Turba o otros suelos altamente organicos

## Aashto (hidden)
sup
CLASIFICACION GENERAL |  | MATERIALES GRANULARES (35% O MENOS DEL TOTAL PASA EL TAMIZ NO 200) | [6 empty] | MATERIALES LIMO-ARCILLOSOS (MAS DEL 35% DEL TOTAL PASA EL TAMIZ No 200)
CLASIFICACION DE GRUPO |  | A-1 |  | A-3 | A-2 |  |  |  | A-4 | A-5 | A-6 | A-7
|  | A-1-a | A-1-b |  | A-2-4 | A-2-5 | A-2-6 | A-2-7 |  |  |  | A-7-5 | A-7-6 | 50
25.4
Porcentaje de material | [13 empty] | 25
que pasa el tamiz
No 10 | 40.3 | 50 max
No 40 | 26.9 | 30 max | 50 max | 51 min
No 200 | 12.5 | 15 max | 25 max | 10 max | 35 max | 35 max | 35 max | 35 max | 36 min | 36 min | 36 min | 36 min | 36 min
Caracteristicas de la
fraccion que pasa el
tamiz No 40
Limite líquido | 27.2 |  |  |  | 40 max | 41 min | 40 max | 41 min | 40 max | 41 min | 40 max | 41 min | 41 min
Indice plástico | 5.529676 | 6 max | 6 max | N.P. | 10 max | 10 max | 11 min | 11 min | 10 max | 10 max | 11 min | 11`min | 11`min
Indice de Grupo | 0 | 0 |  | 0 | 0 |  | 4 max |  | 8 max | 12 max | 16 max | 20 max | 20 max
|  |  | CLASIFICACION AASHTO : |  |  |  |  | A-1-a (0)
|  | A-1-a | A-1-b | -- | A-2-4 | -- | -- | -- | -- | -- | -- | -- | --
A-1-a
A-1-a
| A | 1
| B | 1
| C | 1
| D | 1
| 0.215 | 0 |  | (0)
| A | -22.5
| B | -12.8
| C | -4.470324
|  | -2.054177 |  | 0
| IG | (0)
SISTEMA DE CLASIFICACION AASHTO

## Apoyo 2 (hidden)
76.2 | 0 | 3" | 76.2 | 0 | 100 | 0 | 0 | 0 | 100 | ESPECIFICACIONES
76.2 | 100 | 2 1/2" | 63.5 | 0 | 100 | 0 | 0 | 0 | 100 | Nº Malla | Abertura mm. | Especificaciones "B" | % Que Pasa
|  | 2" | 50.6 | 0 | 100 | 1426.5 | 19.39233 | 19.39233 | 80.60767 | 2" | 50.6
63.5 | 0 | 1 1/2" | 38.1 | 0 | 100 | 426 | 5.791191 | 25.18352 | 74.81648 | 1 1/2" | 38.1
63.5 | 100 | 1" | 25.4 | 0 | 100 | 485 | 6.593257 | 31.77678 | 68.22322 | 1" | 25.4
|  | 3/4" | 19.05 | 0 | 100 | 305 | 4.146275 | 35.92306 | 64.07694 | 3/4" | 19.05
50.6 | 0 | 1/2" | 12.7 | 0 | 100 | 426 | 5.791191 | 41.71425 | 58.28575 | 3/8" | 9.525
50.6 | 100 | 3/8" | 9.525 | 0 | 100 | 201 | 2.732463 | 44.44671 | 55.55329 | No4 | 4.76
|  | No4 | 4.76 | 0 | 100 | 453 | 6.158238 | 50.60495 | 49.39505 | 40 | 0.42
38.1 | 0 | 10 | 2 | 0 | 100 | 665.9575 | 9.053256 | 59.6582 | 40.3418
38.1 | 100 | 20 | 0.84 | 0 | 100 | 427.049 | 5.805451 | 65.46366 | 34.53634
|  | 40 | 0.42 | 0 | 100 | 562.1816 | 7.642491 | 73.10615 | 26.89385
25.4 | 0 | 50 | 0.3 | 0 | 100 | 113.9295 | 1.548797 | 74.65494 | 25.34506
25.4 | 100 | 100 | 0.149 | 0 | 100 | 458.4057 | 6.231726 | 80.88667 | 19.11333
|  | 200 | 0.074 | 0 | 100 | 487.672 | 6.629582 | 87.51625 | 12.48375
19.05 | 0
19.05 | 100
12.7 | 0 |  | 3" | 76.2
12.7 | 100 |  | 2 1/2" | 63.5
|  |  | 2" | 50.6
9.525 | 0 |  | 1 1/2" | 38.1
9.525 | 100 |  | 1" | 25.4
|  |  | 3/4" | 19.05
4.76 | 0 |  | 1/2" | 12.7
4.76 | 100 |  | 3/8" | 9.525
|  |  | Nº4 | 4.76
2 | 0 |  | Nº10 | 2
2 | 100 |  | Nº20 | 0.84
|  |  | Nº40 | 0.42
0.84 | 0 |  | Nº50 | 0.297
0.84 | 100 |  | Nº100 | 0.15
|  |  | Nº200 | 0.074
0.42 | 0
0.42 | 100
0.3 | 0
0.3 | 100
0.149 | 0
0.149 | 100
0.074 | 0
0.074 | 100